## Sheet1
[20 empty] | 室内配合試験 | [54 empty] | 建設地
通し番号 | 冊子番号 |  |  | 物件名・工事場所 |  |  |  |  | 7日 | 現状土の土質 | [6 empty] | 物性値 |  |  | 配合① |  |  |  | 配合② |  |  |  | 配合③ |  |  |  | 配合④ |  |  |  | 目標強度達成配合量 |  | 現場配合量による室内強度 |  | 現場配合 |  |  | 品質管理試験① |  |  |  |  | 品質管理試験② |  |  |  |  | 品質管理試験③ |  |  |  |  | 品質管理試験④ |  |  |  |  | 品質管理試験⑤ |  |  |  |  | 品質管理試験⑥ |  |  |  |  | フケ土率 | 施工時状況等
| 又は | 試料採取 | 供試体作成 | 番号 | 名称 | 住所 | 試料名 | 固化材種 | 目標強度 | 土質① | 土質② | 特記事項① | 特記事項② | 特記事項③ | 特記事項④ | 特記事項⑤ | 含水比 | 湿潤密度 | 乾燥密度 | 添加量 | 強度 | 含水比 | 湿潤密度 | 添加量 | 強度 | 含水比 | 湿潤密度 | 添加量 | 強度 | 含水比 | 湿潤密度 | 添加量 | 強度 | 含水比 | 湿潤密度 | 添加量 | 強度 | 添加量 | 強度 | 固化材種 | 添加量 | 施工年月 | 試料名 | 7日強度 | 28日強度 | 現場/室内 | 28日/7日 | 試料名 | 7日強度 | 28日強度 | 現場/室内 | 28日/7日 | 試料名 | 7日強度 | 28日強度 | 現場/室内 | 28日/7日 | 試料名 | 7日強度 | 28日強度 | 現場/室内 | 28日/7日 | 試料名 | 7日強度 | 28日強度 | 現場/室内 | 28日/7日 | 試料名 | 7日強度 | 28日強度 | 現場/室内 | 28日/7日 |  |  | 都道府県 | 市 | 町
[10 empty] | 大分類 | 土質分類 | 土色 | 含有物 | 感触等 | 作製方法 | 混合・加水等 | (％) | (g/cm3) | (g/cm3) | (kg/m3) | (kN/m2) | (％) | (g/cm3) | (kg/m3) | (kN/m2) | (％) | (g/cm3) | (kg/m3) | (kN/m2) | (％) | (g/cm3) | (kg/m3) | (kN/m2) | (％) | (g/cm3) | (kg/m3) | (kN/m2) | (kg/m3) | (kN/m2) |  | (kg/m3) |  |  | (kg/m3) | (kg/m3) |  |  |  | (kg/m3) | (kg/m3) |  |  |  | (kg/m3) | (kg/m3) |  |  |  | (kg/m3) | (kg/m3) |  |  |  | (kg/m3) | (kg/m3) |  |  |  | (kg/m3) | (kg/m3)
1 | 2 | 大田 | 平成23年2月 | 220144 | (仮称)天王南SC 新築工事 | 静岡県静岡市 | No.2(1次) | GS-200 | 600 | 粘性土 | 礫混じり粘土 | 黒褐色 | 礫含む |  |  | ― | 34.1 | 1.847 | 1.37733 | 100 | 596 | 26.8 | 1.871 | 150 | 1423 | 27.8 | 1.885 | 200 | 1679 | 25.8 | 1.904 |  |  |  |  | 100 | 596 | 100 | 596 | GS-200 | 100 | 5月 | 1次X5~Y7-Y3~Y4 | 3480 | 5900 | 5.838926 | 1.695402 | 1次X10~X12-Y7~Y8 | 1940 | 2970 | 3.255034 | 1.530928 | 1次A~B-2 | 1177 | 1560 | 1.974832 | 1.325404 | 1次G-3 | 2530 | 3580 | 4.244966 | 1.41502 | 1次I~J-4 | 2380 |  | 3.993289 |  | 1次I~J-6 | 2170 |  | 3.64094 | [7 empty] | 44
2 | 2 | 大田 | 平成23年2月 | 220144 | (仮称)天王南SC 新築工事 | 静岡県静岡市 | No.6(1次) | GS-200 | 600 | 砂質土 | 礫混じりシルト | 黒褐色 | 含水量多 | サクサク 所々粘性有 |  | ― | 27.5 | 1.974 | 1.548235 | 100 | 1306 | 22.5 | 1.962 | 150 | 1641 | 21.8 | 1.984 | 200 | 3081 | 20.7 | 1.981 |  |  |  |  | 100 | 1306 | 100 | 1306 | GS-200 | 100 | 5月 | 1次X5~Y7-Y3~Y4 | 3480 | 5900 | 2.664625 | 1.695402 | 1次X10~X12-Y7~Y8 | 1940 | 2970 | 1.485452 | 1.530928 | 1次A~B-2 | 1177 | 1560 | 0.9012251 | 1.325404 | 1次G-3 | 2530 | 3580 | 1.937213 | 1.41502 | 1次I~J-4 | 2380 |  | 1.822358 |  | 1次I~J-7 | 2171 |  | 1.662328 | [7 empty] | 44
3 | 2 | 大田 | 平成23年2月 | 220144 | (仮称)天王南SC 新築工事 | 静岡県静岡市 | No.4(1次) | GS-200 | 600 | 粘性土 | 粘土混じりシルト | 黒褐色 | 含水量多 | サクサク 根少含 |  | ― | 27.6 | 1.964 | 1.539185 | 100 | 779 | 21.8 | 1.871 | 150 | 1853 | 21 | 1.885 | 200 | 2817 | 19.7 | 1.904 |  |  |  |  | 100 | 779 | 100 | 779 | GS-200 | 100 | 5月 | 1次X5~Y7-Y3~Y4 | 3480 | 5900 | 4.467266 | 1.695402 | 1次X10~X12-Y7~Y8 | 1940 | 2970 | 2.490372 | 1.530928 | 1次A~B-2 | 1177 | 1560 | 1.510911 | 1.325404 | 1次G-3 | 2530 | 3580 | 3.247754 | 1.41502 | 1次I~J-4 | 2380 |  | 3.055199 |  | 1次I~J-8 | 2172 |  | 2.78819 | [7 empty] | 44
4 | 2 | 大田 | 平成23年2月 | 220144 | (仮称)天王南SC 新築工事 | 静岡県静岡市 | No.4(2次) | GS-200 | 600 | 砂質土 | 礫混じり砂 | 暗茶褐色 | 土粒子粗い | ザラザラ |  | ― | 12.1 | 2.106 | 1.87868 | 100 | 2692 | 8.5 | 1.962 | 150 | 2917 | 9 | 1.974 | 200 | 5075 | 8.4 | 1.981 |  |  |  |  | 100 | 2692 | 100 | 2692 | GS-200 | 100 | 5月 | 2次X4-Y3 | 1020 |  | 0.3789004 |  | 2次X8-Y7 | 1370 |  | 0.5089153 |  | 2次X12-Y8 | 782 |  | 0.2904903 |  | 2次B-2 | 2050 |  | 0.7615156 |  | 2次F-3 | 1290 |  | 0.4791976 |  | 2次K-4 | 2740 |  | 1.017831 | [7 empty] | 44
5 | 2 | 鍜島 | 平成23年2月 | 220147 | (仮称)ﾄﾞﾗｯｸﾞてらしま つくば研究学園店 新築工事 | 茨城県つくば市 | 1次 | HH-180 | 400 | 粘性土 | 粘土 | 黄褐色 | 根含む | 混ぜるとポロポロして扱い難 |  | ― | 67.1 | 1.586 | 0.9491323 | 100 | 520 | 51.6 | 1.633 | 150 | 706 | 48.3 | 1.629 | 200 | 1487 | 43.4 | 1.66 | 250 | 1563 | 41.7 | 1.643 | 100 | 520 |  |  |  |  | 3月 | [36 empty] | 48
6 | 2 | 鍜島 | 平成23年2月 | 220147 | (仮称)ﾄﾞﾗｯｸﾞてらしま つくば研究学園店 新築工事 | 茨城県つくば市 | 2次 | HH-180 | 400 | 火山灰質土 | 火山灰質粘性土 | 茶褐色 | 根含む | ポロポロねっとり |  | ― | 61.2 | 1.6 | 0.9925558 | 100 | 140 | 49.5 | 1.629 | 150 | 326 | 46.3 | 1.616 | 200 | 577 | 42.7 | 1.631 | 250 | 808 | 41.2 | 1.64 | 165 | 400 |  |  |  |  | 3月 | [36 empty] | 48
7 | 2 | 鍜島 | 平成23年2月 | 220147 | (仮称)ﾄﾞﾗｯｸﾞてらしま つくば研究学園店 新築工事 | 茨城県つくば市 | 1次 | TL-3E | 400 | 粘性土 | 粘土 | 黄褐色 | 根含む | 混ぜるとポロポロして扱い難 |  | ― | 67.1 | 1.586 | 0.9491323 | 100 | 521 | 52.9 | 1.618 | 150 | 953 | 50.2 | 1.641 | 200 | 1273 | 49.5 | 1.665 | 250 | 1362 | 46.4 | 1.67 | 100 | 521 | 100 | 521 | TL-3E | 100 | 3月 | 1次 | 270 | 430 | 0.5182342 | 1.592593 | [31 empty] | 38
8 | 2 | 鍜島 | 平成23年2月 | 220147 | (仮称)ﾄﾞﾗｯｸﾞてらしま つくば研究学園店 新築工事 | 茨城県つくば市 | 2次 | TL-3E | 400 | 火山灰質土 | 火山灰質粘性土 | 茶褐色 | 根含む | ポロポロねっとり |  | ― | 61.2 | 1.6 | 0.9925558 | 100 | 135 | 51.4 | 1.629 | 150 | 336 | 47.5 | 1.638 | 200 | 548 | 44.9 | 1.639 | 250 | 861 | 43.5 | 1.656 | 166 | 400 | 150 | 336 | TL-3E | 150 | 3月 | 2次 | 490 | 740 | 1.458333 | 1.510204 | [31 empty] | 38
9 | 2 | 竹内 | 平成23年2月 | 220140 | (仮称)ｳｪﾙｼｱ薬局 新潟大学前店 新築工事 | 新潟県新潟市 | 1次 | GS-200 | 400 | 砂質土 | シルト | 黒褐色 | 水浮き有り | 練ると粘土 崩すとサクサク |  | t | 30.8 | 1.859 | 1.421254 | 100 | 472 | 23.6 | 1.88 | 150 | 1101 | 21.1 | 1.893 | 200 | 2558 | 21.7 | 1.911 |  |  |  |  | 100 | 472 | 100 | 472 | GS-200 | 100 | 3月 | 1次 | [35 empty] | 44
10 | 2 | 竹内 | 平成23年2月 | 220140 | (仮称)ｳｪﾙｼｱ薬局 新潟大学前店 新築工事 | 新潟県新潟市 | 2次 | GS-200 | 400 | 砂質土 | シルト | 黒褐色 | 礫含む | サラサラ |  | ― | 21 | 1.745 | 1.442149 | 100 | 1191 | 16.2 | 1.8 | 150 | 1963 | 15.2 | 1.839 | 200 | 3071 | 14.5 | 1.9 |  |  |  |  | 100 | 1191 | 100 | 1191 | GS-200 | 100 | 3月 | 2次 | [35 empty] | 44
11 | 2 | 高尾 | 平成23年2月 | 220125 | (仮称)とりせん太田新井店 | 群馬県太田市 | 1次 | GS-200 | 480 | 粘性土 | 粘土 | 黒褐色 | 砂含む | 粘性強い ひっつく 悪臭 |  | ― | 74.3 | 1.605 | 0.9208262 | 100 | 232 | 62.6 | 1.555 | 150 | 848 | 60.1 | 1.561 | 200 | 3499 | 55.4 | 1.582 |  |  |  |  | 121 | 480 | 130 | 602 | GS-200 | 130 | 3月 | １次X5~X7,Y3 | 729 |  | 1.210963 |  | 1次X2,Y1 | 990 |  | 1.644518 | [27 empty] | 44
12 | 2 | 高尾 | 平成23年2月 | 220125 | (仮称)とりせん太田新井店 | 群馬県太田市 | 2次 | GS-200 | 480 | 粘性土 | 粘土 | 黒褐色 | 砂含む | 粘性強い ひっつく 悪臭 |  | ― | 73.9 | 1.559 | 0.8964922 | 100 | 418 | 62.5 | 1.573 | 150 | 1127 | 60 | 1.592 | 200 | 2149 | 56.3 | 1.602 |  |  |  |  | 105 | 480 | 110 | 560 | GS-200 | 110 | 3月 | 2次改良X7,Y1 | 2830 |  | 5.053571 |  | 2次X4,Y3 | 889 |  | 1.5875 | [27 empty] | 44
13 | 2 | 藤本 | 平成23年2月 | 220148 | (仮称)中央技術研修ｾﾝﾀｰ 第2研修棟計画 | 埼玉県和光市 | 1次 | GS-200 | 400 | 粘性土 | 礫混じり粘土 | 茶褐色 | 礫含む | 粘性有 貝殻・針金含 |  | ― | 76.2 | 1.568 | 0.8898978 | 100 | 104 | 62.8 | 1.609 | 150 | 184 | 59.2 | 1.631 | 200 | 403 | 55.5 | 1.629 |  |  |  |  | 200 | 400 | 210 | 447 | GS-200 | 210 | 3月 | 1次X4~Y2 | 619 | 953 | 1.384787 | 1.53958 | [31 empty] | 44
14 | 2 | 藤本 | 平成23年2月 | 220148 | (仮称)中央技術研修ｾﾝﾀｰ 第2研修棟計画 | 埼玉県和光市 | 2次 | GS-200 | 400 | 粘性土 | 礫混じり粘土 | 薄茶色 | 礫含む | 粘性有 貝殻・針金含 白い粘土含 |  | ― | 65.7 | 1.567 | 0.945685 | 100 | 172 | 56.1 | 1.635 | 150 | 288 | 51.8 | 1.651 | 200 | 721 | 49.7 | 1.664 |  |  |  |  | 163 | 400 | 170 | 462 | GS-200 | 170 | 3月 | 2次X1-X2~Y1-Y2通り | 1026 | 1240 | 2.220779 | 1.208577 | [31 empty] | 44
15 | 2 | 藤本 | 平成23年2月 | 220148 | (仮称)中央技術研修ｾﾝﾀｰ 第2研修棟計画 | 埼玉県和光市 | 1次(2回目) | GS-200 | 400 | 粘性土 | 礫混じり粘土 | 茶褐色 | 礫含む | 粘性有 貝殻・針金含 |  | ― | 76.2 | 1.568 | 0.8898978 | [8 empty] | 200 | 321 | 51.8 | 1.63 | 250 | 906 | 51.8 | 1.636 | 207 | 400 | 210 | 438 | GS-200 | 210 | 3月 | 1次X4~Y2 | 619 | 953 | 1.413242 | 1.53958 | [31 empty] | 44
16 | 2 | 新井 | 平成23年2月 | 220153 | (仮称)東亜紙業(株)三郷工場計画 | 埼玉県三郷市 | 1次 | GS-200 | 480 | 粘性土 | 礫混じり粘土 | 青灰色 | ガラ含む | ポロポロ |  | ― | 28.1 | 1.935 | 1.510539 | 100 | 1360 | 24.4 | 1.928 | 150 | 3179 | 23.3 | 1.934 | 200 | 4701 | 22.8 | 1.949 |  |  |  |  | 100 | 1360 | 100 | 1360 | GS-200 | 100 | 6月 | 1次8-C通り | 3920.7 | 4162.3 | 2.882868 | 1.061622 | 1次3-B通り | 2671.7 | 3678 | 1.964485 | 1.376652 | [26 empty] | 44
17 | 2 | 新井 | 平成23年2月 | 220153 | (仮称)東亜紙業(株)三郷工場計画 | 埼玉県三郷市 | 2次 | GS-200 | 480 | 粘性土 | 礫混じり粘土 | 暗灰色 | ガラ含む | ポロポロ |  | ― | 26.1 | 1.953 | 1.548771 | 100 | 892 | 22.9 | 1.931 | 150 | 1859 | 23.3 | 1.922 | 200 | 2574 | 21.6 | 1.932 |  |  |  |  | 100 | 892 | 100 | 892 | GS-200 | 100 | 6月 | 2次11-B～C通り | 3326.3 | 3769 | 3.729036 | 1.133091 | 2次3-A～B通り | 3171 | 3898.3 | 3.554933 | 1.22936 | [26 empty] | 44
18 | 2 | 高尾 | 平成23年2月 | 220131 | (仮称)ｹｰｽﾞﾃﾞﾝｷ大河原店 新築工事 | 宮城県柴田郡大河原町 | 1次 | ｱｰｽﾀｲﾄ | 400 | 粘性土 | 粘土 | 黒褐色 | 混合物なし | ふかふか 田んぼの土 |  | ― | 45.3 | 1.719 | 1.18307 | 100 | 899 | 40.4 | 1.726 | 150 | 2973 | 37.8 | 1.749 | 200 | 4929 | 37.7 | 1.761 |  |  |  |  | 100 | 899 | 100 | 899 | GS-200 | 100 | 6月 | 1次X8-Y5 | 1676 | 2294 | 1.864294 | 1.368735 | 1次X3-Y3 | 2091 | 2467 | 2.325918 | 1.179818 | [26 empty] | 49
19 | 2 | 高尾 | 平成23年2月 | 220131 | (仮称)ｹｰｽﾞﾃﾞﾝｷ大河原店 新築工事 | 宮城県柴田郡大河原町 | 2次 | ｱｰｽﾀｲﾄ | 400 | 粘性土 | 礫混じり粘土 | 茶褐色 | ガラ含む |  |  | ― | 49.8 | 1.692 | 1.129506 | 100 | 1636 | 43.8 | 1.693 | 150 | 3126 | 40.4 | 1.656 | 200 | 4813 | 41.5 | 1.733 |  |  |  |  | 100 | 1636 | 100 | 1636 | GS-200 | 100 | 6月 | 2次X8-Y4 | 730 | 774 | 0.4462103 | 1.060274 | 2次X3-Y6 | 1734 | 2307 | 1.059902 | 1.33045 | [26 empty] | 49
20 | 2 | 高尾 | 平成23年2月 | 220131 | (仮称)ｹｰｽﾞﾃﾞﾝｷ大河原店 新築工事 | 宮城県柴田郡大河原町 | 1次 | GS-200 | 400 | 粘性土 | 粘土 | 黒褐色 | 混合物なし | ふかふか 田んぼの土 |  | ― | 45.3 | 1.719 | 1.18307 | 100 | 1012 | 35.5 | 1.761 | 150 | 3078 | 33.9 | 1.778 | 200 | 4441 | 33.1 | 1.799 |  |  |  |  | 100 | 1012 | 100 | 1012 | GS-200 | 100 | 6月 | 1次X8-Y5 | 1676 | 2294 | 1.656126 | 1.368735 | 1次X3-Y3 | 2091 | 2467 | 2.066206 | 1.179818 | [26 empty] | 44
21 | 2 | 高尾 | 平成23年2月 | 220131 | (仮称)ｹｰｽﾞﾃﾞﾝｷ大河原店 新築工事 | 宮城県柴田郡大河原町 | 2次 | GS-200 | 400 | 粘性土 | 礫混じり粘土 | 茶褐色 | ガラ含む |  |  | ― | 49.8 | 1.692 | 1.129506 | 100 | 1303 |  | 1.7 | 150 | 3297 |  | 1.708 | 200 | 4730 |  | 1.729 |  |  |  |  | 100 | 1303 | 100 | 1303 | GS-200 | 100 | 6月 | 2次X8-Y4 | 730 | 774 | 0.5602456 | 1.060274 | 2次X3-Y6 | 1734 | 2307 | 1.330775 | 1.33045 | [26 empty] | 44
22 | 2 | 藤本 | 平成23年3月 | 220132 | (仮称)ｹｰｽﾞﾃﾞﾝｷ幸手店 新築工事 | 埼玉県幸手市 | 1次 | GS-200 | 320 | 粘性土 | シルト混じり粘土 | 灰褐色 | 含水量多 |  |  | ― | 54.5 | 1.74 | 1.126214 | 100 | 409 | 47.2 | 1.68 | 150 | 1303 | 44.6 | 1.688 | 200 | 2602 | 43.8 | 1.715 |  |  |  |  | 100 | 409 | 100 | 409 | GS-200 | 100 | 5月 | 1次3~G | 178 | 309 | 0.4352078 | 1.735955 | 1次1-3~A-B | 678 | 846 | 1.657702 | 1.247788 | [26 empty] | 44
23 | 2 | 藤本 | 平成23年3月 | 220132 | (仮称)ｹｰｽﾞﾃﾞﾝｷ幸手店 新築工事 | 埼玉県幸手市 | 2次 | GS-200 | 320 | 粘性土 | 粘土 | 暗茶褐色 | 礫含む | 混ぜるとポロポロして扱い難 |  | ― | 42.4 | 1.776 | 1.247191 | 100 | 389 | 37 | 1.782 | 150 | 1517 | 35.3 | 1.795 | 200 | 2600 | 34.1 | 1.804 |  |  |  |  | 100 | 389 | 100 | 389 | GS-200 | 100 | 5月 | 2次9-10~C | 188 | 311 | 0.4832905 | 1.654255 | 2次1-3~B | 790 | 1035 | 2.030848 | 1.310127 | [26 empty] | 44
24 | 2 | 大田 | 平成23年4月 | 220102 | ﾕｰｽ北日野店 新築工事 | 福井県越前市 | 1次(No.1) | GS-200 | 480 | 砂質土 | 礫混じり砂 | 黄褐色 | 礫含む | 所々粘土混 ベタベタせずサラサラせず平均的な土 |  | ― | 19.1 | 2.03 | 1.70445 | 100 | 2711 | 17 | 1.974 | 150 | 4815 | 16.4 | 1.984 | 200 | 6528 | 15.9 | 2.001 |  |  |  |  | 100 | 2711 | 100 | 2711 | GS-200 | 100 | 6月 | 1次(A-5) | 1886.7 | 2439.7 | 0.6959425 | 1.293104 | [31 empty] | 44
25 | 2 | 大田 | 平成23年4月 | 220102 | ﾕｰｽ北日野店 新築工事 | 福井県越前市 | 2次 | GS-200 | 480 | 粘性土 | 礫混じり砂質粘土 | 黒褐色 | 玉石含む | ザラザラ |  | ― | 20.4 | 2.049 | 1.701827 | 100 | 993 | 17.4 | 2.044 | 150 | 1393 | 16.5 | 2.05 | 200 | 2489 | 15.6 | 2.019 |  |  |  |  | 100 | 993 | 100 | 993 | GS-200 | 100 | 6月 | 2次(2~3-G) | 2131.7 | 2601.3 | 2.146727 | 1.220294 | [31 empty] | 44
26 | 2 | 大田 | 平成23年4月 | 220102 | ﾕｰｽ北日野店 新築工事 | 福井県越前市 | 1次(No.2・3) | GS-200 | 480 | 粘性土 | 礫混じり砂質粘土 | 茶褐色 | 礫含む | ザラザラ 所々粘性有 |  | ― | 13.7 | 1.916 | 1.685136 | 100 | 2122 | 10.6 | 2.05 | 150 | 3806 | 10.6 | 2.079 | 200 | 4684 | 10.2 | 2.058 |  |  |  |  | 100 | 2122 | 100 | 2122 | GS-200 | 100 | 6月 | 1次(A-5) | 1886.7 | 2439.7 | 0.889114 | 1.293104 | [31 empty] | 44
27 | 2 | 大田 | 平成23年4月 | 220102 | ﾕｰｽ北日野店 新築工事 | 福井県越前市 | 盛土 | GS-200 | 480 | 砂質土 | 粘土混じり砂 | 茶褐色 | 礫含む |  |  | ― | 16.9 | 2.139 | 1.829769 | 100 | 2035 | 14.2 | 2.045 | 150 | 2113 | 13.1 | 2.011 | 200 | 3018 | 13.3 | 2.012 |  |  |  |  | 100 | 2035 | 100 | 2035 | GS-200 | 100 | 6月 | 2次(2~3-G) | 2131.7 | 2601.3 | 1.047518 | 1.220294 | [31 empty] | 44
28 | 2 | 大田 | 平成23年4月 | 220142 | ﾊﾞﾛｰ浜松中島店 新築工事 | 静岡県浜松市 | 1次 | TL-3E | 400 | 砂質土 | 礫混じり砂 | 灰褐色 | 砂含む | サクサク |  | ― | 6.26 | 1.622 | 1.526445 | 100 | 1724 | 4.5 | 1.691 | 150 | 2292 | 4.1 | 1.702 | 200 | 3082 | 4.1 | 1.722 |  |  |  |  | 100 | 1724 | 100 | 1724 | TL-3E | 100 | 5月 | 1次2~3-D | 729 | 1690 | 0.4228538 | 2.318244 | [31 empty] | 38
29 | 2 | 大田 | 平成23年4月 | 220142 | ﾊﾞﾛｰ浜松中島店 新築工事 | 静岡県浜松市 | 2次 | TL-3E | 400 | 砂質土 | 礫混じり砂 | 黒褐色 | 砂含む | サクサク |  | ― | 13.9 | 1.996 | 1.752414 | 100 | 2141 | 11.4 | 1.965 | 150 | 3416 | 10.8 | 1.967 | 200 | 3963 | 10.3 | 1.944 |  |  |  |  | 100 | 2141 | 100 | 2141 | TL-3E | 100 | 5月 | 2次2~3-D | 596 |  | 0.2783746 | [32 empty] | 38
30 | 2 | 竹内 | 平成23年4月 | 220155 | (株)信ﾅｶ ﾋﾞｰｴｽｾﾝﾀｰ資材置場 新築工事 | 長野県中野市 | 1次 | GS-200 | 400 | 有機質土 | 有機質土(腐食土) | 真黒 | 繊維質含む | 粘性有ふかふか 軽い |  | ― | 105.5 | 1.431 | 0.6963504 |  |  |  |  | 150 | 392 | 76.3 | 1.453 | 200 | 619 | 69 | 1.48 | 250 | 1037 | 67.8 | 1.509 | 152 | 400 | 160 | 438 | GS-200 | 160 | 5月 | 1次X2B~Y3B-Y4B | 1153 | 1426 | 2.63242 | 1.236774 | [31 empty] | 44
31 | 2 | 竹内 | 平成23年4月 | 220155 | (株)信ﾅｶ ﾋﾞｰｴｽｾﾝﾀｰ資材置場 新築工事 | 長野県中野市 | 2次 | GS-200 | 400 | 粘性土 | 粘土 | 黄褐色 | 繊維質含む | べたついて粘る |  | ― | 67.8 | 1.568 | 0.9344458 | 100 | 196 | 54.1 | 1.632 | 150 | 412 | 52.1 | 1.659 | 200 | 745 | 49.5 | 1.678 | 250 | 819 | 48.9 | 1.698 | 148 | 400 | 150 | 412 | GS-200 | 150 | 5月 | 2次X1A~Y5A | 2081 | 2446 | 5.050971 | 1.175396 | [31 empty] | 44
32 | 2 | 新井 | 平成23年4月 | 220154 | (仮称)ｺｰﾌﾟ伊豆ｾﾝﾀｰ 新築工事 | 静岡県伊豆市 | 1次 | GS-200 | 400 | 粘性土 | 礫混じり粘性シルト | 赤褐色 | 粘土含む |  |  | ― | 47.5 | 1.707 | 1.157288 | 100 | 96 |  |  | 150 | 352 |  |  | 200 | 1562 | [6 empty] | 152 | 400 | 150 | 352 | GS-200 | 150 | 6月 | 1次4-C | 713 | 1050 | 2.025568 | 1.472651 | [31 empty] | 44
33 | 2 | 新井 | 平成23年4月 | 220154 | (仮称)ｺｰﾌﾟ伊豆ｾﾝﾀｰ 新築工事 | 静岡県伊豆市 | 2次 | GS-200 | 400 | 砂質土 | 礫混じり砂質シルト | 茶褐色 | 礫含む |  |  | ― | 33.3 | 1.799 | 1.349587 | 100 | 358 |  |  | 150 | 746 |  |  | 200 | 1272 | [6 empty] | 106 | 400 | 100 | 358 | GS-200 | 100 | 6月 | 2次5-C | 1700 | 2840 | 4.748603 | 1.670588 | [31 empty] | 44
34 | 2 | 新井 | 平成23年5月 | 220154 | (仮称)ｺｰﾌﾟ伊豆ｾﾝﾀｰ 新築工事2 | 静岡県伊豆市 | 1次(2回目) | GS-200 | 400 | 粘性土 | 礫混じり粘性シルト | 赤褐色 | 粘土含む |  |  | ― | 48.6 | 1.707 | 1.148721 | 100 | 154 | 39.1 | 1.737 | 150 | 400 | 37.9 | 1.729 | 200 | 1320 | 36.2 | 1.746 |  |  |  |  | 150 | 400 | 150 | 400 | GS-200 | 150 | 6月 | 1次4-C | 713 | 1050 | 1.7825 | 1.472651 | [31 empty] | 44
35 | 2 | 新井 | 平成23年5月 | 220154 | (仮称)ｺｰﾌﾟ伊豆ｾﾝﾀｰ 新築工事2 | 静岡県伊豆市 | 2次(2回目) | GS-200 | 400 | 砂質土 | 礫混じり砂質シルト | 茶褐色 | 礫含む |  |  | ― | 35.2 | 1.799 | 1.330621 | 100 | 468 | 27 | 1.816 | 150 | 1074 | 25.8 | 1.787 | 200 | 1415 | 25 | 1.756 |  |  |  |  | 100 | 468 | 100 | 468 | GS-200 | 100 | 6月 | 2次5-C | 1700 | 2840 | 3.632479 | 1.670588 | [31 empty] | 44
36 | 2 |  | 平成23年4月 | 220159 | (株)九州児湯ﾌｰｽﾞ大分店 新築工事 | 大分県大分市 | 1次 | GS-200 | 400 | 砂質土 | 礫混じり砂質シルト | 暗灰色 | 礫含む | ザラザラ 所々粘性有 |  | ― | 33.2 | 1.839 | 1.380631 | 100 | 1029 | 27.2 | 1.855 | 150 | 1416 | 26.7 | 1.865 | 200 | 4069 | 26.9 | 1.874 |  |  |  |  | 100 | 1029 | 100 | 1029 | GS-200 | 100 | 5月 | 1次3-B | 879 | 1540 | 0.8542274 | 1.751991 | [31 empty] | 44
37 | 2 |  | 平成23年4月 | 220159 | (株)九州児湯ﾌｰｽﾞ大分店 新築工事2 | 大分県大分市 | 2次盛土① | GS-200 | 400 | 砂質土 | 礫混じり砂 | 薄茶色 | 含水量少 | サラサラ |  | ― | 22 | 1.456 | 1.193443 | 100 | 298 | 18.9 | 1.393 | 150 | 653 | 18.4 | 1.437 | 200 | 821 | 17.1 | 1.439 |  |  |  |  | 115 | 400 | 100 | 298 | GS-200 | 100 | 5月 | 2次3-B | 1550 | 2930 | 5.201342 | 1.890323 | [31 empty] | 44
38 | 2 |  | 平成23年4月 | 220159 | (株)九州児湯ﾌｰｽﾞ大分店 新築工事 | 大分県大分市 | 2次盛土② | GS-200 | 400 | 砂質土 | 礫混じり砂 | 茶褐色 | 含水量少 | ザラザラ |  | ― | 12.7 | 1.761 | 1.562555 | 100 | 2460 | 10.5 | 1.921 | 150 | 3981 | 9.9 | 1.936 | 200 | 4674 | 9.7 | 1.947 |  |  |  |  | 100 | 2460 | 100 | 2460 | GS-200 | 100 | 5月 | 2次3-B | 1550 | 2930 | 0.6300813 | 1.890323 | [31 empty] | 44
39 | 3 | 藤本 | 平成23年4月 | 220151 | (仮称)ﾎｰﾑｾﾝﾀｰﾊﾞﾛｰ各務ヶ原店 (No.1) 新築工事 | 岐阜県各務ヶ原市 | 1次 | GS-200 | 600 | 有機質土 | 有機質土(腐食土) | 暗黄褐色 | 繊維質含む | ふわふわねっとり やわらかい |  | ― | 59.5 | 1.581 | 0.9912226 | 100 | 53 | 48.5 | 1.655 | 150 | 146 | 46.8 | 1.651 | 200 | 216 | 43.4 | 1.657 |  |  |  |  | 475 | 600 | 100 | 53 | GS-200 | 100 | 8月 | 1次3～G | 178 | 309 | 3.358491 | 1.735955 | 1次1-3~A-B | 678 | 846 | 12.79245 | 1.247788 | [21 empty] | ○ |  |  |  |  | 44
40 | 3 | 藤本 | 平成23年4月 | 220151 | (仮称)ﾎｰﾑｾﾝﾀｰﾊﾞﾛｰ各務ヶ原店 (No.1) 新築工事 | 岐阜県各務ヶ原市 | 2次 | GS-200 | 600 | 有機質土 | 有機質土(腐食土) | 茶褐色 | 繊維質含む | 礫多含 |  | ― | 32 | 1.868 | 1.415152 | 100 | 90 | 27.6 | 1.841 | 150 | 262 | 25.4 | 1.858 | 200 | 407 | 25.5 | 1.853 |  |  |  |  | 267 | 600 | 100 | 90 | GS-200 | 100 | 8月 | 2次9-10~C | 188 | 311 | 2.088889 | 1.654255 | 2次1-3~B | 790 | 1035 | 8.777778 | 1.310127 | [21 empty] | ○ |  |  |  |  | 44
41 | 3 | 藤本 | 平成23年4月 | 220151 | (仮称)ﾎｰﾑｾﾝﾀｰﾊﾞﾛｰ各務ヶ原店 (No.2) 新築工事 | 岐阜県各務ヶ原市 | 1次 | GS-200 | 600 | 粘性土 | 礫混じり粘土 | 茶褐色 | 礫含む |  |  | ― | 60.1 | 1.61 | 1.005621 | 100 | 111 | 47.6 | 1.655 | 150 | 249 | 44.1 | 1.663 | 200 | 743 | 42 | 1.676 |  |  |  |  | 186 | 600 | 100 | 111 | GS-200 | 100 | 8月 | 1次3～G | 178 | 309 | 1.603604 | 1.735955 | 1次1-3~A-B | 678 | 846 | 6.108108 | 1.247788 | [21 empty] | ○ |  |  |  |  | 44
42 | 3 | 藤本 | 平成23年4月 | 220151 | (仮称)ﾎｰﾑｾﾝﾀｰﾊﾞﾛｰ各務ヶ原店 (No.2) 新築工事 | 岐阜県各務ヶ原市 | 2次 | GS-200 | 600 | 粘性土 | 礫混じり粘土 | 茶褐色 | 礫含む |  |  | ― | 57 | 1.627 | 1.036306 | 100 | 37 | 44.1 | 1.674 | 150 | 80 | 42.6 | 1.741 | 200 | 189 | 40.1 | 1.632 |  |  |  |  | 389 | 600 | 100 | 37 | GS-200 | 100 | 8月 | 2次9-10~C | 188 | 311 | 5.081081 | 1.654255 | 2次1-3~B | 790 | 1035 | 21.35135 | 1.310127 | [21 empty] | ○ |  |  |  |  | 44
43 | 3 | 藤本 | 平成23年4月 | 220151 | (仮称)ﾊﾞﾛｰ各務ヶ原店 (No.3) 新築工事 | 岐阜県各務ヶ原市 | 1次 | GS-200 | 400 | 粘性土 | 礫混じり粘土 | 黄褐色 | 礫含む | 流動性有 やわらかい ひっつく |  | ― | 78.6 | 1.545 | 0.8650616 | 100 | 73 |  | 1.572 | 150 | 591 |  | 1.557 | 200 | 1783 |  | 1.565 |  |  |  |  | 132 | 400 | 130 | 384 | GS-225 | 130 | 8月 | 1次6~F | 318 | 522 | 0.828125 | 1.641509 | [26 empty] | ○ |  |  |  |  | 44
44 | 3 | 藤本 | 平成23年4月 | 220151 | (仮称)ﾊﾞﾛｰ各務ヶ原店 (No.3) 新築工事 | 岐阜県各務ヶ原市 | 2次 | GS-200 | 400 | 粘性土 | 礫混じり粘土 | 暗茶褐色 | 礫含む | ポロポロ |  | ― | 38.6 | 1.8 | 1.298701 | 100 | 114 |  | 1.776 | 150 | 199 |  | 1.683 | 200 | 471 |  | 1.768 |  |  |  |  | 187 | 400 | 130 | 165 | GS-225 | 130 | 8月 | 2次5~C | 359 | 582 | 2.175758 | 1.62117 | [26 empty] | ○ |  |  |  |  | 44
45 | 3 | 竹内 | 平成23年4月 | 220158 | 本道の街ｻｰﾋﾞｽｾﾝﾀｰ | 秋田県秋田市 | 1次⑩～Ⓒ | GS-200 | 400 | 粘性土 | 粘土 | 黒茶褐～青灰色 | まだら | 所々粘性ありポロポロ |  | ― | 61.8 | 1.626 | 1.004944 | 100 | 155 | 50.6 | 1.645 | 150 | 285 | 50.6 | 1.638 | 200 | 738 | 46.4 | 1.655 |  |  |  |  | 163 | 400 | 160 | 376 | GS-200 | 160 | 6月 | 1次1,D | x | 1224 | [33 empty] | 44
46 | 3 | 竹内 | 平成23年4月 | 220158 | 本道の街ｻｰﾋﾞｽｾﾝﾀｰ | 秋田県秋田市 | 2次⑩～Ⓒ | GS-200 | 400 | 粘性土 | 礫混じりシルト質粘土 | 茶褐色 | 根含む | ポロポロ |  | ― | 37.9 | 1.793 | 1.300218 | 100 | 378 | 32.9 | 1.774 | 150 | 805 | 30.9 | 1.774 | 200 | 1121 | 31 | 1.758 |  |  |  |  | 103 | 400 | 110 | 464 | GS-200 | 110 | 6月 | 2次10,B~D | 692 | 871 | 1.491379 | 1.258671 | [31 empty] | 44
47 | 3 | 竹内 | 平成23年4月 | 220158 | 本道の街ｻｰﾋﾞｽｾﾝﾀｰ | 秋田県秋田市 | 1次⑤～Ⓓ | GS-200 | 400 | 粘性土 | 粘土 | 茶褐色 | 木片含む | 粘性有りひっつく やわらかい |  | ― | 84.1 | 1.495 | 0.8120587 | 100 | 99 | 66.8 | 1.547 | 150 | 285 | 64.7 | 1.549 | 200 | 738 | 63.4 | 1.559 |  |  |  |  | 163 | 400 | 160 | 376 | GS-200 | 160 | 6月 | 1次1,D | 1296 | 1224 | 3.446809 | 0.9444444 | [31 empty] | 44
48 | 3 | 竹内 | 平成23年4月 | 220158 | 本道の街ｻｰﾋﾞｽｾﾝﾀｰ | 秋田県秋田市 | 2次⑤～Ⓓ | GS-200 | 400 | 砂質土 | シルト | 薄茶色 | 含水量少 | サラサラ |  | ― | 10.7 | 1.564 | 1.412827 | 100 | 1377 | 8.8 | 1.607 | 150 | 1959 | 8.3 | 1.604 | 200 | 3038 | 7.7 | 1.643 |  |  |  |  | 100 | 1377 | 110 | 1494 | GS-200 | 110 | 6月 | 2次10,B~D | 692 | 871 | 0.4631861 | 1.258671 | [31 empty] | 44
49 | 3 | 本田 | 平成23年4月 | 220146 | (仮称)ﾊﾞﾛｰ栗東店 新築工事 | 滋賀県栗東市 | 1次 | GS-200 | 400 | 粘性土 | 粘土 | 茶褐色 | 礫含む | ポロポロ |  | ― | 29.9 | 1.914 | 1.473441 | 100 | 783 | 25.6 | 1.9269 | 150 | 1719 | 24.4 | 1.932 | 200 | 2777 | 23.4 | 1.927 |  |  |  |  | 100 | 783 | 100 | 783 | GS-200 | 100 | 7月 | 1次(C-5) | 1660 | 2750 | 2.120051 | 1.656627 | [31 empty] | 44
50 | 3 | 本田 | 平成23年4月 | 220146 | (仮称)ﾊﾞﾛｰ栗東店 新築工事 | 滋賀県栗東市 | 2次 | GS-200 | 400 | 砂質土 | 礫混じり砂 | 黄褐色 | 礫含む | ザラザラ 所々粘土含 |  | ― | 15.8 | 2.141 | 1.848877 | 100 | 2818 | 13.2 | 2.045 | 150 | 3251 | 11.9 | 1.981 | 200 | 3924 | 13.1 | 2.03 |  |  |  |  | 100 | 2818 | 100 | 2818 | GS-200 | 100 | 7月 | 2次(D-6) | 2750 | 3380 | 0.9758694 | 1.229091 | [31 empty] | 44
51 | 3 | 竹内 | 平成23年5月 | 220160 | (仮称)柿崎ｾﾚﾓﾆｰﾎｰﾙへいあん 新築工事 | 新潟県上越市 | 1次① | SP-2000 | 400 | 粘性土 | 礫混じり粘性シルト | 茶褐色 | シルト含む | ザラザラ |  | ― | 16.7 | 2.078 | 1.780634 | 100 | 1551 | 15.4 | 2.09 | 150 | 4175 | 14.3 | 2.102 | 200 | 5929 | 13.2 | 2.111 |  |  |  |  | 100 | 1551 | 120 | 2601 | SP-2000 | 120 | 6月 | 1次X4-Y1 | 2374 | 2095 | 0.9127259 | 0.8824768 | [31 empty] | 50
52 | 3 | 竹内 | 平成23年5月 | 220160 | (仮称)柿崎ｾﾚﾓﾆｰﾎｰﾙへいあん 新築工事 | 新潟県上越市 | 1次② | SP-2000 | 400 | 粘性土 | 粘土 | 黒褐色 | 粘土含む | 粘性強ポロポロ |  | ― | 46 | 1.77 | 1.212329 | 100 | 290 | 38.6 | 1.767 | 150 | 814 | 36.1 | 1.777 | 200 | 1647 | 34.7 | 1.799 |  |  |  |  | 111 | 400 | 120 | 500 | SP-2000 | 120 | 6月 | 1次X4-Y1 | 2374 | 2095 | 4.748 | 0.8824768 | [31 empty] | 50
53 | 3 | 竹内 | 平成23年5月 | 220160 | (仮称)柿崎ｾﾚﾓﾆｰﾎｰﾙへいあん 新築工事 | 新潟県上越市 | 2次 | SP-2000 | 400 | 砂質土 | 礫混じり砂 | 茶褐色 | 含水量少 | サクサク |  | ― | 6.8 | 1.868 | 1.749064 | 100 | 1356 | 5.7 | 1.871 | 150 | 1597 | 5 | 1.866 | 200 | 1429 | 5.2 | 1.84 |  |  |  |  | 100 | 1356 | 100 | 1356 | SP-2000 | 100 | 6月 | 2次X4-Y2 | 1470 | 1978 | 1.084071 | 1.345578 | [31 empty] | 50
54 | 3 | 藤本 | 平成23年5月 | 220151 | (仮称)ﾊﾞﾛｰ各務ヶ原店 (SM棟) 2回目 | 岐阜県各務ヶ原市 | 1次 | GS-200 | 400 | 粘性土 | 礫混じり粘土 | 茶褐色 | 礫含む | 粘性ありポロポロ |  | ― | 55.2 | 1.607 | 1.035438 | 100 | 101 | 46.2 | 1.629 | 200 | 337 | 41.2 | 1.634 | 300 | 1322 | 36.7 | 1.674 |  |  |  |  | 207 | 400 | 130 | 172 | GS-225 | 130 | 8月 | 1次6~F | 318 | 522 | 1.848837 | 1.641509 | [26 empty] | ○ |  |  |  |  | 44
55 | 3 | 藤本 | 平成23年5月 | 220151 | (仮称)ﾊﾞﾛｰ各務ヶ原店 (SM棟) 2回目 | 岐阜県各務ヶ原市 | 2次 | GS-200 | 400 | 粘性土 | 礫混じり粘土 | 茶褐色 | 礫含む | 粘性ありポロポロ |  | ― | 52.9 | 1.62 | 1.059516 | 100 | 92 | 46.6 | 1.643 | 200 | 251 | 41.7 | 1.639 | 300 | 1482 | 39.5 | 1.697 |  |  |  |  | 213 | 400 | 130 | 140 | GS-225 | 130 | 8月 | 2次5~C | 359 | 582 | 2.564286 | 1.62117 | [26 empty] | ○ |  |  |  |  | 44
56 | 3 | 藤本 | 平成23年5月 | 220151 | (仮称)ﾊﾞﾛｰ各務ヶ原店 (SM棟) 2回目 | 岐阜県各務ヶ原市 | 1次 | GS-275 | 400 | 粘性土 | 礫混じり粘土 | 茶褐色 | 礫含む | 粘性ありポロポロ |  | ― | 55.2 | 1.607 | 1.035438 | 100 | 90 | 47.7 | 1.607 | 200 | 443 | 41 | 1.599 | 300 | 760 | 35.9 | 1.468 |  |  |  |  | 188 | 400 | 130 | 196 | GS-225 | 130 | 8月 | 1次6~F | 318 | 522 | 1.622449 | 1.641509 | [26 empty] | ○ |  |  |  |  | 51
57 | 3 | 藤本 | 平成23年5月 | 220151 | (仮称)ﾊﾞﾛｰ各務ヶ原店 (SM棟) 2回目 | 岐阜県各務ヶ原市 | 2次 | GS-275 | 400 | 粘性土 | 礫混じり粘土 | 茶褐色 | 礫含む | 粘性ありポロポロ |  | ― | 52.9 | 1.62 | 1.059516 | 100 | 186 | 45.8 | 1.631 | 200 | 502 | 39.2 | 1.594 | 300 | 646 | 36.9 | 1.485 |  |  |  |  | 168 | 400 | 130 | 281 | GS-225 | 130 | 8月 | 2次5~C | 359 | 582 | 1.27758 | 1.62117 | [26 empty] | ○ |  |  |  |  | 51
58 | 3 | 藤本 | 平成23年5月 | 220151 | (仮称)ﾎｰﾑｾﾝﾀｰﾊﾞﾛｰ各務ヶ原店 (HC棟) 2回目 | 岐阜県各務ヶ原市 | 1次 | GS-200 | 600 | 有機質土 | 有機質土(腐食土) | 黒褐色 | 礫含む | ねっとり シルト混じり |  | ― | 70.1 | 1.489 | 0.8753674 | 100 | 33 | 61 | 1.583 | 200 | 199 | 54.6 | 1.583 | 300 | 736 | 49 | 1.604 |  |  |  |  | 275 | 600 | 100 | 33 | GS-200 | 100 | 8月 | 1次3～G | 178 | 309 | 5.393939 | 1.735955 | 1次1-3~A-B | 678 | 846 | 20.54545 | 1.247788 | [21 empty] | ○ |  |  |  |  | 44
59 | 3 | 藤本 | 平成23年5月 | 220151 | (仮称)ﾎｰﾑｾﾝﾀｰﾊﾞﾛｰ各務ヶ原店 (HC棟) 2回目 | 岐阜県各務ヶ原市 | 2次 | GS-200 | 600 | 有機質土 | 有機質土(腐食土) | 黒褐色 | 礫含む | ねっとり シルト混じり |  | ― | 65.6 | 1.523 | 0.919686 | 100 | 62 | 55.3 | 1.626 | 200 | 279 | 50.9 | 1.621 | 300 | 697 | 47.5 | 1.617 |  |  |  |  | 277 | 600 | 100 | 62 | GS-200 | 100 | 8月 | 2次9-10~C | 188 | 311 | 3.032258 | 1.654255 | 2次1-3~B | 790 | 1035 | 12.74194 | 1.310127 | [21 empty] | ○ |  |  |  |  | 44
60 | 3 | 藤本 | 平成23年5月 | 220151 | (仮称)ﾎｰﾑｾﾝﾀｰﾊﾞﾛｰ各務ヶ原店 (HC棟) 2回目 | 岐阜県各務ヶ原市 | 混合埋め戻し土 | GS-200 | 600 | 粘性土 | 礫混じり粘性シルト | 黒褐色 | 礫含む |  |  | ― | 32.7 | 1.811 | 1.364732 | 100 | 237 | 30.2 | 1.757 | 200 | 466 | 26.6 | 1.71 | 300 | 545 | 25.2 | 1.658 |  |  |  |  | 370 | 600 | 100 | 237 | GS-200 | 100 | 8月 | 2次9-10~C | 188 | 311 | 0.7932489 | 1.654255 | [26 empty] | ○ |  |  |  |  | 44
61 | 3 | 藤本 | 平成23年5月 | 220151 | (仮称)ﾎｰﾑｾﾝﾀｰﾊﾞﾛｰ各務ヶ原店 (HC棟) 2回目 | 岐阜県各務ヶ原市 | 1次 | GS-275 | 600 | 有機質土 | 有機質土(腐食土) | 黒褐色 | 礫含む | ねっとり シルト混じり |  | ― | 70.1 | 1.489 | 0.8753674 | 100 | 83 | 55.5 | 1.599 | 200 | 204 | 47.6 | 1.612 | 300 | 493 | 43.2 | 1.653 |  |  |  |  | 338 | 600 | 100 | 83 | GS-200 | 100 | 8月 | 1次3～G | 178 | 309 | 2.144578 | 1.735955 | 1次1-3~A-B | 678 | 846 | 8.168675 | 1.247788 | [21 empty] | ○ |  |  |  |  | 51
62 | 3 | 藤本 | 平成23年5月 | 220151 | (仮称)ﾎｰﾑｾﾝﾀｰﾊﾞﾛｰ各務ヶ原店 (HC棟) 2回目 | 岐阜県各務ヶ原市 | 2次 | GS-275 | 600 | 有機質土 | 有機質土(腐食土) | 黒褐色 | 礫含む | ねっとり シルト混じり |  | ― | 65.6 | 1.523 | 0.919686 | 100 | 65 | 52.6 | 1.647 | 200 | 200 | 42.9 | 1.63 | 300 | 598 | 41.5 | 1.628 |  |  |  |  | 301 | 600 | 100 | 65 | GS-200 | 100 | 8月 | 2次9-10~C | 188 | 311 | 2.892308 | 1.654255 | 2次1-3~B | 790 | 1035 | 12.15385 | 1.310127 | [21 empty] | ○ |  |  |  |  | 51
63 | 3 | 藤本 | 平成23年5月 | 220151 | (仮称)ﾎｰﾑｾﾝﾀｰﾊﾞﾛｰ各務ヶ原店 (HC棟) 2回目 | 岐阜県各務ヶ原市 | 混合埋め戻し土 | GS-275 | 600 | 粘性土 | 礫混じり粘性シルト | 黒褐色 | 礫含む |  |  | ― | 32.7 | 1.811 | 1.364732 | 100 | 503 | 29 | 1.819 | 200 | 818 | 24.2 | 1.703 | 300 | 756 | 20.4 | 1.651 |  |  |  |  | 131 | 600 | 100 | 503 | GS-200 | 100 | 8月 | 2次9-10~C | 188 | 311 | 0.3737575 | 1.654255 | [26 empty] | ○ |  |  |  |  | 51
64 | 3 | 藤本 | 平成23年6月 | 220151 | (仮称)ﾊﾞﾛｰ各務ヶ原店 (SM棟) 3回目 | 岐阜県各務ヶ原市 | 1次・2次 | GS-225 | 400 | 有機質土 | 黒ぼく | 茶褐色 | 礫含む | 粘性ありポロポロ |  | ― | 52.5 | 1.636 | 1.072787 | 150 | 268 | 47.1 | 1.682 | 250 | 2138 | 39.7 | 1.712 | [8 empty] | 158 | 400 | 130 | 268 | GS-225 | 130 | 8月 | 1次・2次 | 318 | 522 | 1.186567 | 1.641509 | [26 empty] | ○ |  |  |  |  | 46
65 | 3 | 藤本 | 平成23年6月 | 220151 | (仮称)ﾎｰﾑｾﾝﾀｰﾊﾞﾛｰ各務ヶ原店 (HC棟) 3回目 | 岐阜県各務ヶ原市 | 1次・2次 | GS-225 | 600 | 有機質土 | 有機質土(腐食土) | 黒褐色 | 礫含む | 粘性ありポロポロ |  | ― | 67.5 | 1.533 | 0.9152239 | 150 | 137 | 54.5 | 1.587 | 250 | 616 | 48.6 | 1.635 | [8 empty] | 244 | 600 | 100 | 137 | GS-200 | 100 | 8月 | 1次3～G | 178 | 309 | 1.29927 | 1.735955 | [26 empty] | ○ |  |  |  |  | 46
66 | 3 | 藤本 | 平成23年6月 | 220151 | (仮称)ﾊﾞﾛｰ各務ヶ原店 (SM棟) 4回目 | 岐阜県各務ヶ原市 | 1次・2次 | GS-225 | 400 | 粘性土 | 礫混じり粘土 | 茶褐色 | 礫含む | 粘性ありポロポロ |  | ― | 55.3 | 1.616 | 1.040567 | 100 | 85 | 49.2 | 1.668 | 200 | 986 | 41.7 | 1.697 | 300 | 3101 | 40.4 | 1.738 |  |  |  |  | 135 | 400 | 130 | 356 | GS-225 | 130 | 8月 | 1次・2次 | 318 | 522 | 0.8932584 | 1.641509 | [26 empty] | ○ |  |  |  |  | 46
67 | 3 | 藤本 | 平成23年6月 | 220151 | (仮称)ﾎｰﾑｾﾝﾀｰﾊﾞﾛｰ各務ヶ原店 (HC棟) 4回目 | 岐阜県各務ヶ原市 | 1次・2次 | GS-225 | 600 | 有機質土 | 有機質土(腐食土) | 黒褐色 | 礫含む | 粘性ありポロポロ |  | ― | 69 | 1.518 | 0.8982249 | 200 | 217 | 52.6 | 1.614 | 250 | 456 | 50.9 | 1.635 | 300 | 914 | 47.9 | 1.637 |  |  |  |  | 266 | 600 | 100 | 217 | GS-200 | 100 | 8月 | 1次3～G | 178 | 309 | 0.8202765 | 1.735955 | [26 empty] | ○ |  |  |  |  | 46
68 | 3 | 野間 | 平成23年6月 | 230111 | (仮称)小原様邸新築工事 | 東京都墨田区 | 1次・2次 | GS-200 | 400 | 粘性土 | 粘性シルト | 暗灰色 | 礫含む | ガラス・貝殻多数含 根少含 サクサクしているが粘性有 |  | ― | 32.3 | 1.864 | 1.408919 | 100 | 373 | 27 | 1.872 | 150 | 862 | 25.1 | 1.887 | 200 | 1956 | 24.6 | 1.897 |  |  |  |  | 103 | 400 | 110 | 471 | GS-200 | 110 | 7月 | 1次 | 436.8 | 1321.3 | 0.9273885 | 3.024954 | [31 empty] | 44
69 | 4 | 新井 | 平成23年6月 | 230114 | とやま駅特選館仮店舗 新設工事 | 富山県富山市 | 1次・2次 | GS-200 | 400 | 粘性土 | 粘土混じりシルト | 茶褐色 | 礫含む | 粘性ありサクサク |  | ― | 28.2 | 1.924 | 1.50078 | 100 | 885 | 22.4 | 1.912 | 150 | 1681 | 21.2 | 1.915 | 200 | 2352 | 20.9 | 1.935 |  |  |  |  | 100 | 885 | 100 | 885 | GS-200 | 100 | 9月 | 1次X4,Y4 | 3600 | 4890 | 4.067797 | 1.358333 | [31 empty] | 44
70 | 4 | 新井 | 平成23年6月 | 230114 | とやま駅特選館仮店舗 新設工事 | 富山県富山市 | 1次・2次 | GS-200 | 400 | 粘性土 | 粘土混じりシルト | 茶褐色 | 礫含む | 粘性ありサクサク |  | ― | 28.2 | 1.924 | 1.50078 | 100 | 885 | 22.4 | 1.912 | 150 | 1681 | 21.2 | 1.915 | 200 | 2352 | 20.9 | 1.935 |  |  |  |  | 100 | 885 | 100 | 885 | GS-200 | 100 | 9月 | 2次X5,Y2 | 2230 | 2950 | 2.519774 | 1.32287 | [31 empty] | 44
71 | 4 | 大田 | 平成23年6月 | 230109 | (仮称)ｶﾐﾀｹﾓｰﾀｰｽ 新築工事 | 大阪府枚方市 | 1次 | GS-200 | 400 | 粘性土 | 礫混じり砂質粘土 | 黒褐色 | 礫多含む | ポロポロ |  | ― | 16.3 | 2.131 | 1.83233 | 100 | 2682 | 13.4 | 2.104 | 150 | 3938 | 12.2 | 2.06 | 200 | 5101 | 12.2 | 2.096 |  |  |  |  | 100 | 2682 | 100 | 2682 | GS-200 | 100 | 6月 | 深層(1次ZX2~ZX3-ZY1) | 2488.7 | 2985 | 0.9279269 | 1.199421 | [30 empty] | 740 | 44
72 | 4 | 大田 | 平成23年6月 | 230109 | (仮称)ｶﾐﾀｹﾓｰﾀｰｽ 新築工事 | 大阪府枚方市 | 2次 | GS-200 | 400 | 砂質土 | 礫混じり砂 | 黒褐色 | 礫多含む | ザラザラ |  | ― | 11 | 2.026 | 1.825225 | 100 | 1434 | 8.7 | 1.941 | 150 | 2085 | 8.3 | 1.961 | 200 | 2786 | 8 | 1.966 |  |  |  |  | 100 | 1434 | 100 | 1434 | GS-200 | 100 | 6月 | 表層(2次X4~X6-Y3~Y4) | 3537 | 3873 | 2.466527 | 1.094996 | [30 empty] | 740 | 44
73 | 4 | 大田 | 平成23年6月 | 230109 | (仮称)ｶﾐﾀｹﾓｰﾀｰｽ 新築工事 | 大阪府枚方市 | 盛土(w=15.6) | GS-200 | 400 | 砂質土 | 礫混じり砂 | 黒褐色 | 含水量少 | サラサラ パサパサ |  | ― | 15.6 | 1.777 | 1.537197 | 100 | 3337 | 12.5 | 1.944 | 150 | 4685 | 11.7 | 1.971 | 200 | 5546 | 11.8 | 1.947 |  |  |  |  | 100 | 3337 | 100 | 3337 | GS-200 | 100 | 6月 | 表層(2次X4~X6-Y3~Y4) | 3537 | 3873 | 1.059934 | 1.094996 | [30 empty] | 740 | 44
74 | 4 | 大田 | 平成23年6月 | 230109 | (仮称)ｶﾐﾀｹﾓｰﾀｰｽ 新築工事 | 大阪府枚方市 | 盛土(加水なし) | GS-200 | 400 | 砂質土 | 礫混じり砂 | 茶褐色 | 含水量少 | サラサラ パサパサ |  | ― | 10.6 | 1.777 | 1.606691 | 100 | 791 | 8.6 | 1.867 | 150 | 629 | 8.5 | 1.833 | 200 | 790 | 8.3 | 1.85 |  |  |  |  | 100 | 791 | 100 | 791 | GS-200 | 100 | 6月 | 表層(2次X4~X6-Y3~Y4) | 3537 | 3873 | 4.471555 | 1.094996 | [30 empty] | 740 | 44
75 | 4 | 本田 | 平成23年7月 | 230110 | おおさか東線JR長瀬～JR新加美間高架下(一洋)店舗 新築工事 | 大阪府大阪市 | 1次 | GS-200 | 400 | 砂質土 | 礫混じり粘土質砂 | 茶褐色 | 礫含む | ポロポロ |  | ― | 16.1 | 2.067 | 1.780362 | 100 | 3169 | 13.5 | 2.078 | 150 | 4809 | 12.9 | 2.066 | 200 | 5944 | 12.7 | 2.024 |  |  |  |  | 100 | 3169 | 100 | 3169 | GS-200 | 100 | 7月 | 1次(X2-Y6) | 2650 | 3210 | 0.8362259 | 1.211321 | [30 empty] | 741 | 44
76 | 4 | 本田 | 平成23年7月 | 230110 | おおさか東線JR長瀬～JR新加美間高架下(一洋)店舗 新築工事 | 大阪府大阪市 | 2次 | GS-200 | 400 | 砂質土 | 礫混じり砂 | 茶褐色 | 含水量少 | サラサラ パサパサ |  | ― | 9 | 1.92 | 1.761468 | 100 | 922 | 6.5 | 1.845 | 150 | 1474 | 6.5 | 1.846 | 200 | 2227 | 6.4 | 1.873 |  |  |  |  | 100 | 922 | 100 | 922 | GS-200 | 100 | 7月 | 2次(X3-Y3) | 3340 | 3860 | 3.62256 | 1.155689 | [30 empty] | 741 | 44
77 | 4 | 吉田 | 平成23年7月 | 230107 | (仮称)ﾊﾛｰｽﾞ西条飯岡店ﾃﾅﾝﾄ1棟 新築工事 | 愛媛県西条市 | 1次 | 高炉ｾﾒﾝﾄB種 | 400 | 砂質土 | 礫混じり砂 | 暗灰色 | 玉石含む | ザラザラ |  | ― | 4.9 | 2.115 | 2.016206 | 100 | 894 | 3.2 | 2.099 | 150 | 1453 | 3.1 | 2.092 | 200 | 1521 | 3.1 | 2.098 |  |  |  |  | 100 | 894 | 100 | 894 | 高炉ｾﾒﾝﾄB種 | 100 |  | 1次C~1 | 3387 | 4520 | 3.788591 | 1.334514 | [30 empty] | 738 | 52
78 | 4 | 吉田 | 平成23年7月 | 230107 | (仮称)ﾊﾛｰｽﾞ西条飯岡店ﾃﾅﾝﾄ1棟 新築工事 | 愛媛県西条市 | 2次 | 高炉ｾﾒﾝﾄB種 | 400 | 砂質土 | 礫混じり砂 | 茶褐色 | 土粒子細かい | サラサラ 土粒子細かい |  | ― | 10.1 | 1.964 | 1.783833 | 100 | 1640 | 8.6 | 1.909 | 150 | 1716 | 8.1 | 1.895 | 200 | 2199 | 7.6 | 1.903 |  |  |  |  | 100 | 1640 | 100 | 1640 | 高炉ｾﾒﾝﾄB種 | 100 |  | 2次C~1 | 2285 | 3990 | 1.393293 | 1.746171 | [30 empty] | 738 | 52
79 | 4 | 藤本 | 平成23年7月 | 230113 | SHIMA SEIKI (仮称)FACTORY AMENITY 3号館 新築工事 | 和歌山県和歌山市 | 1次 | GS-200 | 400 | 粘性土 | 砂混じり粘性シルト | 暗灰色 | 含水量多 | 粘性ありサクサク |  | ― | 38.4 | 1.823 | 1.317197 | 100 | 1308 | 29.3 | 1.831 | 150 | 2265 | 28.4 | 1.829 | 200 | 3621 | 27.1 | 1.839 |  |  |  |  | 100 | 1308 | 100 | 1308 | GS-200 | 100 | 10月 | 1次1-2~A | 424 | 517 | 0.324159 | 1.21934 | 1次1-2~D | 285 | 388 | 0.2178899 | 1.361404 | 1次2-3~D | 237 | 397 | 0.1811927 | 1.675105 | [20 empty] | 743 | 44
80 | 4 | 藤本 | 平成23年7月 | 230113 | SHIMA SEIKI (仮称)FACTORY AMENITY 3号館 新築工事 | 和歌山県和歌山市 | 2次 | GS-200 | 400 | 粘性土 | 礫混じり粘土 | 黄褐色 | 木片含む | パサパサ 硬い 雲母の様に同方向へ繊維状に割れる 黒白紫含 |  | ― | 20.8 | 2.101 | 1.739238 | 100 | 1934 | 14.8 | 2.049 | 150 | 2683 | 14.3 | 2.029 | 200 | 3872 | 14.4 | 2.024 |  |  |  |  | 100 | 1934 | 100 | 1934 | GS-200 | 100 | 10月 | 2次1~B-C | 1510 | 2120 | 0.7807653 | 1.403974 | 2次4~D-E | 434 | 623 | 0.2244054 | 1.435484 | 2次4~B | 419 | 680 | 0.2166494 | 1.622912 | [20 empty] | 743 | 44
81 | 4 | 本田 | 平成23年7月 | 230102 | AO新京都白川店 新築工事 | 京都府京都市左京区 | 1次 | GS-200 | 600 | 砂質土 | 粘土混じり砂 | 薄灰色 | 含水量多 | ザラザラ |  | ― | 19.6 | 2.114 | 1.767559 | 100 | 1488 | 14.6 | 2.075 | 150 | 3399 | 13.3 | 2.104 | 200 | 4395 | 12.6 | 2.113 |  |  |  |  | 100 | 1488 | 100 | 1488 | GS-200 | 100 | 8月 | 1次(2-A) | 1380 | 2630 | 0.9274194 | 1.905797 | [30 empty] | 733 | 44
82 | 4 | 本田 | 平成23年7月 | 230102 | AO新京都白川店 新築工事 | 京都府京都市左京区 | 2次 | GS-200 | 600 | 砂質土 | 粘土混じり砂 | 薄灰色 | 含水量多 | ザラザラ |  | ― | 19.1 | 2.111 | 1.77246 | 100 | 1313 | 14.4 | 2.08 | 150 | 2791 | 13.8 | 2.091 | 200 | 4057 | 13.1 | 2.097 |  |  |  |  | 100 | 1313 | 100 | 1313 | GS-200 | 100 | 8月 | 2次(5-C) | 1460 | 1770 | 1.111957 | 1.212329 | [30 empty] | 733 | 44
83 | 4 | 本田 | 平成23年7月 | 230115 | (仮称)ﾏｯｸｽﾊﾞﾘｭ江戸川松島店 新築工事 | 東京都江戸川区 | 1次 | GS-200 | 400 | 粘性土 | 粘土 | 暗灰色 | 繊維質含む | 粘性強 |  | ― | 63.7 | 1.603 | 0.9792303 | 100 | 577 | 49 | 1.638 | 150 | 2202 | 47.6 | 1.647 | 200 | 3254 | 44.9 | 1.658 |  |  |  |  | 100 | 577 | 100 | 577 | GS-200 | 100 | 9月 | 1次(2~3-A~B) | 736 | 961 | 1.275563 | 1.305707 | [30 empty] | 744 | 44
84 | 4 | 本田 | 平成23年7月 | 230115 | (仮称)ﾏｯｸｽﾊﾞﾘｭ江戸川松島店 新築工事 | 東京都江戸川区 | 2次 | GS-200 | 400 | 粘性土 | 礫混じり粘土 | 黒褐色 | 礫含む | ポロポロ |  | ― | 24.6 | 2 | 1.605136 | 100 | 592 | 18.6 | 2.008 | 150 | 2966 | 18.6 | 2.012 | 200 | 5294 | 18.4 | 2.031 |  |  |  |  | 100 | 592 | 100 | 592 | GS-200 | 100 | 9月 | 2次(4-F) | 1770 | 2670 | 2.989865 | 1.508475 | [30 empty] | 744 | 44
85 | 4 | 本田 | 平成23年7月 | 230115 | (仮称)ﾏｯｸｽﾊﾞﾘｭ江戸川松島店 新築工事 | 東京都江戸川区 | 1次(2回目) | GS-200 | 400 | 粘性土 | 礫混じり粘土 | 黒褐色 | 礫含む | ポロポロ |  | ― | 60 | 1.603 | 1.001875 | 100 | 740 | 48.4 | 1.639 | [12 empty] | 100 | 740 | 100 | 740 | GS-200 | 100 | 9月 | 1次(2~3-A~B) | 736 | 961 | 0.9945946 | 1.305707 | [30 empty] | 744 | 44
86 | 4 |  | 平成23年7月 | 番号なし | (仮称)須磨海浜公園駅前計画 | 兵庫県神戸市 | 炭ｶﾞﾗ | GS-200 | 400 | 粘性土 | 炭ガラ | 真黒 | 水浮き有り | 土粒子粗く硬いがスカスカで軽い 木片含 |  | ― | 32.4 | 1.481 | 1.11858 | 100 | 2435 | 24.8 | 1.613 | 150 | 6490 | 21.8 | 1.663 | 200 | 8707 | 20.1 | 1.654 |  |  |  |  | 100 | 2435 | [36 empty] | ○ |  |  |  |  | 44
87 | 4 | 中島 | 平成23年7月 | 230105 | ゴルフクラブ大樹・大府 増築工事 | 愛知県大府市 | 1次 | TL-3E | 400 | 粘性土 | 礫混じり砂質粘土 | 黒褐色 | ガラ含む | 廃棄物含 ザラザラ |  | ― | 20.9 | 2.015 | 1.666667 | 100 | 2197 | 16.3 | 2.027 | 150 | 6016 | 15.6 | 2.045 | 200 | 7743 | 15 | 2.027 |  |  |  |  | 100 | 2197 | 100 | 2197 | TL-3E | 100 | 9月 | 1次(5-C) | 3749 | 2728 | 1.706418 | 0.7276607 | [30 empty] | 736 | 38
88 | 4 | 中島 | 平成23年7月 | 230105 | ゴルフクラブ大樹・大府 増築工事 | 愛知県大府市 | 2次 | TL-3E | 400 | 粘性土 | 礫混じり砂質粘土 | 暗茶褐色 | 礫含む | 廃棄物含 ザラザラ |  | ― | 22.4 | 2.018 | 1.648693 | 100 | 2991 | 17.8 | 2.021 | 150 | 6047 | 16.1 | 2.033 | 200 | 6279 | 16.6 | 1.998 |  |  |  |  | 100 | 2991 | 100 | 2991 | TL-3E | 100 | 9月 | 2次(5-C) | 4229 | 3772 | 1.413908 | 0.8919366 | [30 empty] | 736 | 38
89 | 4 | 中島 | 平成23年7月 | 230105 | ゴルフクラブ大樹・大府 増築工事 | 愛知県大府市 | 盛土A | TL-3E | 400 | 砂質土 | 礫混じり砂 | 赤褐色 | 粘土含む | サラサラ 土粒子細かい 粘土少含 |  | ― | 15.2 | 2.049 | 1.778646 | 100 | 2588 | 11.3 | 2.067 | 150 | 3868 | 11 | 2.016 | 200 | 4499 | 10.8 | 1.959 |  |  |  |  | 100 | 2588 | 100 | 2588 | TL-3E | 100 | 9月 | 2次5~C通り | 4229 | 3772 | 1.63408 | 0.8919366 | [30 empty] | 736 | 38
90 | 4 | 中島 | 平成23年7月 | 230105 | ゴルフクラブ大樹・大府 増築工事 | 愛知県大府市 | 盛土B | TL-3E | 400 | 砂質土 | 礫混じり砂 | 薄茶色 | 土粒子粗い | ザラザラ 粘土少含 |  | ― | 17.4 | 1.924 | 1.638842 | 100 | 2566 | 13.2 | 1.881 | 150 | 3109 | 12.4 | 1.866 | 200 | 4057 | 11.9 | 1.875 |  |  |  |  | 100 | 2566 | 100 | 2566 | TL-3E | 100 | 9月 | 2次5~C通り | 4229 | 3772 | 1.64809 | 0.8919366 | [30 empty] | 736 | 38
91 | 4 | 大田 | 平成23年7月 | 230106 | (仮称)ﾔﾏｻﾞﾜ古川北店 新築工事 | 宮城県大崎市 | 1次 | GS-200 | 400 | 粘性土 | 礫混じり粘土 | 黒褐色 | 礫含む | ポロポロ |  | ― | 47.8 | 1.692 | 1.14479 | 100 | 218 | 39.3 | 1.708 | 150 | 957 | 36.8 | 1.737 | 200 | 1753 | 34.8 | 1.75 |  |  |  |  | 113 | 400 | 130 | 662 | GS-200 | 130 | 9月 | 1次X1~Y4 | 230 | 323 | 0.347432 | 1.404348 | 1次X5~Y2 | 1480 | 2056 | 2.23565 | 1.389189 | [25 empty] | 737 | 44
92 | 4 | 大田 | 平成23年7月 | 230106 | (仮称)ﾔﾏｻﾞﾜ古川北店 新築工事 | 宮城県大崎市 | 2次 | GS-200 | 400 | 砂質土 | 礫混じり砂 | 黒褐色 | 玉砂利含む | ザラザラ 土粒子粗 含水高 水浮き有 |  | ― | 19.3 | 2.059 | 1.725901 | 100 | 2632 | 15.3 | 2.092 | 150 | 4853 | 13.7 | 2.116 | 200 | 7018 | 13.3 | 2.124 |  |  |  |  | 100 | 2632 | 100 | 2632 | GS-200 | 100 | 9月 | 2次X4-X5~Y4-Y5 | 736 | 1139 | 0.2796353 | 1.547554 | 2次X7-X8~Y4-Y5 | 2554 | 3131 | 0.9703647 | 1.22592 | [25 empty] | 737 | 44
93 | 4 | 竹内 | 平成23年7月 | 230103 | (仮称)ｹｰｽﾞﾃﾞﾝｷ鷹巣店 新築工事 | 秋田県北秋田市 | 1次 | GS-200 | 600 | 粘性土 | 礫混じり粘土 | 茶褐色 | 根含む | ふかふかポロポロ |  | ― | 42.6 | 1.732 | 1.214586 | 100 | 123 | 35 | 1.718 | 150 | 378 | 34 | 1.734 | 200 | 869 | 32.7 | 1.749 |  |  |  |  | 173 | 600 | 173 | 604 | GS-200 | 173 |  | 1次X3-Y4 | 662 | 883 | 1.096026 | 1.333837 | 1次X7~X8-Y4 | 679 | 934 | 1.124172 | 1.375552 | [25 empty] | 734 | 44
94 | 4 | 竹内 | 平成23年7月 | 230103 | (仮称)ｹｰｽﾞﾃﾞﾝｷ鷹巣店 新築工事 | 秋田県北秋田市 | 2次 | GS-200 | 600 | 粘性土 | 礫混じり粘土 | 茶褐色 | 根含む | ふかふかポロポロ |  | ― | 42.9 | 1.694 | 1.185444 | 100 | 180 | 34.3 | 1.698 | 150 | 439 | 33 | 1.718 | 200 | 947 | 31.8 | 1.737 |  |  |  |  | 166 | 600 | 166 | 602 | GS-200 | 166 |  | 2次X4~Y2 | 526 | 679 | 0.8737542 | 1.290875 | 2次X2~Y4 | 509 | 611 | 0.845515 | 1.200393 | [25 empty] | 734 | 44
95 | 4 | 竹内 | 平成23年7月 | 230103 | (仮称)ｹｰｽﾞﾃﾞﾝｷ鷹巣店 新築工事 | 秋田県北秋田市 | 2次+RC | GS-200 | 600 | 粘性土 | 礫混じり粘土 | 茶褐色 | 根含む | ふかふかポロポロ |  | ― | 27.3 | 1.77 | 1.390416 | 100 | 611 | 22.7 | 1.877 | 150 | 1414 | 21.7 | 1.862 | 200 | 1997 | 20.5 | 1.828 |  |  |  |  | 100 | 611 | 166 | 1601 | GS-200 | 166 |  | 2次X4~Y2 | 526 | 679 | 0.3285447 | 1.290875 | 2次X2~Y4 | 509 | 611 | 0.3179263 | 1.200393 | [21 empty] | ○ |  |  |  | 734 | 44
96 | 4 | 藤本 | 平成23年8月 | 230117 | (仮称)中部薬品大垣東店 新築工事 | 岐阜県大垣市 | 1次 | TL-3E | 400 | 粘性土 | 粘性シルト | 暗灰色 | 礫含む | ポロポロ |  | ― | 43.6 | 1.749 | 1.217967 | 100 | 217 | 35.9 | 1.782 | 150 | 550 | 33.7 | 1.797 | 200 | 1024 | 32.5 | 1.813 |  |  |  |  | 135 | 400 | 140 | 484 | TL-3E | 140 | 11月 | 1次 | 1028 | 1570 | 2.123967 | 1.527237 | [30 empty] | 746 | 38
97 | 4 | 藤本 | 平成23年8月 | 230117 | (仮称)中部薬品大垣東店 新築工事 | 岐阜県大垣市 | 2次 | TL-3E | 400 | 粘性土 | 礫混じり粘土 | 茶褐色 | 根含む | 粘性強 |  | ― | 31.3 | 1.858 | 1.41508 | 100 | 618 | 26 | 1.857 | 150 | 1211 | 23.7 | 1.883 | 200 | 1927 | 23 | 1.892 |  |  |  |  | 100 | 618 | 100 | 618 | TL-3E | 100 | 11月 | 2次 | 448 | 640 | 0.7249191 | 1.428571 | [30 empty] | 746 | 38
98 | 4 | 鍜島 | 平成23年8月 | 230104 | 新三田PCB保管庫新設工事 | 兵庫県三田市 | A棟1次 | US-50 | 320 | 砂質土 | 礫混じり砂 | 青灰褐色 | 粘土含む | ポロポロ |  | ― | 15.4 | 2.111 | 1.829289 | 100 | 1172 | 13.2 | 1.928 | 150 | 2249 | 12.5 | 1.932 | 200 | 2731 | 12.5 | 1.911 |  |  |  |  | 100 | 1172 | 100 | 1172 | US-50 | 100 | 9月 | A棟1次 | 2938 | 3674 | 2.506826 | 1.250511 | [30 empty] | 735 | 35
99 | 4 | 鍜島 | 平成23年8月 | 230104 | 新三田PCB保管庫新設工事 | 兵庫県三田市 | A棟2次 | US-50 | 320 | 砂質土 | 礫混じり砂 | 茶褐色 | 礫含む | パサパサ |  | ― | 9.1 | 1.904 | 1.745188 | 100 | 1186 | 7.8 | 1.833 | 150 | 950 | 7.4 | 1.843 | 200 | 2057 | 7.5 | 1.876 |  |  |  |  | 100 | 1186 | 100 | 1186 | US-50 | 100 | 9月 | A棟2次 | 3774 | 4827 | 3.182125 | 1.279014 | [30 empty] | 735 | 35
100 | 4 | 鍜島 | 平成23年8月 | 230104 | 新三田PCB保管庫新設工事 | 兵庫県三田市 | B棟1次 | US-50 | 320 | 粘性土 | 礫混じり砂質粘土 | 灰褐色 | 砂含む | 粘性有 |  | ― | 18.2 | 2.06 | 1.742809 | 100 | 2368 | 15.2 | 1.888 | 150 | 2514 | 14.8 | 1.975 | 200 | 3856 | 16.3 | 2.044 |  |  |  |  | 100 | 2368 | 100 | 2368 | US-50 | 100 | 9月 | B棟1次 | 2228 | 2948 | 0.9408784 | 1.32316 | [30 empty] | 735 | 35
101 | 4 | 鍜島 | 平成23年8月 | 230104 | 新三田PCB保管庫新設工事 | 兵庫県三田市 | B棟2次 | US-50 | 320 | 砂質土 | 礫混じり砂 | 茶褐色 | 礫含む | ポロポロ |  | ― | 10.5 | 1.86 | 1.683258 | 100 | 1209 | 9 | 1.789 | 150 | 1381 | 8.5 | 1.803 | 200 | 1610 | 8.5 | 1.824 |  |  |  |  | 100 | 1209 | 100 | 1209 | US-50 | 100 | 9月 | B棟2次 | 2021 | 2433 | 1.671629 | 1.203859 | [30 empty] | 735 | 35
102 | 4 | 鍜島 | 平成23年8月 | 230104 | 新三田PCB保管庫新設工事 | 兵庫県三田市 | A棟2次(2回目) | US-50 | 320 | 砂質土 | 礫混じり砂 | 茶褐色 | 礫含む | パサパサ |  | ― | 9.9 | 1.8 | 1.637853 | 100 | 1445 | 7.6 | 1.854 | 150 | 1447 | 7.3 | 1.842 | [8 empty] | 100 | 1445 | 100 | 1445 | US-50 | 100 | 9月 | A棟2次 | 3774 | 4827 | 2.611765 | 1.279014 | [30 empty] | 735 | 35
103 | 4 | 新井 | 平成23年8月 | 230120 | (仮称)えんとく培養ｾﾝﾀｰ廃ｵｶﾞﾘｻｲｸﾙｾﾝﾀｰ | 長野県中野市 | 1次 | GS-200 | 320 | 有機質土 | 有機質土(腐食土) | 真黒 | 根含む | ねっとり ひっつく 極めて軽 |  | ― | 101.1 | 1.409 | 0.7006464 | 100 | 62 | 98.1 | 1.422 | 150 | 356 | 76.4 | 1.451 | 200 | 840 | 85.8 | 1.449 |  |  |  |  | 144 | 320 | 150 | 356 | GS-200 | 150 | 10月 | 1次X3-Y3 | 1194.3 | 1661 | 3.354775 | 1.390773 | [30 empty] | 749 | 44
104 | 4 | 新井 | 平成23年8月 | 230120 | (仮称)えんとく培養ｾﾝﾀｰ廃ｵｶﾞﾘｻｲｸﾙｾﾝﾀｰ | 長野県中野市 | 2次 | GS-200 | 640 | 有機質土 | 有機質土(腐食土) | 真黒 | 根含む | ねっとり ひっつく 極めて軽 |  | ― | 71.8 | 1.456 | 0.8474971 | 100 | 134 | 56.3 | 1.586 | 150 | 616 | 53.2 | 1.585 | 200 | 1701 | 49.2 | 1.624 |  |  |  |  | 152 | 640 | 130 | 424 | GS-200 | 130 | 10月 | 2次X7-Y2 | 1654.7 | 2095 | 3.902594 | 1.266091 | [30 empty] | 749 | 44
105 | 4 | 﨑谷 | 平成23年8月 | 220149 | (仮称)諏訪2丁目住宅施工再建ﾏﾝｼｮﾝ(A棟) | 東京都多摩市 | 1次 | GS-200 | 400 | 粘性土 | 粘土 | 黄褐色 | 礫含む | ポロポロ 硬い 混ぜるとねっとり |  | ― | 51.1 | 1.685 | 1.115156 | 100 | 526 | 41.2 | 1.719 | 150 | 1012 | 38.5 | 1.697 | 200 | 1388 | 38.4 | 1.674 |  |  |  |  | 100 | 526 | 100 | 526 | GS-225 | 100 | 4月 | 1次PX2-PY7 | 508 | 515 | 0.9657795 | 1.01378 | [26 empty] | ○ |  |  |  | 732 | 44
106 | 4 | 﨑谷 | 平成23年8月 | 220149 | (仮称)諏訪2丁目住宅施工再建ﾏﾝｼｮﾝ(A棟) | 東京都多摩市 | 2次 | GS-200 | 400 | 粘性土 | 粘土 | 赤褐色 | 礫含む | ポロポロ 硬い 混ぜるとコロコロ丸まる |  | ― | 48.5 | 1.663 | 1.119865 | 100 | 477 | 38 | 1.613 | 150 | 767 | 35.3 | 1.614 | 200 | 951 | 34.2 | 1.599 |  |  |  |  | 100 | 477 | 100 | 477 | GS-225 | 100 | 4月 | 2次PX2-PY6 | 909 | 1054 | 1.90566 | 1.159516 | 2次PX4-PY10 | 472 | 666 | 0.9895178 | 1.411017 | [21 empty] | ○ |  |  |  | 732 | 44
107 | 4 | 﨑谷 | 平成23年8月 | 220149 | (仮称)諏訪2丁目住宅施工再建ﾏﾝｼｮﾝ(B棟) | 東京都多摩市 | 1次 | GS-200 | 400 | 火山灰質土 | 火山灰質粘性土 | 赤褐色 | 含水量多 | 粘性強 やわらかい ねっとり |  | ― | 129.3 | 1.327 | 0.5787178 | 100 | 32 | 102.4 | 1.423 | 150 | 65 | 95.7 | 1.452 | 200 | 105 | 92.9 | 1.461 | [10 empty] | 4月 | 1次 | [30 empty] | ○ |  |  |  | 732 | 44
108 | 4 | 﨑谷 | 平成23年8月 | 220149 | (仮称)諏訪2丁目住宅施工再建ﾏﾝｼｮﾝ(B棟) | 東京都多摩市 | 2次 | GS-200 | 400 | 火山灰質土 | 火山灰質粘性土 | 黒褐色 | 含水量多 | 粘性強 やわらかい ねっとり |  | ― | 98.6 | 1.421 | 0.7155086 | 100 | 108 | 77 | 1.481 | 150 | 145 | 72.7 | 1.509 | 200 | 308 | 67.3 | 1.524 | [10 empty] | 4月 | 2次 | [30 empty] | ○ |  |  |  | 732 | 44
109 | 4 | 﨑谷 | 平成23年8月 | 220149 | (仮称)諏訪2丁目住宅施工再建ﾏﾝｼｮﾝ(B棟) | 東京都多摩市 | 擁壁下 | GS-200 | 400 | 火山灰質土 | 火山灰質粘性土 | 薄茶色 | 含水量多 | 粘性強 やわらかい ねっとり |  | ― | 116 | 1.369 | 0.6337963 | 100 | 22 | 91.6 | 1.518 | 150 | 53 | 84 | 1.532 | 200 | 75 | 78.4 | 1.54 | [10 empty] | 4月 | [31 empty] | ○ |  |  |  | 732 | 44
110 | 4 | 﨑谷 | 平成23年8月 | 220149 | (仮称)諏訪2丁目住宅施工再建ﾏﾝｼｮﾝ(B棟) | 東京都多摩市 | 1次(2回目) | GS-200 | 400 | 火山灰質土 | 火山灰質粘性土 | 赤褐色 | 含水量多 | 粘性強 やわらかい ねっとり |  | ― | 128.7 | 1.325 | 0.5793616 | 300 | 308 | 73.1 | 1.498 | [18 empty] | 4月 | 1次(2回目) | [30 empty] | ○ |  |  |  | 732 | 44
111 | 4 | 﨑谷 | 平成23年8月 | 220149 | (仮称)諏訪2丁目住宅施工再建ﾏﾝｼｮﾝ(B棟) | 東京都多摩市 | 2次(2回目) | GS-200 | 400 | 火山灰質土 | 火山灰質粘性土 | 黒褐色 | 含水量多 | 粘性強 やわらかい ねっとり |  | ― | 93.1 | 1.433 | 0.7421025 | 300 | 827 | 59.3 | 1.581 | [18 empty] | 4月 | 2次(2回目) | [30 empty] | ○ |  |  |  | 732 | 44
112 | 4 | 﨑谷 | 平成23年9月 | 220149 | (仮称)諏訪2丁目住宅施工再建ﾏﾝｼｮﾝ(B棟) | 東京都多摩市 | 1次(3回目) | GS-225 | 400 | 火山灰質土 | 火山灰質粘性土 | 赤褐色 | 含水量多 | 粘性強 やわらかい ねっとり |  | ― | 123.2 | 1.325 | 0.593638 | 200 | 362 | 86.5 | 1.459 | [18 empty] | 4月 | 1次(3回目) | [30 empty] | ○ |  |  |  | 732 | 46
113 | 4 | 﨑谷 | 平成23年9月 | 220149 | (仮称)諏訪2丁目住宅施工再建ﾏﾝｼｮﾝ(B棟) | 東京都多摩市 | 2次(3回目) | GS-225 | 400 | 火山灰質土 | 火山灰質粘性土 | 黒褐色 | 含水量多 | 粘性強 やわらかい ねっとり |  | ― | 88.4 | 1.433 | 0.7606157 | 200 | 596 | 66.6 | 1.528 | [18 empty] | 4月 | 2次(3回目) | [30 empty] | ○ |  |  |  | 732 | 46
114 | 4 | 﨑谷 | 平成23年9月 | 220149 | (仮称)諏訪2丁目住宅施工再建ﾏﾝｼｮﾝ(B棟) | 東京都多摩市 | 擁壁下(3回目) | GS-225 | 400 | 火山灰質土 | 火山灰質粘性土 | 赤褐色 | 含水量多 | 粘性強 やわらかい ねっとり |  | ― | 110 | 1.369 | 0.6519048 | 200 | 371 | 84.1 | 1.48 | [18 empty] | 4月 | [31 empty] | ○ |  |  |  | 732 | 46
115 | 4 | 﨑谷 | 平成23年8月 | 220149 | (仮称)諏訪2丁目住宅施工再建ﾏﾝｼｮﾝ(C棟) | 東京都多摩市 | 1次 | GS-200 | 560 | 粘性土 | 礫混じり粘土 | 茶褐色 | 根含む | パサパサ 混ぜるとコロコロ丸まった後べったりひっつく(硬い) |  | ― | 31 | 1.859 | 1.419084 | 100 | 505 | 27.1 | 1.851 | 150 | 1733 | 25.7 | 1.839 | 200 | 2378 | 26 | 1.794 |  |  |  |  | 103 | 560 | 100 | 505 | GS-225 | 100 | 4月 | 1次 | 458 | 600 | 0.9069307 | 1.310044 | [26 empty] | ○ |  |  |  | 732 | 44
116 | 4 | 﨑谷 | 平成23年8月 | 220149 | (仮称)諏訪2丁目住宅施工再建ﾏﾝｼｮﾝ(C棟) | 東京都多摩市 | 2次 | GS-200 | 560 | 粘性土 | 礫混じり粘土 | 茶褐色 | 根含む | パサパサ 混ぜるとコロコロ丸まった後べったりひっつく(硬い) |  | ― | 34.8 | 1.714 | 1.271513 | 100 | 419 | 28.5 | 1.702 | 150 | 573 | 27.9 | 1.686 | 200 | 898 | 27.3 | 1.638 |  |  |  |  | 146 | 560 | 100 | 419 | GS-225 | 100 | 4月 | 2次 | 403 | 740 | 0.9618138 | 1.836228 | [26 empty] | ○ |  |  |  | 732 | 44
117 | 4 | 﨑谷 | 平成23年8月 | 220149 | (仮称)諏訪2丁目住宅施工再建ﾏﾝｼｮﾝ(C棟) | 東京都多摩市 | 擁壁下 | GS-200 | 560 | 粘性土 | 礫混じり粘土 | 薄茶色 | まだら | 粘性ありポロポロ やわらかい 所々白い |  | ― | 43.8 | 1.772 | 1.232267 | 100 | 293 | 33.1 | 1.795 | 150 | 1052 | 31.7 | 1.819 | 200 | 2737 | 32.3 | 1.805 |  |  |  |  | 118 | 560 |  |  |  |  | 4月 | [31 empty] | ○ |  |  |  | 732 | 44
118 | 4 | 竹内 | 平成23年8月 | 230119 | 大阪大学(医)自走式立体駐車場新営その他工事 | 大阪府吹田市 | 1次 | GS-200 | 480 | 粘性土 | 礫混じり砂質粘土 | 灰褐色 | 砂含む | 礫多含 ポロポロ 混ぜるとサクサク |  | ― | 17.6 | 2.085 | 1.772959 | 100 | 2403 | 14.1 | 1.972 | 150 | 2738 | 14.8 | 1.939 | 200 | 2956 | 14.4 | 1.921 |  |  |  |  | 100 | 2403 | 100 | 2403 | GS-200 | 100 | 11月 | 1次PX9~PX10-PY12 | 1600 | 3240 | 0.6658344 | 2.025 | 1次PX2~PX3-Y10~PY12 | 1370 | 2150 | 0.5701207 | 1.569343 | [25 empty] | 748 | 44
119 | 4 | 竹内 | 平成23年8月 | 230119 | 大阪大学(医)自走式立体駐車場新営その他工事 | 大阪府吹田市 | 2次 | GS-200 | 480 | 粘性土 | 礫混じり砂質粘土 | 灰褐色 | 砂含む | 礫多含 ポロポロ 混ぜるとサクサク |  | ― | 17.9 | 2.075 | 1.759966 | 100 | 3488 | 14.7 | 2.077 | 150 | 5334 | 14.7 | 2.079 | 200 | 6765 | 14.3 | 2.076 |  |  |  |  | 100 | 3488 | 100 | 3488 | GS-200 | 100 | 11月 | 2次PX3-PY4 | 1550 | 2300 | 0.4443807 | 1.483871 | 2次PX9~PX10-PY12 | 2320 | 4210 | 0.6651376 | 1.814655 | [25 empty] | 748 | 44
120 | 4 | 大田 | 平成23年8月 | 230126 | JAめぐみの可児地域通所介護施設 建設工事 | 岐阜県可児郡御嵩町 | 1次 | TL-3E | 200 | 粘性土 | 粘土 | 黒褐色 | 繊維質含む | やわらかい 混ぜるとポロポロ |  | ― | 49.3 | 1.682 | 1.126591 | 100 | 475 | 37.9 | 1.732 | 150 | 1435 | 35.9 | 1.732 | 200 | 2880 | 35.1 | 1.755 |  |  |  |  | 100 | 475 | 100 | 475 | TL-3E | 100 | 11月 | 1次4-J | 1390 | 1850 | 2.926316 | 1.330935 | [30 empty] | 755 | 38
121 | 4 | 大田 | 平成23年8月 | 230126 | JAめぐみの可児地域通所介護施設 建設工事 | 岐阜県可児郡御嵩町 | 2次 | TL-3E | 200 | 砂質土 | 礫混じり砂 | 暗灰色 | 粘土含む | ザラザラ |  | ― | 13.1 | 2.036 | 1.800177 | 100 | 2632 | 9.9 | 1.995 | 150 | 3789 | 9.1 | 1.998 | 200 | 4696 | 9.2 | 1.983 |  |  |  |  | 100 | 2632 | 100 | 2632 | TL-3E | 100 | 11月 | 2次3-J | 1437.333 | 2630 | 0.5460993 | 1.829777 | [30 empty] | 755 | 38
122 | 4 | 大田 | 平成23年9月 | 220156 | 山陽新幹線ATC装置の取替に伴う建築 1.新香登幹電気区信号機器室新築 | 岡山県備前市 | 1次 | GS-200 | 320 | 粘性土 | 粘土 | 暗灰色 | 礫含む | 粘性強 |  | ― | 32.4 | 1.864 | 1.407855 | 100 | 761 | 27.4 | 1.885 | 150 | 2513 | 26.3 | 1.92 | 200 | 4155 | 25.7 | 1.932 |  |  |  |  | 100 | 761 | 100 | 761 | GS-200 | 100 | 11月 | 1次X1~X2,Y1~Y2 | 4944 | 8396 | 6.496715 | 1.69822 | [31 empty] | 44
123 | 4 | 大田 | 平成23年9月 | 220156 | 山陽新幹線ATC装置の取替に伴う建築 1.新香登幹電気区信号機器室新築 | 岡山県備前市 | 2次 | GS-200 | 320 | 砂質土 | 礫混じりシルト | 灰褐色 | 礫含む | 硬い粘土含 ポロポロ |  | ― | 15.9 | 2.083 | 1.797239 | 100 | 1262 | 13.7 | 1.942 | 150 | 1958 | 13 | 1.943 | 200 | 1162 | 12.2 | 1.909 |  |  |  |  | 100 | 1262 | 100 | 1262 | GS-200 | 100 | 11月 | 2次X7,Y1~Y2 | 1720 | 2576 | 1.362916 | 1.497674 | [31 empty] | 44
124 | 4 | 大田 | 平成23年9月 | 220156 | 山陽新幹線ATC装置の取替に伴う建築 2.新香登幹電気区信号機器室新築 | 岡山県備前市 | 2次(2回目) | GS-200 | 320 | 砂質土 | 礫混じりシルト | 灰褐色 | 礫含む | 硬い粘土含 ポロポロ |  | ― | 16.4 | 2.123 | 1.823 | 100 | 1511 | 13 | 1.984 | 150 | 1758 | 12.2 | 1.953 | 200 | 2218 | 12.5 | 1.94 |  |  |  |  | 100 | 1511 | 100 | 1511 | GS-200 | 100 | 11月 | 2次X7,Y1~Y2 | 1720 | 2576 | 1.138319 | 1.497674 | [31 empty] | 44
125 | 4 | 大田 | 平成23年9月 | 230116 | (仮称)バロー坂本店 新築工事 | 岐阜県中津川市 | 1次①(ボーリングNo.1付近) | GS-200 | 400 | 砂質土 | 粘土混じり砂質シルト | 真黒 | 含水量多 | ザラザラ サクサク |  | ― | 26.3 | 1.909 | 1.511481 | 100 | 244 | 20.5 | 1.927 | 150 | 754 | 20.1 | 1.928 | 200 | 1879 | 19.5 | 1.948 |  |  |  |  | 116 | 400 | 120 | 448 | GS-200 | 120 | 10月 | 1次F-3~4 | 1260 | 1700 | 2.8125 | 1.349206 | [30 empty] | 745 | 44
126 | 4 | 大田 | 平成23年9月 | 230116 | (仮称)バロー坂本店 新築工事 | 岐阜県中津川市 | 1次②(ボーリングNo.2付近) | GS-200 | 400 | 砂質土 | 粘土混じり砂 | 灰褐色 | 根含む | 混ぜると粘性有 |  | ― | 22 | 1.974 | 1.618033 | 100 | 407 | 18.2 | 1.974 | 150 | 1246 | 17.2 | 1.981 | 200 | 2432 | 17 | 1.986 |  |  |  |  | 100 | 407 | 120 | 743 | GS-200 | 120 | 10月 | 1次F-3~4 | 1260 | 1700 | 1.695828 | 1.349206 | [30 empty] | 745 | 44
127 | 4 | 大田 | 平成23年9月 | 230116 | (仮称)バロー坂本店 新築工事 | 岐阜県中津川市 | 1次③(建物中央付近) | GS-200 | 400 | 砂質土 | シルト | 薄茶色 | 含水量多 | サラサラ 水分多 |  | ― | 18.8 | 2.047 | 1.723064 | 100 | 1151 | 14.2 | 2.044 | 150 | 3267 | 14.9 | 2.028 | 200 | 4278 | 13.9 | 2.009 |  |  |  |  | 100 | 1151 | 120 | 1998 | GS-200 | 120 | 10月 | 1次F-3~4 | 1260 | 1700 | 0.6306306 | 1.349206 | [30 empty] | 745 | 44
128 | 4 | 大田 | 平成23年9月 | 230116 | (仮称)バロー坂本店 新築工事 | 岐阜県中津川市 | 2次 | GS-200 | 400 | 砂質土 | 礫混じり砂 | 赤褐色 | 含水量多 | パサパサ |  | ― | 17.7 | 1.882 | 1.59898 | 100 | 1483 | 13.7 | 1.845 | 150 | 1412 | 12.6 | 1.738 | 200 | 1896 | 12.3 | 1.744 |  |  |  |  | 100 | 1483 | 100 | 1483 | GS-200 | 100 | 10月 | 2次4~5-A | 2140 | 2410 | 1.443021 | 1.126168 | [30 empty] | 745 | 44
129 | 4 | 竹内 | 平成23年10月 | 230119 | 大阪大学(医)自走式立体駐車場新営その他工事2 | 大阪府吹田市 | 1次 | GS-200 | 560 | 粘性土 | 礫混じり粘性シルト | 灰褐色 | 礫含む | 礫多含 ポロポロ 混ぜるとサクサク |  | ― | 22.5 | 2.035 | 1.661224 | 80 | 2533 | 16 | 1.992 | 100 | 3702 | 15.8 | 2.011 | 120 | 3682 | 16 | 1.979 |  |  |  |  | 80 | 2533 | 100 | 2533 | GS-200 | 100 | 11月 | 1次PX9~PX10-PY12 | 1600 | 3240 | 0.6316621 | 2.025 | 1次PX2~PX3-Y10~PY12 | 1370 | 2150 | 0.5408606 | 1.569343 | [25 empty] | 748 | 44
130 | 4 | 竹内 | 平成23年10月 | 230119 | 大阪大学(医)自走式立体駐車場新営その他工事2 | 大阪府吹田市 | 2次 | GS-200 | 560 | 粘性土 | 礫混じり粘性シルト | 灰褐色 | 礫含む | 礫多含 ポロポロ 混ぜるとサクサク |  | ― | 22.5 | 2.011 | 1.641633 | 80 | 2405 | 16 | 2.011 | 100 | 3514 | 15.7 | 2.026 | 120 | 4463 | 15.7 | 2.04 |  |  |  |  | 80 | 2405 | 100 | 2405 | GS-200 | 100 | 11月 | 2次PX3-PY4 | 1550 | 2300 | 0.6444906 | 1.483871 | 2次PX9~PX10-PY12 | 2320 | 4210 | 0.964657 | 1.814655 | [25 empty] | 748 | 44
131 | 5 | 鍜島 | 平成23年10月 | 230124 | (仮称)ルネサンス野田店 新築工事 | 千葉県野田市 | 1次1000～3000 | GS-200 | 400 | 粘性土 | 粘土 | 乳黄灰～暗青灰色 | まだら | 粘性強 べたつく |  | ― | 80.5 | 1.516 | 0.8398892 | 100 | 354 | 65 | 1.581 | 200 | 2950 | 56.5 | 1.617 | 300 | 4360 | 54.2 | 1.615 |  |  |  |  | 102 | 400 | 110 | 614 | GS-200 | 110 |  | 1次X3,Y3 | 303 | 407 | 0.4934853 | 1.343234 | [30 empty] | 753 | 44
132 | 5 | 鍜島 | 平成23年10月 | 230124 | (仮称)ルネサンス野田店 新築工事 | 千葉県野田市 | 1次3000～4000 | GS-200 | 400 | 粘性土 | 礫混じり粘土 | 暗青灰色 | 礫含む | やわらかい 混ぜるとポロポロ |  | ― | 58.5 | 1.65 | 1.041009 | 100 | 892 | 48.2 | 1.651 | 200 | 3013 | 40.6 | 1.707 | 300 | 4980 | 39.9 | 1.727 |  |  |  |  | 100 | 892 | 110 | 1105 | GS-200 | 110 |  | 1次X3,Y3 | 303 | 407 | 0.2742081 | 1.343234 | [30 empty] | 753 | 44
133 | 5 | 鍜島 | 平成23年10月 | 230124 | (仮称)ルネサンス野田店 新築工事 | 千葉県野田市 | 2次0～1000 | GS-200 | 400 | 火山灰質土 | 火山灰質粘性土 | 茶褐色 | 含水量多 | ねっとり 軽量 |  | ― | 101.2 | 1.429 | 0.7102386 | 100 | 34 | 79.7 | 1.538 | 200 | 200 | 69.7 | 1.536 | 300 | 729 | 62.5 | 1.557 |  |  |  |  | 238 | 400 | 240 | 412 | GS-200 | 240 |  | 2次X1-Y2,Y4-Y5 | 307 | 420 | 0.7451456 | 1.368078 | [30 empty] | 753 | 44
134 | 5 | 大田 | 平成23年10月 | 230127 | (仮称)マックスバリュ竹の塚店 新築工事 | 東京都足立区 | 1次 | US-50 | 600 | 粘性土 | シルト混じり粘土 | 暗灰色 | 含水量多 | ドロドロ |  | ― | 40.6 | 1.797 | 1.278094 | 100 | 2435 | 30.1 | 1.792 | 150 | 3751 | 28.9 | 1.806 | 200 | 5433 | 27 | 1.815 |  |  |  |  | 100 | 2435 | 100 | 2435 | US-50 | 100 | 12月 | 1次I-10 | 2997.3 | 5865.3 | 1.230924 | 1.956861 | [30 empty] | 756 | 35
135 | 5 | 大田 | 平成23年10月 | 230127 | (仮称)マックスバリュ竹の塚店 新築工事 | 東京都足立区 | 2次 | US-50 | 600 | 粘性土 | 粘土 | 茶褐色 | 含水量多 | ドロドロ |  | ― | 40.6 | 1.775 | 1.262447 | 100 | 2370 | 30.2 | 1.783 | 150 | 3544 | 28.6 | 1.799 | 200 | 4667 | 27.5 | 1.824 |  |  |  |  | 100 | 2370 | 100 | 2370 | US-50 | 100 | 12月 | 2次K-7 | 3128 | 5516 | 1.319831 | 1.763427 | [30 empty] | 756 | 35
136 | 5 |  | 平成23年10月 | 230134 | (仮称)カインズホーム半田店杉浦ビル 新築工事 | 愛知県半田市 | 1次(No.1) | TL-3E | 400 | 砂質土 | 礫混じりシルト | 青灰色 | 繊維質含む | 粘性強 含水高 |  | ― | 25 | 1.969 | 1.5752 | 100 | 2762 | 19.3 | 1.94 | 150 | 3792 | 18.4 | 1.925 | 200 | 5822 | 18.5 | 1.982 |  |  |  |  | 100 | 2762 | 100 | 2762 | TL-3E | 100 |  | 1次(A-1) | 2661 | 3887.7 | 0.9634323 | 1.460992 | 1次(I-10) | 2184.7 | 4472 | 0.7909848 | 2.046963 | 1次(A-15) | 3277.3 | 4462.7 | 1.186568 | 1.3617 | 1次(D-17) | 3558 | 5812 | 1.288197 | 1.633502 | 1次(C-ES7) | 2630.3 | 4188.7 | 0.9523172 | 1.59248 | [10 empty] | 761 | 38
137 | 5 |  | 平成23年10月 | 230134 | (仮称)カインズホーム半田店杉浦ビル 新築工事 | 愛知県半田市 | 2次(No.1) | TL-3E | 400 | 砂質土 | 礫混じりシルト | 灰褐色 | 土粒子細かい | 粘性強 |  | ― | 24.8 | 1.958 | 1.56891 | 100 | 2727 | 16.7 | 1.948 | 150 | 3480 | 16.6 | 1.963 | 200 | 4746 | 16.3 | 1.982 |  |  |  |  | 100 | 2727 | 100 | 2727 | TL-3E | 100 |  | 2次6,E通 | 3196 | 7283 | 1.171984 | 2.278786 | 2次5,A通 | 2774 | 5453 | 1.017235 | 1.965753 | 2次11,F通 | 2662 | 5467 | 0.9761643 | 2.053719 | 2次15,G通 | 900 | 1663 | 0.330033 | 1.847778 | 2次ES7,D通 | 3449 | 5737 | 1.26476 | 1.663381 | [10 empty] | 761 | 38
138 | 5 |  | 平成23年10月 | 230134 | (仮称)カインズホーム半田店杉浦ビル 新築工事 | 愛知県半田市 | 1次(No.4) | TL-3E | 400 | 粘性土 | 粘性シルト | 青灰色 | 含水量多 | ザラザラ |  | ― | 26.8 | 1.936 | 1.526814 | 100 | 2912 | 21 | 1.915 | 150 | 4975 | 21.3 | 1.919 | 200 | 6865 | 21.6 | 1.92 |  |  |  |  | 100 | 2912 | 100 | 2912 | TL-3E | 100 |  | 1次(A-1) | 2661 | 3887.7 | 0.9138049 | 1.460992 | 1次(I-10) | 2184.7 | 4472 | 0.7502404 | 2.046963 | 1次(A-15) | 3277.3 | 4462.7 | 1.125446 | 1.3617 | 1次(D-17) | 3558 | 5812 | 1.221841 | 1.633502 | 1次(C-ES7) | 2630.3 | 4188.7 | 0.9032624 | 1.59248 | [10 empty] | 761 | 38
139 | 5 |  | 平成23年10月 | 230134 | (仮称)カインズホーム半田店杉浦ビル 新築工事 | 愛知県半田市 | 2次(No.4) | TL-3E | 400 | 粘性土 | 礫混じり粘性シルト | 灰褐色 | 砂含む | ザラザラ |  | ― | 14.7 | 2.136 | 1.862249 | 100 | 2195 | 10.7 | 2.116 | 150 | 3835 | 10.7 | 2.114 | 200 | 6297 | 9.3 | 2.127 |  |  |  |  | 100 | 2195 | 100 | 2195 | TL-3E | 100 |  | 2次6,E通 | 3196 | 7283 | 1.456036 | 2.278786 | 2次5,A通 | 2774 | 5453 | 1.263781 | 1.965753 | 2次11,F通 | 2662 | 5467 | 1.212756 | 2.053719 | 2次15,G通 | 900 | 1663 | 0.4100228 | 1.847778 | 2次ES7,D通 | 3449 | 5737 | 1.571298 | 1.663381 | [10 empty] | 761 | 38
140 | 5 | 新井 | 平成23年10月 | 230133 | (有)松屋電機社屋 新築工事 | 島根県出雲市 | 1次 | GS-200 | 400 | 砂質土 | 粘土混じり砂質シルト | 黒褐色 | 粘土含む | ザラザラ |  | ― | 26.8 | 1.998 | 1.57571 | 100 | 469 | 21.6 | 1.954 | 150 | 1712 | 21.3 | 1.949 | 200 | 2660 | 20.7 | 1.963 |  |  |  |  | 100 | 469 | 100 | 469 | GS-200 | 100 | 10月 | 1次X1,Y1 | 1500 | 3810 | 3.198294 | 2.54 | [31 empty] | 44
141 | 5 | 新井 | 平成23年10月 | 230133 | (有)松屋電機社屋 新築工事 | 島根県出雲市 | 2次 | GS-200 | 400 | 砂質土 | 真砂土 | 茶褐色 | 含水量少 | ザラザラ パサパサ |  | ― | 8.7 | 1.884 | 1.733211 | 100 | 1950 | 5.8 | 1.867 | 150 | 4097 | 5.7 | 1.933 | 200 | 5285 | 5 | 1.931 |  |  |  |  | 100 | 1950 | 100 | 1950 | GS-200 | 100 | 10月 | 2次X1,Y3 | 3410 | 4640 | 1.748718 | 1.360704 | [31 empty] | 44
142 | 5 | 新井 | 平成23年10月 | 230140 | (仮称)カインズホーム高坂店 新築工事 | 埼玉県東松山市 | X1-Y3 1次 | GS-200 | 400 | 粘性土 | 礫混じり粘性シルト | 茶褐色 | 礫含む | ローム含 ポロポロ |  | ― | 34.2 | 1.837 | 1.368852 | 100 | 804 | 30.1 | 1.78 | 150 | 1572 | 28.3 | 1.737 | 200 | 1984 | 27.5 | 1.681 |  |  |  |  | 100 | 804 | 100 | 804 | GS-200 | 100 | 2月 | 1次X5~X6,Y6 | 635 | 1177 | 0.789801 | 1.853543 | 1次X12~X13,Y5 | 3268 | 5425 | 4.064677 | 1.660037 | 1次X8,Y4~Y5 | 1319 | 3050 | 1.640547 | 2.312358 | 1次X4,Y2 | 2465 | 3895 | 3.06592 | 1.580122 | 1次X12~X13,Y3 | 1977 | 4498 | 2.458955 | 2.275164 | [10 empty] | 766 | 44
143 | 5 | 新井 | 平成23年10月 | 230140 | (仮称)カインズホーム高坂店 新築工事 | 埼玉県東松山市 | X1-Y3 2次 | GS-200 | 400 | 粘性土 | 砂混じり粘性シルト | 茶褐色 | 根含む | ローム含 ポロポロ |  | ― | 52.5 | 1.594 | 1.045246 | 100 | 366 | 40.6 | 1.646 | 150 | 550 | 39.8 | 1.63 | 200 | 624 | 37.4 | 1.594 |  |  |  |  | 110 | 400 | 110 | 403 | GS-200 | 110 | 2月 | 2次X3,Y6 | 503 | 617 | 1.248139 | 1.22664 | 2次X8,Y4 | 458 | 482 | 1.136476 | 1.052402 | 2次X2,Y1 | 575 | 630 | 1.426799 | 1.095652 | 2次X12,Y2 | 1177 | 1448 | 2.920596 | 1.230246 | 2次X13,Y6 | 1417 | 1993 | 3.516129 | 1.406493 | [10 empty] | 766 | 44
144 | 5 | 新井 | 平成23年10月 | 230140 | (仮称)カインズホーム高坂店 新築工事 | 埼玉県東松山市 | X12-Y8 1次 | GS-200 | 400 | 粘性土 | 礫混じり粘土 | 茶褐色 | 礫多含む | 粘性強 |  | ― | 46.2 | 1.755 | 1.20041 | 100 | 1359 | 33.7 | 1.743 | 150 | 2377 | 31.6 | 1.731 | 200 | 3279 | 29.9 | 1.714 |  |  |  |  | 100 | 1359 | 100 | 1359 | GS-200 | 100 | 2月 | 1次X5~X6,Y6 | 635 | 1177 | 0.4672553 | 1.853543 | 1次X12~X13,Y5 | 3268 | 5425 | 2.404709 | 1.660037 | 1次X8,Y4~Y5 | 1319 | 3050 | 0.9705666 | 2.312358 | 1次X4,Y2 | 2465 | 3895 | 1.813834 | 1.580122 | 1次X12~X13,Y3 | 1977 | 4498 | 1.454746 | 2.275164 | [10 empty] | 766 | 44
145 | 5 | 大田 | 平成23年10月 | 230135 | (仮称)ホーマック新広面店 新築工事 | 秋田県秋田市 | No.1 1次 | GS-200 | 520 | 粘性土 | 粘土 | 黒褐色 | 繊維質含む | 有機混 粘性強 ねっとり |  | ― | 72 | 1.556 | 0.9046512 | 100 | 99 | 57.3 | 1.581 | 150 | 279 | 53.2 | 1.595 | 200 | 589 | 52.4 | 1.593 |  |  |  |  | 189 | 520 |  |  |  |  | 3月 | １次改良(F-7～9) | 1890 | [33 empty] | 762 | 44
146 | 5 | 大田 | 平成23年10月 | 230135 | (仮称)ホーマック新広面店 新築工事 | 秋田県秋田市 | No.1 2次 | GS-200 | 520 | 粘性土 | 粘土混じりシルト | 黒褐色 | 含水量多 | 有機混 粘性強 ねっとり |  | ― | 32.3 | 1.847 | 1.39607 | 100 | 388 | 23.6 | 1.881 | 150 | 1437 | 21.9 | 1.896 | 200 | 2851 | 20.9 | 1.908 |  |  |  |  | 107 | 520 |  |  |  |  | 3月 | 1次改良（A-4～3） | 770 | [33 empty] | 762 | 44
147 | 5 | 大田 | 平成23年10月 | 230135 | (仮称)ホーマック新広面店 新築工事 | 秋田県秋田市 | No.3 1次 | GS-200 | 520 | 粘性土 | 粘性シルト | 暗茶褐色 | 繊維質含む | 木片含 ねっとり |  | ― | 65.9 | 1.588 | 0.9572031 | 100 | 151 | 54.1 | 1.63 | 150 | 525 | 51 | 1.614 | 200 | 1387 | 48.8 | 1.615 |  |  |  |  | 150 | 520 |  |  |  |  | 3月 | 2次改良（G～F-2～3） | 638 | [33 empty] | 762 | 44
148 | 5 | 大田 | 平成23年10月 | 230135 | (仮称)ホーマック新広面店 新築工事 | 秋田県秋田市 | No.3 2次 | GS-200 | 520 | 砂質土 | 砂質シルト | 茶褐色 | 含水量多 | ザラザラ 水分多 |  | ― | 28.3 | 1.9 | 1.480904 | 100 | 951 | 22.3 | 1.899 | 150 | 2441 | 20.5 | 1.895 | 200 | 3764 | 19.6 | 1.915 |  |  |  |  | 100 | 951 |  |  |  |  | 3月 | 2次改良（B～C-2～3） | 785 | [33 empty] | 762 | 44
149 | 5 | 高尾 | 平成23年11月 | 220156 | 山陽新幹線ATC装置の取替に伴う建築(新庄) | 岡山県倉敷市 | 1次 | GS-200 | 320 | 粘性土 | 礫混じり粘性シルト | 灰褐色 | 含水量多 | 砂っぽい粘土 水浮き有 |  | ― | 22.5 | 2.058 | 1.68 | 100 | 2090 | 14.8 | 2.05 | 150 | 3368 | 14.7 | 2.033 | 200 | 5586 | 14.2 | 2.042 |  |  |  |  | 100 | 2090 | 100 | 2090 | GS-200 | 100 | 1月 | 1次X1~X2,Y1~Y2 | 7029 | 9438 | 3.363158 | 1.342723 | [31 empty] | 44
150 | 5 | 高尾 | 平成23年11月 | 220156 | 山陽新幹線ATC装置の取替に伴う建築(新庄) | 岡山県倉敷市 | 2次 | GS-200 | 320 | 砂質土 | 礫混じり砂 | 灰褐色 | 粘土含む | パサパサ |  | ― | 11 | 2.125 | 1.914414 | 100 | 2151 | 7.2 | 1.929 | 150 | 2690 | 7.2 | 1.954 | 200 | 2373 | 6.6 | 1.884 |  |  |  |  | 100 | 2151 | 100 | 2151 | GS-200 | 100 | 1月 | 2次X1~X2,Y1~Y2 | 2877 | 3900 | 1.337517 | 1.355579 | [31 empty] | 44
151 | 5 | 鍜島 | 平成23年11月 | 230121 | (仮称)下条4丁目マンション 新築計画 | 山形県山形市 | 1次・2次 | TL-3E | 600 | 有機質土 | 黒ぼく | 真黒 | 繊維質含む | ねっとり テカテカ |  | ― | 67.3 | 1.569 | 0.9378362 | 100 | 100 | 50.4 | 1.625 | 150 | 234 | 51.7 | 1.613 | 200 | 423 | 48.1 | 1.63 | 250 | 938 | 45 | 1.654 | 218 | 600 | 220 | 629 | TL-3E | 220 | 11月 | 表層改良 | 3365 | 5545 | 5.349762 | 1.647845 | [30 empty] | 750 | 38
152 | 5 | 鍜島 | 平成23年11月 | 230125 | ジュンテンドー大柿店 新築工事 | 広島県江田島市 | No.1 1次 | 高炉ｾﾒﾝﾄB種 | 320 | 粘性土 | 礫混じり砂質粘土 | 茶褐色 | 礫含む | ザラザラ |  | ― | 21.3 | 2.011 | 1.657873 | 80 | 930 | 17.7 | 1.978 | 100 | 1557 | 16.9 | 1.989 | 150 | 3206 | 16.6 | 2.006 | 200 | 4091 | 16.1 | 2.006 | 80 | 930 | 80 | 930 | 高炉ｾﾒﾝﾄB種 | 80 | 12月 | 1次F~4 | 303 | 613 | 0.3258065 | 2.023102 | [30 empty] | 754 | 52
153 | 5 | 鍜島 | 平成23年11月 | 230125 | ジュンテンドー大柿店 新築工事 | 広島県江田島市 | No.1 2次 | 高炉ｾﾒﾝﾄB種 | 320 | 粘性土 | 礫混じり砂質粘土 | 暗灰褐色 | 礫含む | ザラザラ |  | ― | 15.8 | 2.106 | 1.818653 | 80 | 1993 | 13.4 | 1.924 | 100 | 2125 | 13.8 | 1.976 | 150 | 5011 | 13.1 | 2.066 | 200 | 4637 | 12.3 | 2.048 | 80 | 1993 | 80 | 1993 | 高炉ｾﾒﾝﾄB種 | 80 | 12月 | 2次F~4 | 973 | 1510 | 0.4882087 | 1.551901 | [30 empty] | 754 | 52
154 | 5 | 鍜島 | 平成23年11月 | 230125 | ジュンテンドー大柿店 新築工事 | 広島県江田島市 | No.2 1次 | 高炉ｾﾒﾝﾄB種 | 320 | 粘性土 | 礫混じり粘性シルト | 灰褐色 | 砂含む | ザラザラ |  | ― | 23.8 | 1.967 | 1.588853 | 80 | 499 | 21.1 | 1.924 | 100 | 719 | 20 | 1.926 | 150 | 1359 | 18.9 | 1.947 | 200 | 2201 | 18.7 | 1.956 | 80 | 499 | 80 | 499 | 高炉ｾﾒﾝﾄB種 | 80 | 12月 | 1次F~4 | 303 | 613 | 0.6072144 | 2.023102 | [30 empty] | 754 | 52
155 | 5 | 鍜島 | 平成23年11月 | 230125 | ジュンテンドー大柿店 新築工事 | 広島県江田島市 | No.2 2次 | 高炉ｾﾒﾝﾄB種 | 320 | 粘性土 | 礫混じり粘性シルト | 茶褐色 | 砂含む | ザラザラ |  | ― | 20.2 | 2.016 | 1.677205 | 80 | 690 | 17.2 | 1.994 | 100 | 896 | 16.7 | 1.961 | 150 | 1792 | 15.3 | 1.964 | 200 | 2355 | 15.3 | 1.995 | 80 | 690 | 80 | 690 | 高炉ｾﾒﾝﾄB種 | 80 | 12月 | 2次F~4 | 973 | 1510 | 1.410145 | 1.551901 | [30 empty] | 754 | 52
156 | 4 | 藤本 | 平成23年11月 | 220149 | (仮称)諏訪2丁目住宅施工再建ﾏﾝｼｮﾝ(A棟)2 | 東京都多摩市 | -1000 | GS-225 | 400 | 粘性土 | 礫混じり粘土 | 黒茶褐～乳灰黄 | まだら | 粘性強 パサパサ |  | ― | 53.1 | 1.677 | 1.095363 | 100 | 859 | 40.9 | 1.716 | 150 | 1334 | 39.4 | 1.698 | 200 | 1933 | 37.5 | 1.68 |  |  |  |  | 100 | 859 | 100 | 859 | GS-225 | 100 | 3月 | 2次PX2-PY6 | 909 | 1054 | 1.058207 | 1.159516 | 2次PX4-PY10 | 472 | 666 | 0.5494761 | 1.411017 | [25 empty] | 732 | 46
157 | 4 | 藤本 | 平成23年11月 | 220149 | (仮称)諏訪2丁目住宅施工再建ﾏﾝｼｮﾝ(A棟)2 | 東京都多摩市 | -2000 | GS-225 | 400 | 粘性土 | 礫混じり粘土 | 赤褐色 | 礫含む | 粘性有 |  | ― | 52.4 | 1.688 | 1.107612 | 100 | 728 | 42.2 | 1.723 | 150 | 1163 | 41.1 | 1.716 | 200 | 1632 | 40.9 | 1.666 |  |  |  |  | 100 | 728 | 100 | 728 | GS-225 | 100 | 3月 | 1次PX2-PY7 | 508 | 515 | 0.6978022 | 1.01378 | [30 empty] | 732 | 46
158 | 4 | 藤本 | 平成23年11月 | 220149 | (仮称)諏訪2丁目住宅施工再建ﾏﾝｼｮﾝ(B棟)2 | 東京都多摩市 | -1000 | GS-225 | 400 | 火山灰質土 | 火山灰質粘性土 | 赤褐色 | 含水量多 | 粘性ありポロポロ |  | ― | 83.4 | 1.462 | 0.7971647 | 100 | 183 | 68.5 | 1.509 | 150 | 325 | 65.9 | 1.54 | 200 | 683 | 60.5 | 1.531 |  |  |  |  | 118 | 400 | 0 |  |  |  | 3月 | 2次 | 403 | 740 |  | 1.836228 | [30 empty] | 732 | 46
159 | 4 | 藤本 | 平成23年11月 | 220149 | (仮称)諏訪2丁目住宅施工再建ﾏﾝｼｮﾝ(B棟)2 | 東京都多摩市 | -2000 | GS-225 | 400 | 火山灰質土 | 火山灰質粘性土 | 赤褐色 | 含水量多 | 粘性ありポロポロ |  | ― | 91.1 | 1.48 | 0.7744636 | 100 | 383 | 70.1 | 1.526 | 150 | 564 | 64.6 | 1.539 | 200 | 1030 | 61.2 | 1.541 |  |  |  |  | 105 | 400 | 0 |  |  |  | 3月 | 1次 | 458 | 600 |  | 1.310044 | [30 empty] | 732 | 46
160 | 4 | 藤本 | 平成23年11月 | 220149 | (仮称)諏訪2丁目住宅施工再建ﾏﾝｼｮﾝ(B棟)2 | 東京都多摩市 | -3000 | GS-225 | 400 | 火山灰質土 | 火山灰質粘性土 | 赤褐色 | 含水量多 | べたべた ふかふか |  | ― | 127.5 | 1.364 | 0.5995604 | 100 | 292 | 89.8 | 1.413 | 150 | 489 | 80.9 | 1.428 | 200 | 594 | 78.2 | 1.47 |  |  |  |  | 128 | 400 |  |  |  |  | 3月 | [35 empty] | 732 | 46
161 | 4 | 藤本 | 平成23年11月 | 220149 | (仮称)諏訪2丁目住宅施工再建ﾏﾝｼｮﾝ(C棟)2 | 東京都多摩市 | -1000 | GS-225 | 560 | 粘性土 | 礫混じり粘性シルト | 茶褐色 | 粘土含む | ポロポロ 所々粘土有 |  | ― | 38.9 | 1.837 | 1.322534 | 100 | 646 | 31.5 | 1.747 | 150 | 1427 | 30.6 | 1.732 | 200 | 1912 | 29.8 | 1.699 |  |  |  |  | 100 | 646 | 100 | 646 | GS-225 | 100 | 3月 | 2次 | 403 | 740 | 0.623839 | 1.836228 | [30 empty] | 732 | 46
162 | 4 | 藤本 | 平成23年11月 | 220149 | (仮称)諏訪2丁目住宅施工再建ﾏﾝｼｮﾝ(C棟)2 | 東京都多摩市 | -2000 | GS-225 | 560 | 粘性土 | 礫混じり粘性シルト | 茶褐色 | 粘土含む | ポロポロ |  | ― | 27.7 | 1.92 | 1.503524 | 100 | 1517 | 23.2 | 1.82 | 150 | 2165 | 22.2 | 1.758 | 200 | 2857 | 21.3 | 1.782 |  |  |  |  | 100 | 1517 | 100 | 1517 | GS-225 | 100 | 3月 | 1次 | 458 | 600 | 0.3019117 | 1.310044 | [30 empty] | 732 | 46
163 | 4 | 藤本 | 平成23年11月 | 220149 | (仮称)諏訪2丁目住宅施工再建ﾏﾝｼｮﾝ(C棟)2 | 東京都多摩市 | -3000 | GS-225 | 560 | 砂質土 | 礫混じりシルト | 茶褐色 | 粘土含む | 粘土がポロポロ |  | ― | 30.4 | 1.919 | 1.471626 | 100 | 3937 | 24.8 | 1.903 | 150 | 4148 | 22.6 | 1.844 | 200 | 4984 | 22.2 | 1.81 |  |  |  |  | 100 | 3937 |  |  |  |  | 3月 | [35 empty] | 732 | 46
164 | 5 | 鍜島 | 平成23年11月 | 230144 | ドラックセイムス高知宝永店 | 高知県高知市 | 1次(砂ｼﾙﾄ) | GS-200 | 400 | 粘性土 | 礫混じり粘性シルト | 暗灰色 | 含水量多 | ザラザラ 粘性有 |  | ― | 27.7 | 1.959 | 1.534064 | 100 | 1240 | 22.2 | 1.94 | 150 | 1896 | 20.4 | 1.944 | 200 | 2846 | 20.9 | 1.963 |  |  |  |  | 100 | 1240 | 100 | 1240 | GS-200 | 100 | 1月 | 1次 | 422 | 724 | 0.3403226 | 1.71564 | [30 empty] | 770 | 44
165 | 5 | 鍜島 | 平成23年11月 | 230144 | ドラックセイムス高知宝永店 | 高知県高知市 | 2次(砂礫) | GS-200 | 400 | 砂質土 | 礫混じり砂 | 黒褐色 | 貝殻含む | 土粒子粗 ザラザラ |  | ― | 21.6 | 2.018 | 1.659539 | 100 | 1951 | 16.7 | 2.028 | 150 | 3415 | 16.9 | 2.031 | 200 | 4988 | 16 | 2.043 |  |  |  |  | 100 | 1951 | 100 | 1951 | GS-200 | 100 | 1月 | 2次 | 2131 | 3322 | 1.09226 | 1.558893 | [30 empty] | 770 | 44
166 | 5 | 竹岡 | 平成23年11月 | 230122 | (仮称)ハピッシュ新小田中店 新築計画 | 岡山県津山市 | 1次 | GS-200 | 600 | 粘性土 | 礫混じり粘土 | 茶褐色 | ガラ含む | ポロポロ |  | ― | 27.6 | 1.945 | 1.524295 | 80 | 763 | 22 | 1.929 | 100 | 1395 | 22.1 | 1.941 | 120 | 1974 | 21.4 | 1.933 |  |  |  |  | 80 | 763 | 0 |  | GS-200 |  | 6月 | 1次 | 1293 | [33 empty] | 751 | 44
167 | 5 | 竹岡 | 平成23年11月 | 230122 | (仮称)ハピッシュ新小田中店 新築計画 | 岡山県津山市 | 2次 | GS-200 | 600 | 粘性土 | 砂混じり粘土 | 茶褐色 | ガラ含む | ポロポロ |  | ― | 30.2 | 1.876 | 1.44086 | 80 | 338 | 24.9 | 1.899 | 100 | 617 | 24.8 | 1.912 | 120 | 788 | 23.8 | 1.91 |  |  |  |  | 99 | 600 | 0 |  | GS-200 |  | 6月 | 2次 | 1107 | [33 empty] | 751 | 44
168 | 5 |  | 平成23年11月 | 230131 | (仮称)カインズホーム佐倉寺崎店 新築工事 | 千葉県佐倉市 | No.1 1次 | GS-200 | 400 | 粘性土 | 粘性シルト | 茶褐色 | 粘土含む | ポロポロ 所々硬い粘土含 |  | ― | 28.7 | 1.901 | 1.477078 | 100 | 283 | 24.3 | 1.85 | 150 | 1515 | 22.3 | 1.873 | 200 | 3849 | 22.4 | 1.894 |  |  |  |  | 105 | 400 | 120 | 776 | GS-200 | 120 |  | 1次5~6,G通 | 3540 | 3920 | 4.561856 | 1.107345 | 1次4~5,B通 | 1710 | 2720 | 2.203608 | 1.590643 | 1次2~3,B通 | 2140 | 2680 | 2.757732 | 1.252336 | 1次9,I通 | 2480 | 2830 | 3.195876 | 1.141129 | 1次13,A~B通 | 2260 | 3200 | 2.912371 | 1.415929 | [10 empty] | 759 | 44
169 | 5 |  | 平成23年11月 | 230131 | (仮称)カインズホーム佐倉寺崎店 新築工事 | 千葉県佐倉市 | No.1 2次 | GS-200 | 400 | 粘性土 | 礫混じり粘性シルト | 茶褐色 | 砂含む | ポロポロ ザラザラ |  | ― | 25.9 | 1.92 | 1.52502 | 100 | 530 | 22.9 | 1.813 | 150 | 1004 | 21.6 | 1.781 | 200 | 1378 | 20.9 | 1.739 |  |  |  |  | 100 | 530 | 100 | 530 | TL-3E | 100 |  | 2次3,F通 | 1870 | 1270 | 3.528302 | 0.6791444 | 2次5,G通 | 760 | 760 | 1.433962 | 1 | 2次9,I通 | 1440 | 1870 | 2.716981 | 1.298611 | 2次11,B通 | 1520 | 1950 | 2.867925 | 1.282895 | 2次15,B通 | 2120 | 1870 | 4 | 0.8820755 | [10 empty] | 759 | 44
170 | 5 |  | 平成23年11月 | 230131 | (仮称)カインズホーム佐倉寺崎店 新築工事 | 千葉県佐倉市 | No.4 1次 | GS-200 | 400 | 粘性土 | 砂混じり粘性シルト | 灰褐色 | 砂含む | ザラザラ やわらかい 粘性有 |  | ― | 25 | 1.954 | 1.5632 | 100 | 522 | 22.5 | 1.938 | 150 | 2946 | 20.7 | 1.948 | 200 | 5393 | 21.2 | 1.941 |  |  |  |  | 100 | 522 | 120 | 1492 | GS-200 | 120 |  | 1次5~6,G通 | 3540 | 3920 | 2.372654 | 1.107345 | 1次4~5,B通 | 1710 | 2720 | 1.146113 | 1.590643 | 1次2~3,B通 | 2140 | 2680 | 1.434316 | 1.252336 | 1次9,I通 | 2480 | 2830 | 1.662198 | 1.141129 | 1次13,A~B通 | 2260 | 3200 | 1.514745 | 1.415929 | [10 empty] | 759 | 44
171 | 5 |  | 平成23年11月 | 230131 | (仮称)カインズホーム佐倉寺崎店 新築工事 | 千葉県佐倉市 | No.4 2次 | GS-200 | 400 | 粘性土 | 砂混じり粘性シルト | 茶褐色 | 砂含む | ザラザラ やわらかい 粘性有 |  | ― | 32.5 | 1.845 | 1.392453 | 100 | 467 | 27.4 | 1.869 | 150 | 879 | 27.4 | 1.884 | 200 | 1662 | 28.2 | 1.842 |  |  |  |  | 100 | 467 | 100 | 467 | TL-3E | 100 |  | 2次3,F通 | 1870 | 1270 | 4.004283 | 0.6791444 | 2次5,G通 | 760 | 760 | 1.627409 | 1 | 2次9,I通 | 1440 | 1870 | 3.083512 | 1.298611 | 2次11,B通 | 1520 | 1950 | 3.254818 | 1.282895 | 2次15,B通 | 2120 | 1870 | 4.539615 | 0.8820755 | [10 empty] | 759 | 44
172 | 5 |  | 平成23年11月 | 230131 | (仮称)カインズホーム佐倉寺崎店 新築工事 | 千葉県佐倉市 | No.7 1次 | GS-200 | 400 | 粘性土 | シルト混じり粘土 | 黒褐色 | 含水量少 | 粘性強 べたべた 混ぜるとポロポロ |  | ― | 32.8 | 1.895 | 1.426958 | 100 | 519 | 27 | 1.907 | 150 | 1449 | 25.6 | 1.9 | 200 | 4113 | 25.8 | 1.914 |  |  |  |  | 100 | 519 | 120 | 891 | GS-200 | 120 |  | 1次5~6,G通 | 3540 | 3920 | 3.973064 | 1.107345 | 1次4~5,B通 | 1710 | 2720 | 1.919192 | 1.590643 | 1次2~3,B通 | 2140 | 2680 | 2.401796 | 1.252336 | 1次9,I通 | 2480 | 2830 | 2.783389 | 1.141129 | 1次13,A~B通 | 2260 | 3200 | 2.536476 | 1.415929 | [10 empty] | 759 | 44
173 | 5 | 高尾 | 平成23年11月 | 220156 | 新塚本ATC機器室新築(第一回設計変更)(新西宮機器室新設) | 兵庫県西宮市 | 1次 | GS-200 | 320 | 砂質土 | 砂 | 灰褐色 | 水浮き有り | ザラザラ |  | ― | 15.8 | 2.158 | 1.863558 | 100 | 1717 | 11.3 | 2.121 | 150 | 3871 | 11 | 2.142 | 200 | 6537 | 10.6 | 2.147 |  |  |  |  | 100 | 1717 | 100 | 1717 | GS-200 | 100 | 1月 | 1次X4,Y1~Y2 | 2384 | 5846 | 1.388468 | 2.452181 | [25 empty] | #REF! | フケ量1次2次合 |  |  |  |  | 44
174 | 5 | 高尾 | 平成23年11月 | 220156 | 新塚本ATC機器室新築(第一回設計変更)(新西宮機器室新設) | 兵庫県西宮市 | 2次 | GS-200 | 320 | 砂質土 | 砂 | 黄褐色 | 含水量少 | サラサラ |  | ― | 10 | 1.961 | 1.782727 | 100 | 2861 | 7.2 | 1.969 | 150 | 4730 | 6.5 | 1.976 | 200 | 6108 | 6.5 | 2.002 |  |  |  |  | 100 | 2861 | 100 | 2861 | GS-200 | 100 | 1月 | 2次X4,Y1~Y2 | 1870 | 3800 | 0.6536176 | 2.032086 | [25 empty] | #REF! | フケ量1次2次合 |  |  |  |  | 44
175 | 5 | 高尾 | 平成23年11月 | 220156 | 新塚本ATC機器室新築(第一回設計変更)(新塚本機器室新設) | 大阪府大阪市 | 1次 | GS-200 | 320 | 粘性土 | 砂混じり粘土 | 灰褐色 | 礫含む | やわらかい ザラザラ |  | ― | 23.2 | 2.022 | 1.641234 | 100 | 847 | 17.3 | 1.983 | 150 | 1476 | 17.1 | 1.985 | 200 | 2456 | 15.9 | 2.015 |  |  |  |  | 100 | 847 | 100 | 847 | GS-200 | 100 | 1月 | [30 empty] | #REF! | フケ量1次2次合 |  |  |  |  | 44
176 | 5 | 高尾 | 平成23年11月 | 220156 | 新塚本ATC機器室新築(第一回設計変更)(新塚本機器室新設) | 大阪府大阪市 | 2次 | GS-200 | 320 | 砂質土 | 礫混じり砂 | 暗茶褐色 | 礫含む | ザラザラ |  | ― | 12.9 | 1.943 | 1.720992 | 100 | 3535 | 9.4 | 1.945 | 150 | 5681 | 8.9 | 1.968 | 200 | 6727 | 9 | 1.949 |  |  |  |  | 100 | 3535 | 100 | 3535 | GS-200 | 100 | 1月 | [30 empty] | #REF! | フケ量1次2次合 |  |  |  |  | 44
177 | 5 | 高尾 | 平成23年11月 | 220156 | 新塚本ATC機器室新築(第一回設計変更)(新加古川機器室新設) | 兵庫県神戸市加古川市 | 1次 | GS-200 | 320 | 粘性土 | 礫混じり粘土 | 暗灰褐色 | 礫多含む | ザラザラ 粘性高 ひっつく |  | ― | 24.7 | 1.948 | 1.562149 | 100 | 1235 | 21.6 | 1.95 | 150 | 1568 | 21.7 | 1.95 | 200 | 3129 | 20.9 | 1.966 |  |  |  |  | 100 | 1235 | 100 | 1235 | GS-200 | 100 | 1月 | 1次X2,Y1 | 2202 | 3990 | 1.782996 | 1.811989 | [25 empty] | #REF! | フケ量1次2次合 |  |  |  |  | 44
178 | 5 | 高尾 | 平成23年11月 | 220156 | 新塚本ATC機器室新築(第一回設計変更)(新加古川機器室新設) | 兵庫県神戸市加古川市 | 2次 | GS-200 | 320 | 粘性土 | 礫混じり粘土 | 暗黄褐色 | 礫多含む | ザラザラ 粘性高 混ぜるとポロポロ |  | ― | 18.2 | 2.095 | 1.77242 | 100 | 2962 | 13.4 | 2.069 | 150 | 3953 | 13.4 | 2.042 | 200 | 3541 | 12.4 | 1.999 |  |  |  |  | 100 | 2962 | 100 | 2962 | GS-200 | 100 | 1月 | 2次X3,Y2 | 2497 | 3986 | 0.8430115 | 1.596316 | [25 empty] | #REF! | フケ量1次2次合 |  |  |  |  | 44
179 | 5 |  | 平成23年12月 | 230141 | (仮称)ご縁横町新築工事 | 島根県出雲市 | 1次・2次 | GS-200 | 480 | 砂質土 | シルト | 茶褐色 | 根含む | サラサラ 粒子細 |  | ― | 15 | 1.75 | 1.521739 | 100 | 1063 | 11.4 | 1.793 | 120 | 1465 | 11.3 | 1.792 | 140 | 1792 | 11.2 | 1.819 |  |  |  |  | 100 | 1063 | 100 | 1063 | GS-200 | 100 |  | 1次 | 3143 | 5236 | 2.956726 | 1.665924 | 2次 | 1487 | 3510 | 1.398871 | 2.360457 | [25 empty] | 767 | 44
180 | 5 | 藤本 | 平成23年12月 | 230118 | 平成23年度小坂地区畜産環境総合整備事業 S第01110号工事 | 秋田県鹿角郡 | 処理層下改良 | GS-200 | 400 | 火山灰質土 | 火山灰質粘性土 | 黄褐色 | 礫含む | ポロポロねっとり くっつく |  | ― | 56 | 1.606 | 1.029487 | 200 | 530 | 43.7 | 1.674 | 275 | 1666 | 40.2 | 1.681 | 350 | 3501 | 33.4 | 1.706 |  |  |  |  | 200 | 530 |  |  |  |  | 3月 | 10-11通り～A-B通り | 713 | 887 |  | 1.244039 | [30 empty] | 747 | 44
181 | 5 | 藤本 | 平成23年12月 | 230118 | 平成23年度小坂地区畜産環境総合整備事業 S第01110号工事 | 秋田県鹿角郡 | 埋戻土改良 | GS-200 | 400 | 火山灰質土 | 火山灰質粘性土 | 黒褐色 | 粘土含む | ポロポロねっとり くっつく |  | ― | 66 | 1.515 | 0.9126506 | 200 | 309 | 49.6 | 1.598 | 275 | 367 | 45.4 | 1.622 | 350 | 694 | 43.5 | 1.615 |  |  |  |  | 283 | 400 |  |  |  |  | 3月 | 11~C通 | 610 | 789 |  | 1.665924 | [30 empty] | 747 | 44
182 | 5 | 藤本 | 平成23年12月 | 230118 | 平成23年度小坂地区畜産環境総合整備事業 S第01110号工事 | 秋田県鹿角郡 | 処理層下改良 | GS-225 | 400 | 火山灰質土 | 火山灰質粘性土 | 黄褐色 | 礫含む | ポロポロねっとり くっつく |  | ― | 56 | 1.606 | 1.029487 | 200 | 1156 | 42.8 | 1.666 | 275 | 3138 | 40.3 | 1.683 | 350 | 3006 | 39.1 | 1.705 |  |  |  |  | 200 | 1156 | 200 | 1156 | GS-225 | 200 | 3月 | 10-11通り～A-B通り | 713 | 887 | 0.616782 | 1.244039 | 6-8~C通 | 610 | 789 | 0.5276817 | 1.293443 | [25 empty] | 747 | 46
183 | 5 | 藤本 | 平成23年12月 | 230118 | 平成23年度小坂地区畜産環境総合整備事業 S第01110号工事 | 秋田県鹿角郡 | 埋戻土改良 | GS-225 | 400 | 火山灰質土 | 火山灰質粘性土 | 黒褐色 | 粘土含む | ポロポロねっとり くっつく |  | ― | 66 | 1.515 | 0.9126506 | 200 | 328 | 49.1 | 1.589 | 275 | 504 | 45.3 | 1.613 | 350 | 827 | 42.3 | 1.639 |  |  |  |  | 231 | 400 |  |  |  |  | 3月 | 11~C通 | 610 | 789 |  | 1.293443 | [30 empty] | 747 | 46
184 | 5 | 高尾 | 平成23年12月 | 230123 | (仮称)バロー東起店 新築工事 | 愛知県名古屋市 | 1次 | GS-200 | 400 | 粘性土 | 砂混じり粘性シルト | 茶褐色 | 水浮き有り | 礫少含 ザラザラ |  | ― | 24.8 | 2.03 | 1.626603 | 100 | 871 | 18.2 | 1.888 | 150 | 2173 | 17.3 | 1.931 | 200 | 3440 | 16.6 | 1.927 |  |  |  |  | 100 | 871 | 90 | 611 | TL-3E | 90 | 2月 | 1次4,B~C | 2983 | 4640.7 | 4.88216 | 1.555716 | [30 empty] | 752 | 44
185 | 5 | 高尾 | 平成23年12月 | 230123 | (仮称)バロー東起店 新築工事 | 愛知県名古屋市 | 2次 | GS-200 | 400 | 砂質土 | 粘土混じり砂質シルト | 茶褐色 | 粘土含む | ザラザラ |  | ― | 17 | 2.1 | 1.794872 | 100 | 2278 | 12 | 2.056 | 150 | 4165 | 11.5 | 2.068 | 200 | 5358 | 11.3 | 2.07 |  |  |  |  | 100 | 2278 | 220 | 5836 | TL-3E | 220 | 2月 | 2次3,C | 3548.3 | 6136.3 | 0.6080021 | 1.729363 | [30 empty] | 752 | 44
186 | 5 | 高尾 | 平成24年1月 | 230123 | (仮称)バロー東起店 新築工事2 | 愛知県名古屋市 | 1次 | TL-3E | 400 | 粘性土 | 砂混じり粘性シルト | 茶褐色 | 水浮き有り | 礫少含 ザラザラ |  | ― | 25.4 | 2.077 | 1.6563 | 100 | 899 | 18.8 | 1.924 | 150 | 1685 | 18.5 | 1.919 | 200 | 2930 | 17.1 | 1.948 |  |  |  |  | 100 | 899 | 90 | 742 | TL-3E | 90 | 2月 | 1次4,B~C | 2983 | 4640.7 | 4.020216 | 1.555716 | [30 empty] | 752 | 38
187 | 5 | 高尾 | 平成24年1月 | 230123 | (仮称)バロー東起店 新築工事2 | 愛知県名古屋市 | 2次 | TL-3E | 400 | 砂質土 | 粘土混じり砂質シルト | 茶褐色 | 粘土含む | ザラザラ |  | ― | 16.9 | 2.121 | 1.814371 | 100 | 2485 | 12.9 | 2.069 | 150 | 4044 | 12.5 | 2.068 | 200 | 6422 | 11.9 | 2.072 |  |  |  |  | 100 | 2485 | 220 | 7374 | TL-3E | 220 | 2月 | 2次3,C | 3548.3 | 6136.3 | 0.4811907 | 1.729363 | [30 empty] | 752 | 38
188 | 5 | 大田 | 平成24年1月 | 230135 | (仮称)ホーマック新広面店 新築工事2 | 秋田県秋田市 | 1次 | GS-225 | 520 | 粘性土 | 粘土混じり砂質シルト | 灰褐色 | 礫含む | 水分多 所々粘土含 |  | ― | 45.5 | 1.656 | 1.138144 | 100 | 695 | 36 | 1.734 | 150 | 2051 | 32.2 | 1.764 | 200 | 3324 | 31.4 | 1.78 |  |  |  |  | 100 | 695 | 100 | 695 | GS-225 | 100 | 3月 | 1次F-7~9 | 1890 | 2363 | 2.719424 | 1.250265 | 1次A-4~3 | 770 | 1098 | 1.107914 | 1.425974 | 1次F~G-1 | 2047 | 2553 | 2.945324 | 1.247191 | [20 empty] | 762 | 46
189 | 5 | 大田 | 平成24年1月 | 230135 | (仮称)ホーマック新広面店 新築工事2 | 秋田県秋田市 | 2次 | GS-225 | 520 | 粘性土 | 粘土混じり砂質シルト | 茶褐色 | 礫含む | 水分多 |  | ― | 34.3 | 1.832 | 1.36411 | 100 | 1073 | 27.2 | 1.831 | 150 | 2183 | 25.7 | 1.849 | 200 | 3126 | 24.7 | 1.861 |  |  |  |  | 100 | 1073 | 100 | 1073 | GS-225 | 100 | 3月 | 2次E-5~6 | 538 | 556 | 0.5013979 | 1.033457 | 2次G~F-2~3 | 638 | 1693 | 0.5945946 | 2.653605 | 2次B~C-2~3 | 785 | 7180 | 0.7315937 | 9.146497 | [20 empty] | 762 | 46
190 | 5 |  | 平成24年1月 | 230139 | 岐阜瑞穂店舗(ドンキホーテ) | 岐阜県瑞穂市 | 1次 | GS-200 | 400 | 粘性土 | 砂混じり粘土 | 暗灰色 | 砂含む | 硬い 弾力有 ポロポロ |  | ― | 39.5 | 1.823 | 1.30681 | 100 | 575 | 33.4 | 1.844 | 150 | 1078 | 32.8 | 1.859 | 200 | 1459 | 32.7 | 1.859 |  |  |  |  | 100 | 575 | 100 | 575 | GS-200 | 100 |  | 1次3~B通 | 375 | 478 | 0.6521739 | 1.274667 | 1次8~F通 | 473 | 555 | 0.8226087 | 1.173362 | 1次12~C通 | 867 | 2273 | 1.507826 | 2.621684 | [20 empty] | 765 | 44
191 | 5 |  | 平成24年1月 | 230139 | 岐阜瑞穂店舗(ドンキホーテ) | 岐阜県瑞穂市 | 2次 | GS-200 | 400 | 粘性土 | 礫混じり粘土 | 茶褐色 | 根含む | 粘性高 礫少含 |  | ― | 34.4 | 1.825 | 1.357887 | 100 | 427 | 31.3 | 1.845 | 150 | 838 | 30 | 1.836 | 200 | 1390 | 29.4 | 1.825 |  |  |  |  | 100 | 427 | 100 | 427 | GS-200 | 100 |  | 2次3~C通 | 1032 | 2920 | 2.416862 | 2.829457 | 2次9~C通 | 672 | 2287 | 1.57377 | 3.403274 | 2次8-9~G-H通 | 363 | 782 | 0.8501171 | 2.15427 | [20 empty] | 765 | 44
192 | 5 | 竹内 | 平成24年1月 | 230128 | (仮称)バロー焼津小土店食品スーパー棟 新築工事 | 静岡県焼津市 | 1次 | GS-200 | 400 | 砂質土 | 礫混じり砂質シルト | 暗灰色 | 水浮き有り | サラサラ |  | ― | 20.1 | 1.843 | 1.534555 | 100 | 821 | 14.1 | 1.957 | 150 | 1900 | 13 | 1.977 | 200 | 2938 | 13.1 | 2.005 |  |  |  |  | 100 | 821 | 100 | 821 | GS-200 | 100 | 3月 | 1次6,D~E通 | 2653 | 3227 | 3.231425 | 1.216359 | [30 empty] | 757 | 44
193 | 5 | 竹内 | 平成24年1月 | 230128 | (仮称)バロー焼津小土店食品スーパー棟 新築工事 | 静岡県焼津市 | 2次 | GS-200 | 400 | 砂質土 | 礫混じり砂質シルト | 暗灰色 | 粘土含む | サラサラ 粘土少含 |  | ― | 22.2 | 1.936 | 1.584288 | 100 | 741 | 16 | 1.852 | 150 | 1708 | 15 | 1.982 | 200 | 2946 | 15 | 1.999 |  |  |  |  | 100 | 741 | 100 | 741 | GS-200 | 100 | 3月 | 2次3~4,D~E | 3337 | 4753 | 4.503374 | 1.424333 | [30 empty] | 757 | 44
194 | 5 | 竹内 | 平成24年1月 | 230128 | (仮称)バロー焼津小土店事務所倉庫棟 新築工事 | 静岡県焼津市 | 1次 | GS-200 | 400 | 砂質土 | 礫混じり砂 | 黒褐色 | 玉石含む | ザラザラ 土粒子大 |  | ― | 11.6 | 2.066 | 1.851254 | 100 | 2861 | 7.5 | 2.157 | 150 | 6236 | 6.7 | 2.212 | 200 | 10417 | 6.9 | 2.247 |  |  |  |  | 100 | 2861 | 100 | 2861 | GS-200 | 100 | 3月 | 1次3,B通 | 964 | 2060 | 0.3369451 | 2.136929 | [30 empty] | 757 | 44
195 | 5 | 竹内 | 平成24年1月 | 230128 | (仮称)バロー焼津小土店事務所倉庫棟 新築工事 | 静岡県焼津市 | 2次 | GS-200 | 400 | 粘性土 | 礫混じり粘土 | 暗灰色 | 礫含む | 粘性強 ひっつく |  | ― | 32.9 | 1.872 | 1.408578 | 100 | 1082 | 25.5 | 1.879 | 150 | 1604 | 25.3 | 1.875 | 200 | 2594 | 24.1 | 1.886 |  |  |  |  | 100 | 1082 | 100 | 1082 | GS-200 | 100 | 3月 | 2次2~3,B~C | 1250 | 2023 | 1.155268 | 1.6184 | [30 empty] | 757 | 44
196 | 5 | 竹岡 | 平成24年2月 | 230137 | (仮称)バロー伊勢上地店 新築工事 | 三重県伊勢市 | 1次 | TL-3E | 400 | 粘性土 | 粘土 | 茶褐色 | 含水量少 | 粘性ありポロポロ |  | ― | 26.3 | 1.921 | 1.520982 | 100 | 1030 | 21.5 | 1.933 | 150 | 1515 | 21.5 | 1.953 | 200 | 1894 | 21.8 | 1.958 |  |  |  |  | 100 | 1030 | 100 | 1030 | TL-3E | 100 | 3月 | 1次 | 313 | 1523 | 0.3038835 | 4.865815 | [30 empty] | 763 | 38
197 | 5 | 竹岡 | 平成24年2月 | 230137 | (仮称)バロー伊勢上地店 新築工事 | 三重県伊勢市 | 2次 | TL-3E | 400 | 粘性土 | 礫混じり粘土 | 茶褐色 | 礫含む | 粘性ありポロポロ |  | ― | 25.4 | 1.952 | 1.556619 | 100 | 1063 | 21.2 | 1.948 | 150 | 1197 | 20.6 | 1.902 | 200 | 1454 | 20.3 | 1.905 |  |  |  |  | 100 | 1063 | 100 | 1063 | TL-3E | 100 | 3月 | 2次 | 833 | 2270 | 0.7836312 | 2.72509 | [30 empty] | 763 | 38
198 | 5 | 竹岡 | 平成24年2月 | 230137 | (仮称)バロー伊勢上地店 新築工事 | 三重県伊勢市 | 参考試料 | TL-3E | 400 | 砂質土 | 礫混じり砂 | 灰褐色 | 粘土含む | 土粒子粗い |  | ― | 14.3 | 2.008 | 1.75678 | 100 | 1319 | 10.7 | 1.961 | 150 | 1696 | 10.1 | 1.939 | 200 | 1967 | 10.5 | 1.919 |  |  |  |  | 100 | 1319 | 100 | 1319 | TL-3E | 100 | 3月 | 参考試料 | [34 empty] | 763 | 38
199 | 5 |  | 平成24年2月 | 230143 | (仮称)バロー掛川成滝店 新築工事 | 静岡県掛川市 | 1次 | TL-3E | 400 | 粘性土 | 粘土 | 暗灰～赤褐色 | 混合物なし | 粘性強 ひっつく |  | ― | 71.2 | 1.587 | 0.926986 | 100 | 356 | 55.3 | 1.602 | 150 | 1001 | 53.2 | 1.62 | 200 | 1438 | 52.6 | 1.622 |  |  |  |  | 104 | 400 | 120 | 614 | TL-3E | 120 |  | 1次5~A | 656 | 1097 | 1.068404 | 1.672256 | [30 empty] | 769 | 38
200 | 5 |  | 平成24年2月 | 230143 | (仮称)バロー掛川成滝店 新築工事 | 静岡県掛川市 | 2次 | TL-3E | 400 | 粘性土 | 粘土 | 灰褐～乳白黄 | 含水量少 | 粘性強 ひっつく |  | ― | 66.8 | 1.624 | 0.9736211 | 100 | 543 | 51.9 | 1.626 | 150 | 1106 | 50.4 | 1.628 | 200 | 1612 | 48.3 | 1.651 |  |  |  |  | 100 | 543 | 100 | 543 | TL-3E | 100 |  | 2次 | 1020 | 1397 | 1.878453 | 1.369608 | [30 empty] | 769 | 38
201 | 6 |  | 平成24年2月 | 230132 | (仮称)ヤマザワ新宮町店 新築工事 | 山形県山形市 | 1次 | GS-200 | 600 | 粘性土 | 礫混じり砂質粘土 | 茶褐色 | 玉石含む | ざらざら 含水多 |  | ― | 26 | 1.924 | 1.526984 | 100 | 293 | 21.2 | 1.946 | 150 | 850 | 20.6 | 1.954 | 200 | 1521 | 20.6 | 1.951 |  |  |  |  | 128 | 600 | 130 | 628 | GS-200 | 130 |  | 1次X6~Y3 | 1310 | 1680 | 2.085987 | 1.282443 | 1次X10~Y3 | 2007 | 3323 | [27 empty] | 760 | 44
202 | 6 |  | 平成24年2月 | 230132 | (仮称)ヤマザワ新宮町店 新築工事 | 山形県山形市 | 2次 | GS-200 | 600 | 粘性土 | 礫混じり砂質粘土 | 茶褐色 | 玉石含む | ざらざら 含水多 |  | ― | 24.1 | 1.96 | 1.579371 | 100 | 473 | 18.9 | 1.955 | 150 | 1482 | 18.4 | 1.972 | 200 | 2385 | 18.1 | 1.982 |  |  |  |  | 107 | 600 | 120 | 877 | GS-200 | 120 |  | 2次X3,Y3~Y4 | 2063 | 3107 | 2.352338 | 1.506059 | 2次X8~Y3 | 1653 | 3517 | [27 empty] | 760 | 44
203 | 6 | 高尾 | 平成24年2月 | 230129 | グリーンライフ商品倉庫 新築工事 | 新潟県三条市 | 1次 | GS-200 | 600 | 粘性土 | 粘土 | 橙黄褐～青灰色 | まだら | 粘性強 ひっつく やわらかい |  | ― | 60.2 | 1.637 | 1.021848 | 100 | 324 | 47 | 1.652 | 150 | 1295 | 43.7 | 1.657 | 200 | 2585 | 43.9 | 1.664 |  |  |  |  | 115 | 600 | 120 | 713 | GS-200 | 120 | 6月 | 1次X3,Y3 | 940 | 1088 | 1.318373 | 1.157447 | [30 empty] | 758 | 44
204 | 6 | 高尾 | 平成24年2月 | 230129 | グリーンライフ商品倉庫 新築工事 | 新潟県三条市 | 2次 | GS-200 | 600 | 粘性土 | 礫混じり粘土 | 黄褐～青灰色 | まだら | ポロポロ ひっつく |  | ― | 36.9 | 1.851 | 1.352082 | 100 | 1047 | 26.4 | 1.888 | 150 | 2485 | 25.4 | 1.879 | 200 | 3618 | 23.7 | 1.864 |  |  |  |  | 100 | 1047 | 100 | 1047 | GS-200 | 100 | 6月 | 2次X3,Y3 | 844 | 1016 | 0.8061127 | 1.203791 | [30 empty] | 758 | 44
205 | 6 | 高尾 | 平成24年3月 | 230156 | 厚狭駅信号機器室新設(現場配合) | 山口県小野田市 | 1次 | US-50 | 120 | [6 empty] | ― |  |  |  | 100 | 6851 | 12.8 | 1.764 | [12 empty] | 100 | 6851 | 100 | 6851 | US-50 | 100 | 5月 | 1次 | 5366 | 5593 | 0.7832433 | 1.042303 | [26 empty] | ○ |  |  |  |  | 35
206 | 6 | 高尾 | 平成24年3月 | 230156 | 厚狭駅信号機器室新設(現場配合) | 山口県小野田市 | 2次 | US-50 | 120 | 粘性土 | 礫混じり粘土 | 茶褐～黄褐色 | 礫多含む | ポロポロ |  | ― | 30.3 | 1.895 | 1.454336 | 100 | 3583 | 24.2 | 1.837 | [12 empty] | 100 | 3583 | 100 | 3583 | US-50 | 100 | 5月 | 2次 | 2812 | 3840 | 0.7848172 | 1.365576 | [26 empty] | ○ |  |  |  |  | 35
207 | 6 |  | 平成24年3月 | 230155 | 武里総合貸店舗 新築工事 | 埼玉県春日部市 | 1次 | GS-200 | 320 | 粘性土 | 礫混じり粘土 | 灰褐色 | 砂含む | べたべた ひっつく |  | ― | 47.3 | 1.703 | 1.156144 | 100 | 447 | 38.4 | 1.745 | 150 | 1256 | 37.4 | 1.755 | 200 | 2552 | 36.6 | 1.768 |  |  |  |  | 100 | 447 | 100 | 447 | GS-200 | 100 |  | 1次X-3,Y-c | 1117 | 1370 | 2.498881 | 1.2265 | [30 empty] | 780 | 44
208 | 6 |  | 平成24年3月 | 230155 | 武里総合貸店舗 新築工事 | 埼玉県春日部市 | 2次 | GS-200 | 320 | 粘性土 | 礫混じり粘土 | 茶褐色 | 礫多含む | べたべた ひっつく |  | ― | 44.6 | 1.751 | 1.210927 | 100 | 480 | 35.6 | 1.761 | 150 | 1384 | 34.2 | 1.768 | 200 | 2872 | 32.7 | 1.783 |  |  |  |  | 100 | 480 | 100 | 480 | GS-200 | 100 |  | 2次3~4-C~E | 1843 | 2280 | 3.839583 | 1.237113 | [30 empty] | 780 | 44
209 | 6 |  | 平成24年3月 | 230152 | (仮称）大越マテックス三郷事業所 新築工事 | 埼玉県三郷市 | 1次 | GS-200 | 400 | 粘性土 | 粘性シルト | 黒褐色 | 木片含む | 礫少含 やわらかい べたべた |  | ― | 53.9 | 1.67 | 1.08512 | 100 | 491 | 42.1 | 1.674 | 150 | 1014 | 44.5 | 1.664 | 200 | 2219 | 40 | 1.717 |  |  |  |  | 100 | 491 | [40 empty] | 777 | 44
210 | 6 |  | 平成24年3月 | 230152 | (仮称）大越マテックス三郷事業所 新築工事 | 埼玉県三郷市 | 2次 | GS-200 | 400 | 粘性土 | 礫混じり粘土 | 黒褐色 | 礫多含む | やわらかい 混ぜるとポロポロ |  | ― | 37.6 | 1.792 | 1.302326 | 100 | 1048 | 32.5 | 1.79 | 150 | 1582 | 30.6 | 1.818 | 200 | 2598 | 29 | 1.825 |  |  |  |  | 100 | 1048 | [40 empty] | 777 | 44
211 | 6 |  | 平成24年3月 | 230152 | (仮称）大越マテックス三郷事業所 新築工事 | 埼玉県三郷市 | ピット下 | GS-200 | 400 | 砂質土 | 砂質シルト | 暗灰色 | 水浮き有り | サラサラ 含水多 |  | ― | 34.1 | 1.805 | 1.34601 | 100 | 615 | 23.1 | 1.816 | 150 | 959 | 23 | 1.858 | 200 | 1465 | 20 | 1.898 |  |  |  |  | 100 | 615 | [40 empty] | 777 | 44
212 | 6 |  | 平成24年3月 | 230152 | (仮称）大越マテックス三郷事業所 新築工事 | 埼玉県三郷市 | 1次 | HK-P530 | 400 | 粘性土 | 粘性シルト | 黒褐色 | 木片含む | 礫少含 やわらかい べたべた |  | ― | 53.1 | 1.655 | 1.080993 | 100 | 583 | 41.7 | 1.671 | 150 | 1263 | 38.7 | 1.695 | 200 | 1623 | 39.7 | 1.698 |  |  |  |  | 100 | 583 | 100 | 583 | HK-P530 | 100 | 4月 | 2-3~BX1-BX9通 | 515 | 682 | 0.8833619 | 1.324272 | [30 empty] | 777 | 55
213 | 6 |  | 平成24年3月 | 230152 | (仮称）大越マテックス三郷事業所 新築工事 | 埼玉県三郷市 | 2次 | HK-P530 | 400 | 粘性土 | 礫混じり粘土 | 黒褐色 | 木片含む | やわらかい 混ぜるとポロポロ |  | ― | 39.6 | 1.787 | 1.280086 | 100 | 1112 | 30 | 1.794 | 150 | 1692 | 29.4 | 1.792 | 200 | 2805 | 29.1 | 1.815 |  |  |  |  | 100 | 1112 | 100 | 1112 | HK-P530 | 100 | 4月 | 1-2~BX1通 | 1906 | 4223 | 1.714029 | 2.215635 | [30 empty] | 777 | 55
214 | 6 |  | 平成24年3月 | 230152 | (仮称）大越マテックス三郷事業所 新築工事 | 埼玉県三郷市 | ピット下 | HK-P530 | 400 | 砂質土 | 砂質シルト | 暗灰色 | 礫多含む | サラサラ 含水多 |  | ― | 34.6 | 1.88 | 1.396731 | 100 | 296 | 24.9 | 1.86 | 150 | 595 | 22.1 | 1.846 | 200 | 887 | 21 | 1.877 |  |  |  |  | 118 | 400 | 120 | 416 | HK-P530 | 120 | 4月 | ピット下 | [34 empty] | 777 | 55
215 | 6 |  | 平成24年3月 | 230148 | (仮称）宜野湾店舗 新築工事 | 沖縄県宜野湾市 | 1次 | 普通ｾﾒﾝﾄ | 600 | 粘性土 | 粘土 | 暗灰～乳青色 | 水浮き有り | 粘性高 べたべた ひっつく 混合物無 |  | ― | 50.4 | 1.692 | 1.125 | 100 | 566 | 41.5 | 1.738 | 150 | 1095 | 37.6 | 1.751 | 200 | 1506 | 35.5 | 1.769 |  |  |  |  | 104 | 600 | 110 | 672 | 普通ｾﾒﾝﾄ | 110 | 5月 | 1次6-K | 1807 | 3265.8 | 2.688988 | 1.807305 | 1次6-A | 543 | 1183.7 | 0.8080357 | 2.179926 | 1次6-D | 1051 | 1450.6 | 1.563988 | 1.380209 | [20 empty] | 773 | 53
216 | 6 |  | 平成24年3月 | 230148 | (仮称）宜野湾店舗 新築工事 | 沖縄県宜野湾市 | 2次 | 普通ｾﾒﾝﾄ | 600 | 砂質土 | 礫混じり砂 | 薄灰色 | サンゴ砕片含む | サラサラ パサパサ |  | ― | 11.4 | 1.527 | 1.370736 | 60 | 410 | 6.8 | 1.522 | 80 | 768 | 6.2 | 1.534 | 100 | 1101 | 6.6 | 1.547 |  |  |  |  | 71 | 600 | 80 | 768 | 普通ｾﾒﾝﾄ | 80 | 5月 | 2次2-J | 780.6 | 1205.3 | 1.01640625 | 1.544069 | 2次6-G | 1121.5 | 1548 | 1.460286 | 1.380294 | 2次9-C | 1156 | 2044.6 | 1.505208 | 1.768685 | [20 empty] | 773 | 53
217 | 6 |  | 平成24年3月 | 230148 | (仮称）宜野湾店舗 新築工事 | 沖縄県宜野湾市 | 2次加水 | 普通ｾﾒﾝﾄ | 600 | 砂質土 | 礫混じり砂 | 薄灰色 | サンゴ砕片含む | サラサラ パサパサ |  | ― | 12 | 1.527 | 1.363393 | 60 | 421 | 7.3 | 1.531 | 80 | 914 | 7 | 1.572 | 100 | 836 | 6.5 | 1.559 |  |  |  |  | 68 | 600 | 80 | 914 | 普通ｾﾒﾝﾄ | 80 | 5月 | 2次2-J | 780.6 | 1205.3 | 0.8540481 | 1.544069 | 2次6-G | 1121.5 | 1548 | 1.227024 | 1.380294 | 2次9-C | 1156 | 2044.6 | 1.26477 | 1.768685 | [20 empty] | 773 | 53
218 | 6 | 竹岡 | 平成24年3月 | 230149 | (仮称)望月工業佐賀工場新築工事 | 佐賀県佐賀市 | 1次 | GS-200 | 400 | 粘性土 | 砂混じり粘土 | 茶褐色 | 水浮き有り | 流動性高 |  | ― | 33.1 | 1.874 | 1.407964 | 100 | 592 | 25.5 | 1.879 | 150 | 1575 | 26.1 | 1.889 | 200 | 2955 | 23.7 | 1.906 |  |  |  |  | 100 | 592 | 100 | 592 | GS-200 | 100 | 4月 | 1次X-3~Y-1A通 | 701 | 906 | 1.184122 | 1.292439 | [30 empty] | 774 | 44
219 | 6 | 竹岡 | 平成24年3月 | 230149 | (仮称)望月工業佐賀工場新築工事 | 佐賀県佐賀市 | 2次 | GS-200 | 400 | 粘性土 | 粘土 | 黒褐～灰橙黄 | 根含む | ポロポロ |  | ― | 32.6 | 1.841 | 1.388386 | 100 | 363 | 26.3 | 1.843 | 150 | 1667 | 24.1 | 1.852 | 200 | 2800 | 22.9 | 1.858 |  |  |  |  | 102 | 400 | 105 | 494 | GS-200 | 105 | 4月 | 2次X-3~Y-2通 | 1329 | 2200 | 2.690283 | 1.65538 | [30 empty] | 774 | 44
220 | 6 | 鍜島 | 平成24年4月 | 230157 | 三重三菱自動車販売桑名江場店ｼｮｰﾙｰﾑ棟新築工事 | 三重県桑名市 | 1次 | GS-200 | 400 | 粘性土 | 砂混じり粘性シルト | 暗灰色 | 混合物なし | ザラザラ |  | ― | 24.3 | 1.989 | 1.600161 | 100 | 617 | 20.4 | 1.953 | 150 | 820 | 18 | 1.978 | 200 | 976 | 17 | 2.006 |  |  |  |  | 100 | 617 | 100 | 617 | GS-200 | 100 | 4月 | 1次 | 2345 | 1986 | 3.800648 | 0.8469083 | [30 empty] | 781 | 44
221 | 6 | 鍜島 | 平成24年4月 | 230157 | 三重三菱自動車販売桑名江場店ｼｮｰﾙｰﾑ棟新築工事 | 三重県桑名市 | 2次 | GS-200 | 400 | 粘性土 | 礫混じり粘土 | 茶褐色 | 混合物なし | 混ぜるトポロポロ |  | ― | 36.7 | 1.809 | 1.323336 | 100 | 486 | 30.1 | 1.863 | 150 | 803 | 28.8 | 1.858 | 200 | 1168 | 27.7 | 1.869 |  |  |  |  | 100 | 486 | 100 | 486 | GS-200 | 100 | 4月 | 2次 | 1531 | 6213 | 3.150206 | 4.058132 | [30 empty] | 781 | 44
222 | 6 | 高尾 | 平成24年4月 | 230163 | (仮称)勝部ﾏﾝｼｮﾝ新築工事 | 島根県出雲市 | 1次 | GS-200 | 600 | 粘性土 | 粘土 | 黄褐～青灰色 | 砂含む | 粘性強 べたべた ひっつく 混ぜるとポロポロ |  | ― | 53.5 | 1.664 | 1.084039 | 100 | 396 | 43.6 | 1.715 | 150 | 783 | 43.1 | 1.699 | 200 | 1495 | 41.4 | 1.731 |  |  |  |  | 127 | 600 | 130 | 629 | GS-200 | 130 | 5月 | 1次X1,Y1~Y2 | 2890 | 4163 | 4.594595 | 1.440484 | [30 empty] | 785 | 44
223 | 6 | 高尾 | 平成24年4月 | 230163 | (仮称)勝部ﾏﾝｼｮﾝ新築工事 | 島根県出雲市 | 2次 | GS-200 | 600 | 粘性土 | 礫混じり粘土 | 茶褐色 | 礫多含む | 混ぜるとポロポロ |  | ― | 26.1 | 1.923 | 1.52498 | 100 | 2247 | 24.6 | 1.84 | 150 | 4198 | 23.3 | 1.852 | 200 | 6263 | 22.6 | 1.885 |  |  |  |  | 100 | 2247 | 110 | 2638 | GS-200 | 110 | 5月 | 2次X3-Y1 | 2243 | 3007 | 0.8502654 | 1.340615 | [30 empty] | 785 | 44
224 | 6 | 高尾 | 平成24年4月 | 230163 | (仮称)勝部ﾏﾝｼｮﾝ新築工事 | 島根県出雲市 | 表層土 | GS-200 | 600 | 砂質土 | 砂質シルト | 黄褐色 | 土粒子細かい | サラサラ 適度な含水 |  | ― | 28.1 | 1.849 | 1.443404 | 100 | 519 | 24.5 | 1.85 | 150 | 1683 | 23.6 | 1.872 | 200 | 3063 | 22.2 | 1.878 |  |  |  |  | 104 | 600 | 110 | 752 | GS-200 | 110 | 5月 | 2次X3-Y1 | 2243 | 3007 | 2.982713 | 1.340615 | [30 empty] | 785 | 44
225 | 6 | 高尾 | 平成24年5月 | 230162 | 西日本電気テック㈱鳥取MC 新築工事 | 鳥取県鳥取市 | 1次 | GS-200 | 400 | 粘性土 | 粘土 | 灰褐～黄橙色 | 混合物なし | 粘性強 混ぜるとポロポロ |  | ― | 42.9 | 1.762 | 1.23303 | 100 | 232 | 38.9 | 1.784 | 150 | 442 | 36.3 | 1.813 | 200 | 1625 | 35.4 | 1.825 |  |  |  |  | 140 | 400 | 150 | 442 | GS-200 | 150 | 6月 | 1次X11,Y4 | 1263 | 2175 | 2.857466 | 1.72209 | [31 empty] | 44
226 | 6 | 高尾 | 平成24年5月 | 230162 | 西日本電気テック㈱鳥取MC 新築工事 | 鳥取県鳥取市 | 2次 | GS-200 | 400 | 砂質土 | 粘土混じり礫質砂 | 暗灰～赤褐色 | 礫多含む | ザラザラ 混ぜるとポロポロ |  | ― | 19.6 | 2.007 | 1.678094 | 100 | 609 | 18.2 | 1.947 | 150 | 1415 | 17.2 | 1.917 | 200 | 2286 | 16.3 | 1.927 |  |  |  |  | 100 | 609 | 100 | 609 | GS-200 | 100 | 6月 | 2次X2,Y3 | 1733 | 1762 | 2.845649 | 1.016734 | [31 empty] | 44
227 | 6 | 新井 | 平成24年5月 | 230160 | バロー蟹江店 新築工事 | 愛知県海部軍蟹江町 | 1次 | TL-3E | 400 | 粘性土 | 粘土 | 暗灰色 | 混合物なし | ポロポロ |  | ― | 40 | 1.774 | 1.267143 | 100 | 692 | 32.9 | 1.78 | 150 | 1340 | 31 | 1.801 | 200 | 1957 | 29.4 | 1.811 |  |  |  |  | 100 | 692 | 100 | 692 | TL-3E | 100 |  | 1次6-D | 1729 | 2246 | 2.498555 | 1.299017 | [30 empty] | 783 | 38
228 | 6 | 新井 | 平成24年5月 | 230160 | バロー蟹江店 新築工事 | 愛知県海部軍蟹江町 | 2次 | TL-3E | 400 | 粘性土 | 礫混じり粘土 | 灰褐色 | 礫多含む | 砂含む 砂・根少し含 |  | ― | 32.8 | 1.843 | 1.387801 | 100 | 1281 | 26.1 | 1.861 | 150 | 2202 | 25.5 | 1.874 | 200 | 2949 | 23.7 | 1.898 |  |  |  |  | 100 | 1281 | 100 | 1281 | TL-3E | 100 |  | 2次2-E | 4084 | 5004 | 3.188134 | 1.225269 | [30 empty] | 783 | 38
229 | 6 | 新井 | 平成24年5月 | 230153 | バロー北浜田店 新築工事 | 三重県四日市市 | 4,C~D 1次 | TL-3E | 400 | 粘性土 | 礫混じり粘性シルト | 灰褐色 | 砂含む | 粘性有 |  | ― | 18.9 | 1.994 | 1.67704 | 100 | 859 | 16.5 | 2.019 | 125 | 939 | 17.7 | 1.997 | 150 | 1171 | 18.2 | 1.966 |  |  |  |  | 100 | 859 | 100 | 859 | TL-3E | 100 | 5月 | 1次5~B通 | 545 | 732 | 0.6344587 | 1.343119 | 1次6~F通 | 513 | 987 | 0.5972061 | 1.923977 | [25 empty] | 778 | 38
230 | 6 | 新井 | 平成24年5月 | 230153 | バロー北浜田店 新築工事 | 三重県四日市市 | 4,C~D 2次 | TL-3E | 400 | 砂質土 | 砂 | 黄褐色 | 礫多含む | ザラザラ |  | ― | 4.3 | 1.835 | 1.759348 | 100 | 1154 | 2.3 | 1.816 | 125 | 1787 | 2.5 | 1.826 | 150 | 1702 | 2.3 | 1.825 |  |  |  |  | 100 | 1154 | 100 | 1154 | TL-3E | 100 | 5月 | 2次2~B通 | 497 | 916 | 0.4306759 | 1.843058 | 2次6-7~F-G通 | 525 | 686 | 0.4549393 | 1.306667 | [25 empty] | 778 | 38
231 | 6 | 新井 | 平成24年5月 | 230153 | バロー北浜田店 新築工事 | 三重県四日市市 | 6,F 1次 | TL-3E | 400 | 砂質土 | 砂質シルト | 灰褐色 | 粘土含む | ザラザラ |  | ― | 18.3 | 2.06 | 1.741336 | 100 | 691 | 13.8 | 2.086 | 125 | 959 | 13.4 | 2.08 | 150 | 1811 | 11.9 | 2.096 |  |  |  |  | 100 | 691 | 100 | 691 | TL-3E | 100 | 5月 | 1次5~B通 | 545 | 732 | 0.788712 | 1.343119 | 1次6~F通 | 513 | 987 | 0.7424023 | 1.923977 | [25 empty] | 778 | 38
232 | 6 | 新井 | 平成24年5月 | 230153 | バロー北浜田店 新築工事 | 三重県四日市市 | 6,F 2次 | TL-3E | 400 | 粘性土 | 礫混じり粘性シルト | 灰褐色 | 礫含む | ザラザラ |  | ― | 12 | 2.117 | 1.890179 | 100 | 2576 | 9.3 | 2.083 | 125 | 2884 | 8.1 | 2.075 | 150 | 2599 | 7.8 | 2.029 |  |  |  |  | 100 | 2576 | 100 | 2576 | TL-3E | 100 | 6月 | 2次2~B通 | 497 | 916 | 0.1929348 | 1.843058 | 2次6-7~F-G通 | 525 | 686 | 0.2038043 | 1.306667 | [25 empty] | 778 | 38
233 | 6 |  | 平成24年5月 | 230154 | イエローハット広面店 新築工事 | 秋田県秋田市 | 1次 | GS-225 | 600 | 粘性土 | 粘土 | 灰褐色 | 礫含む | やわらかい |  | ― | 56.9 | 1.651 | 1.052263 | 100 | 583 | 44.6 | 1.67 | 150 | 1736 | 41.1 | 1.69 | 200 | 3551 | 39.1 | 1.704 |  |  |  |  | 101 | 600 | 110 | 814 | GS-225 | 110 | 5月 | 1次X4-Y4 | 1307 |  | 1.605651 | [31 empty] | 779 | 46
234 | 6 |  | 平成24年5月 | 230154 | イエローハット広面店 新築工事 | 秋田県秋田市 | 2次 | GS-225 | 600 | 火山灰質土 | 火山灰質粘性土 | 赤褐色 | 繊維質含む | ポロポロ ねっとり |  | ― | 64.2 | 1.554 | 0.9464068 | 100 | 271 | 51.4 | 1.605 | 150 | 1060 | 46.5 | 1.618 | 200 | 1988 | 47.3 | 1.63 |  |  |  |  | 121 | 600 | 130 | 745 | GS-225 | 130 | 6月 | 2次X3~X4-Y4 | 1730 |  | 2.322148 | [31 empty] | 779 | 46
235 | 6 | 藤本 | 平成24年5月 | 230145 | (仮称)マルハンつくば店 建替工事 | 茨城県つくば市 | 1次 | GS-225 | 400 | 火山灰質土 | 火山灰質粘性土 | 黄褐色 | 混合物なし | 硬い粘土含 ポロポロ 全体はやわらかい |  | ― | 147.3 | 1.368 | 0.5531743 | 100 | 38 | 106.5 | 1.412 | 200 | 258 | 91.7 | 1.422 | 300 | 1150 | 75.2 | 1.445 |  |  |  |  | 216 | 400 | 220 | 437 | GS-225 | 220 | 5月 | 1次X1~Y6通 | 531 | 822 | 1.215103 | 1.548023 | [30 empty] | 771 | 46
236 | 6 | 藤本 | 平成24年5月 | 230145 | (仮称)マルハンつくば店 建替工事 | 茨城県つくば市 | 2次 | GS-225 | 400 | 火山灰質土 | 火山灰質粘性土 | 真黒 | 礫含む | ポロポロ ねっとり 毛羽立つ |  | ― | 43.7 | 1.654 | 1.151009 | 100 | 88 | 32.2 | 1.561 | 200 | 244 | 30.8 | 1.521 | 300 | 600 | 25.2 | 1.528 |  |  |  |  | 244 | 400 | 250 | 422 | GS-225 | 250 | 5月 | 2次X2~Y6通 | 863 | 1033 | 2.045024 | 1.196987 | [30 empty] | 771 | 46
237 | 6 | 藤本 | 平成24年5月 | 230145 | (仮称)マルハンつくば店 建替工事 | 茨城県つくば市 | 消火水槽部 | GS-225 | 400 | 火山灰質土 | 火山灰質粘性土 | 黄褐色 | 混合物なし | 含水多 ドロドロ 泥水 |  | ― | 153.4 | 1.34 | 0.5288082 | 100 | 21 | 111 | 1.454 | 200 | 160 | 95.3 | 1.425 | 300 | 1305 | 81.1 | 1.454 |  |  |  |  | 221 | 400 | [40 empty] | 771 | 46
238 | 6 | 藤本 | 平成24年5月 | 230145 | (仮称)マルハンつくば店 建替工事 | 茨城県つくば市 | 1次 | GS-200 | 400 | 火山灰質土 | 火山灰質粘性土 | 黄褐色 | 混合物なし | 硬い粘土含 ポロポロ 全体はやわらかい |  | ― | 147.3 | 1.368 | 0.5531743 | 100 | 22 | 111.4 | 1.408 | 200 | 106 | 96.7 | 1.42 | 300 | 308 | 84.1 | 1.488 | [42 empty] | ○ |  |  |  | 771 | 44
239 | 6 | 藤本 | 平成24年5月 | 230145 | (仮称)マルハンつくば店 建替工事 | 茨城県つくば市 | 2次 | GS-200 | 400 | 火山灰質土 | 火山灰質粘性土 | 真黒 | 礫含む | ポロポロ ねっとり 毛羽立つ |  | ― | 43.7 | 1.654 | 1.151009 | 100 | 171 | 36.3 | 1.726 | 200 | 102 | 31.4 | 1.559 | 300 | 315 | 30.4 | 1.579 | [42 empty] | ○ |  |  |  | 771 | 44
240 | 6 | 藤本 | 平成24年5月 | 230145 | (仮称)マルハンつくば店 建替工事 | 茨城県つくば市 | 消火水槽部 | GS-200 | 400 | 火山灰質土 | 火山灰質粘性土 | 黄褐色 | 混合物なし | 含水多 ドロドロ 泥水 |  | ― | 153.4 | 1.34 | 0.5288082 | 100 | 34 | 96 | 1.323 | 200 | 69 | 98.3 | 1.435 | 300 | 458 | 87 | 1.454 | [42 empty] | ○ |  |  |  | 771 | 44
241 | 6 | 竹内 | 平成24年5月 | 230150 | (仮称)亀山様貸店舗(CSD新寒川倉見店) 新築工事 | 神奈川県高座郡 | 1次 | GS-200 | 400 | 火山灰質土 | 火山灰質粘性土 | 茶褐色 | 礫含む | 粘土含 やわらかい 混ぜるとポロポロ |  | ― | 38.5 | 1.842 | 1.329964 | 100 | 112 | 29.4 | 1.848 | 150 | 274 | 28 | 1.824 | 200 | 711 | 29.1 | 1.814 |  |  |  |  | 165 | 400 | 170 | 449 | GS-200 | 170 | 6月 | 1次X6,Y6通り | 1287 | 2100 | 2.86637 | 1.631702 | [30 empty] | 775 | 44
242 | 6 | 竹内 | 平成24年5月 | 230150 | (仮称)亀山様貸店舗(CSD新寒川倉見店) 新築工事 | 神奈川県高座郡 | 2次 | GS-200 | 400 | 火山灰質土 | 火山灰質粘性土 | 茶褐色 | 粘土多含む | ポロポロ |  | ― | 47 | 1.713 | 1.165306 | 100 | 298 | 39.2 | 1.72 | 150 | 415 | 39 | 1.738 | 200 | 565 | 36.5 | 1.71 |  |  |  |  | 144 | 400 | 150 | 415 | GS-200 | 150 | 6月 | 2次X6,Y5~Y7通り | 680 | 793 | 1.638554 | 1.166176 | [30 empty] | 775 | 44
243 | 6 | 新井 | 平成24年5月 | 240117 | ドラッグセイムス安芸店 新築工事 | 高知県安芸市 | 1次 | 高炉ｾﾒﾝﾄB種 | 400 | 粘性土 | 礫混じり砂質粘土 | 茶褐色 | 礫多含む | ポロポロ |  | ― | 23.3 | 2.038 | 1.652879 | 100 | 539 | 17.6 | 2.059 | 150 | 955 | 15.5 | 2.072 | 200 | 2469 | 13.5 | 2.08 |  |  |  |  | 100 | 539 | 100 | 955 | 高炉ｾﾒﾝﾄB種 | 100 | 9月 | 1次X5~X6,Y4~Y5 | 890.5 | 1570.8 | 0.9324607 | 1.763953 | [30 empty] | 815 | 52
244 | 6 | 新井 | 平成24年5月 | 240117 | ドラッグセイムス安芸店 新築工事 | 高知県安芸市 | 2次 | 高炉ｾﾒﾝﾄB種 | 400 | 砂質土 | 礫混じり砂質シルト | 黒褐色 | 礫多含む | ザラザラ |  | ― | 9.9 | 2.006 | 1.825296 | 100 | 1673 | 7.5 | 2.024 | 150 | 1649 | 6.5 | 1.931 | 200 | 2700 | 5.4 | 1.988 |  |  |  |  | 100 | 1673 | 100 | 1649 | 高炉ｾﾒﾝﾄB種 | 100 | 9月 | 2次X3,Y3 | 1202.7 | 2041.3 | 0.7293511 | 1.697264 | [30 empty] | 815 | 52
245 | 6 | 大田 | 平成24年5月 | 230171 | あさの冷蔵庫 新築工事 | 高知県香美市 | 1次 | 高炉ｾﾒﾝﾄB種 | 320 | 粘性土 | 礫混じり粘性シルト | 赤褐色 | 礫多含む | 砂含む ポロポロ |  | ― | 24.6 | 1.946 | 1.561798 | 80 | 259 | 19.2 | 1.975 | 100 | 446 | 18 | 1.987 | 150 | 767 | 17 | 1.972 | 200 | 1068 | 16.8 | 1.952 | 87 | 320 | 100 | 446 | 高炉ｾﾒﾝﾄB種 | 100 | 6月 | 1次X4-Y1~Y2通 | 385.4 | 451.4 | 0.8641256 | 1.171251 | [30 empty] | 793 | 52
246 | 6 | 大田 | 平成24年5月 | 230171 | あさの冷蔵庫 新築工事 | 高知県香美市 | 2次 | 高炉ｾﾒﾝﾄB種 | 320 | 粘性土 | 礫混じり粘性シルト | 赤褐色 | 礫多含む | 砂含む ポロポロ |  | ― | 15.6 | 2.108 | 1.823529 | 80 | 887 | 11.9 | 2.048 | 100 | 1449 | 11.9 | 2.085 | 150 | 1856 | 11.7 | 2.053 | 200 | 2191 | 11.9 | 2.011 | 80 | 887 | 100 | 1449 | 高炉ｾﾒﾝﾄB種 | 100 | 6月 | 2次Y9-Y2付近 | 2317.8 | 3149.3 | 1.599586 | 1.358745 | [30 empty] | 793 | 52
247 | 6 | 鍜島 | 平成24年5月 | 240102 | ウェルネス出雲ドーム北店 新築工事 | 島根県出雲市 | 現状GL-2.0m | GS-200 | 320 | 粘性土 | シルト混じり粘土 | 暗灰色 | 砂含む | やわらかい |  | ― | 82.9 | 1.524 | 0.8332422 | 100 | 77 | 64.2 | 1.542 | 150 | 331 | 62.7 | 1.553 | 200 | 673 | 59.4 | 1.57 |  |  |  |  | 148 | 320 | 150 | 331 | GS-200 | 150 | 8月 | 1次X2~3,Y2 | 368 | 506 | 1.111782 | 1.375 | [30 empty] | 804 | 44
248 | 6 | 鍜島 | 平成24年5月 | 240102 | ウェルネス出雲ドーム北店 新築工事 | 島根県出雲市 | 現状GL-1.5m | GS-200 | 320 | 粘性土 | 粘性シルト | 暗茶褐色 | 繊維質含む | やわらかい 弾力有 混ぜるとポロポロ |  | ― | 63.4 | 1.623 | 0.9932681 | 100 | 91 | 52.3 | 1.601 | 150 | 393 | 49.7 | 1.636 | 200 | 677 | 46.9 | 1.646 |  |  |  |  | 138 | 320 | 150 | 393 | GS-200 | 150 | 8月 | 1次X2~3,Y2 | 368 | 506 | 0.9363868 | 1.375 | [30 empty] | 804 | 44
249 | 6 | 大田 | 平成24年5月 | 230169 | 株。キタセキ酒田SS 新設工事 | 山形県酒田市 | 1次 砂 | GS-200 | 400 | 砂質土 | 粘土混じり砂質シルト | 灰褐色 | 砂含む | ザラザラ |  | ― | 31.4 | 1.894 | 1.4414 | 100 | 568 | 18.5 | 1.988 | 150 | 873 | 19.3 | 1.928 | 200 | 1821 | 18.5 | 1.973 |  |  |  |  | 100 | 568 | 150 | 873 | GS-200 | 150 | 8月 | 1次K1-KB | 1667 | 2243 | 1.909507 | 1.345531 | 1次2-A | 1655 | 2084 | 1.895762 | 1.259215 | 1次X2-Y2 | 1493 | 2555 | 1.710195 | 1.711319 | [20 empty] | 791 | 44
250 | 6 | 大田 | 平成24年5月 | 230169 | 株。キタセキ酒田SS 新設工事 | 山形県酒田市 | 2次 砂 | GS-200 | 400 | 砂質土 | 礫混じり砂 | 灰褐色 | 礫多含む | ザラザラ |  | ― | 12.8 | 1.858 | 1.647163 | 100 | 1967 | 8.7 | 1.651 | 150 | 3070 | 8.8 | 1.983 | 200 | 4296 | 8.4 | 2.014 |  |  |  |  | 100 | 1967 | 100 | 1967 | GS-200 | 100 | 8月 | 2次K1-KF~KG | 913 | 1942 | 0.4641586 | 2.127054 | 2次4-A | 2616 | 3151 | 1.329944 | 1.204511 | 2次X2-Y3 | 2157 | 3073 | 1.096594 | 1.424664 | [20 empty] | 791 | 44
251 | 6 | 大田 | 平成24年5月 | 230169 | 株。キタセキ酒田SS 新設工事 | 山形県酒田市 | 1次・2次 粘土 | GS-200 | 400 | 有機質土 | 有機質土(腐食土) | 茶褐色 | 繊維質含む | やわらかい |  | ― | 95.5 | 1.545 | 0.7902813 | 100 | 83 | 68.6 | 1.522 | 150 | 193 | 66.7 | 1.3516 | 200 | 386 | 55.7 | 1.571 |  |  |  |  | 204 | 400 | [40 empty] | 791 | 44
252 | 6 | 竹岡 | 平成24年6月 | 230158 | (仮称)オーロラ・ホール南浦和 新築工事 | 埼玉県さいたま市 | 1次 | GS-200 | 400 | 有機質土 | 有機質土(腐食土) | 真黒 | 繊維質含む | やわらかい 泥臭い |  | ― | 136.1 | 1.351 | 0.5722152 | 100 | 39 | 104.5 | 1.368 | 200 | 938 | 85.5 | 1.389 | 300 | 1909 | 79.7 | 1.435 |  |  |  |  | 141 | 400 | 150 | 489 | GS-200 | 150 | 6月 | 1次X1,Y4 | 888 | 1014 | 1.815951 | 1.141892 | [30 empty] | 782 | 44
253 | 6 | 竹岡 | 平成24年6月 | 230158 | (仮称)オーロラ・ホール南浦和 新築工事 | 埼玉県さいたま市 | 2次 | GS-200 | 400 | 有機質土 | 有機質土(腐食土) | 黒褐色 | 砂含む | 若干ザラザラ やわらかい |  | ― | 30.8 | 1.813 | 1.386086 | 100 | 164 | 25.7 | 1.873 | 150 | 472 | 24.5 | 1.858 | 200 | 1083 | 24.7 | 1.862 |  |  |  |  | 139 | 400 | 140 | 411 | GS-200 | 140 | 6月 | 2次X1,Y4 | 1630 | 2403 | 3.965937 | 1.474233 | [30 empty] | 782 | 44
254 | 6 | 﨑谷 | 平成24年6月 | 230177 | (株)佐藤鋼材 第2工場 新設工事 | 新潟県三条市 | 1次 | GS-200 | 400 | 粘性土 | 粘土 | 灰褐～乳白黄 | 混合物なし | やわらかい 混ぜるとポロポロ |  | ― | 46.2 | 1.752 | 1.198358 | 100 | 221 | 35.8 | 1.76 | 150 | 834 | 36.5 | 1.745 | 200 | 1307 | 35 | 1.762 |  |  |  |  | 115 | 400 | 130 | 589 | GS-200 | 130 | 8月 | 1次B-2通 | 481 | 780 | 0.8166384 | 1.621622 | [30 empty] | 797 | 44
255 | 6 | 﨑谷 | 平成24年6月 | 230177 | (株)佐藤鋼材 第2工場 新設工事 | 新潟県三条市 | 2次 | GS-200 | 400 | 粘性土 | 礫混じり粘土 | 茶褐～赤褐色 | 根含む | ポロポロしてるが混ぜると粘る |  | ― | 33.5 | 1.783 | 1.335581 | 100 | 478 | 30.4 | 1.778 | 150 | 1113 | 30.3 | 1.788 | 200 | 1862 | 28.8 | 1.813 |  |  |  |  | 100 | 478 | 100 | 478 | GS-200 | 100 | 8月 | 2次B~1-2通 | 719 | 832 | 1.504184 | 1.157163 | [30 empty] | 797 | 44
256 | 6 | 竹内 | 平成24年6月 | 230164 | (仮称)三島フルーツパーク 新築工事 | 静岡県三島市 | 1次 | GS-200 | 520 | 火山灰質土 | 火山灰質粘性土 | 茶褐色 | 根含む | 礫多含 やわらかい |  | ― | 55.8 | 1.644 | 1.055199 | 100 | 98 | 48.3 | 1.672 | 200 | 373 | 43.5 | 1.693 | 300 | 1968 | 41.9 | 1.703 |  |  |  |  | 210 | 520 | [40 empty] | 786 | 44
257 | 6 | 竹内 | 平成24年6月 | 230164 | (仮称)三島フルーツパーク 新築工事 | 静岡県三島市 | 2次 | GS-200 | 520 | 火山灰質土 | 火山灰質粘性土 | 茶褐～黄褐色 | 根含む | 礫多含 やわらかい |  | ― | 57.6 | 1.568 | 0.9949239 | 100 | 88 | 51.2 | 1.639 | 200 | 369 | 47.6 | 1.637 | 300 | 1262 | 42 | 1.669 |  |  |  |  | 217 | 520 | [40 empty] | 786 | 44
258 | 6 | 竹内 | 平成24年6月 | 230164 | (仮称)三島フルーツパーク 新築工事 | 静岡県三島市 | 埋戻し土①(場外) | GS-200 | 520 | 粘性土 | 砂質シルト | 薄茶色 | 礫含む | さらさらしつつ粘性有 |  | ― | 33.5 | 1.745 | 1.307116 | 100 | 736 | 27.6 | 1.874 | 150 | 2520 | 27.7 | 1.878 | 200 | 4396 | 27.1 | 1.883 |  |  |  |  | 100 | 736 | 100 | 736 | GS-200 | 100 | 8月 | 1次7-B通 | 979 | 1295 | 1.330163 | 1.322778 | 2次5-C通 | 1091 | 1399 | 1.482337 | 1.28231 | [25 empty] | 786 | 44
259 | 6 | 竹内 | 平成24年6月 | 230164 | (仮称)三島フルーツパーク 新築工事 | 静岡県三島市 | 埋戻し土②(場内) | GS-200 | 520 | 粘性土 | 礫混じり粘土 | 茶褐色 | 根含む | さらさらしつつ粘性有 |  | ― | 40.1 | 1.733 | 1.236974 | 100 | 138 | 34.3 | 1.766 | 200 | 646 | 30.8 | 1.736 | 300 | 2068 | 28.6 | 1.709 |  |  |  |  | 176 | 520 | [40 empty] | 786 | 44
260 | 7 | 﨑谷 | 平成24年6月 | 230167 | (仮称)バロー上越門前店 新築工事 | 新潟県上越市 | 1次 | GS-200 | 600 | 粘性土 | 粘性シルト | 灰褐色 | 砂含む | やわらかい |  | ― | 48.1 | 1.673 | 1.129642 | 100 | 123 | 40.6 | 1.732 | 150 | 1015 | 35.4 | 1.77 | 200 | 1103 | 33.2 | 1.778 |  |  |  |  | 127 | 600 | 130 | 659 | GS-200 | 130 | ７月 | 1次A~2-3通 | 1157 | 1633 | 1.75569 | 1.411409 | 1次E~5-6通 | 812 | 1030 | 1.23217 | 1.268473 | [25 empty] | 789 | 44
261 | 7 | 﨑谷 | 平成24年6月 | 230167 | (仮称)バロー上越門前店 新築工事 | 新潟県上越市 | 2次 | GS-200 | 600 | 粘性土 | 礫混じり粘土 | 茶褐色 | 礫多含む | 粘性強 硬い 所々ポロポロ |  | ― | 26.9 | 1.949 | 1.535855 | 100 | 1637 | 20.7 | 1.963 | 150 | 2438 | 21.2 | 1.919 | 200 | 3510 | 19.6 | 1.944 |  |  |  |  | 100 | 1637 | 100 | 1637 | GS-200 | 100 | ７月 | 2次A-B~6-7通 | 1467 | 1737 | 0.8961515 | 1.184049 | 2次F~6-7通 | 585 | 692 | 0.357361 | 1.182906 | [25 empty] | 789 | 44
262 | 7 | 﨑谷 | 平成24年7月 | 230167 | (仮称)バロー上越門前店 新築工事 | 新潟県上越市 | 看板下 | GS-200 | 600 | 粘性土 | 粘土 | 橙黄褐～青灰色 | 混合物なし | べたべた やわらかい |  | ― | 53.6 | 1.652 | 1.075521 | 100 | 190 | 42.9 | 1.702 | 150 | 930 | 38.6 | 1.724 | 200 | 1213 | 40 | 1.707 |  |  |  |  | 128 | 600 | [40 empty] | 789 | 44
263 | 7 |  | 平成24年6月 | 230142 | (仮称)ヤマザワ新川西店 新築工事 | 山形県東置郡 | 1次 | GS-200 | 240 | 有機質土 | 有機質土(腐食土) | 真黒 | 繊維質含む | やわらかい |  | ― | 109.7 | 1.428 | 0.6809728 | 100 | 34 | 83.4 | 1.447 | 200 | 261 | 65.7 | 1.487 | 300 | 1433 | 57.1 | 1.502 |  |  |  |  | 191 | 240 | 200 | 261 | GS-200 | 200 |  | 1次X1,Y5~6 | 861 | 1047 | 3.298851 | 1.216028 | 1次X6,Y5~6 | 258 | 418 | 0.9885057 | 1.620155 | [25 empty] | 768 | 44
264 | 7 |  | 平成24年6月 | 230142 | (仮称)ヤマザワ新川西店 新築工事 | 山形県東置郡 | 2次 | GS-200 | 240 | 砂質土 | 礫混じり砂 | 青灰色 | 礫多含む | ザラザラ |  | ― | 9.7 | 2.046 | 1.865087 | 100 | 3973 | 736 | 2.14 | 200 | 7166 | 7.2 | 2.114 | 300 | 7339 | 6 | 2.079 |  |  |  |  | 100 | 3973 | 100 | 3973 | GS-200 | 100 |  | 2次X1,Y5~6 | 891 | 1090 | 0.2242638 | 1.223345 | 2次X6,Y5~6 | 1027 | 1210 | 0.2584948 | 1.178189 | [25 empty] | 768 | 44
265 | 7 |  | 平成24年6月 | 230142 | (仮称)ヤマザワ新川西店 新築工事 | 山形県東置郡 | 基礎下 | GS-200 | 240 | 粘性土 | 粘土 | 灰褐～乳白黄 | 混合物なし | 粘性強 |  | ― | 39.8 | 1.821 | 1.302575 | 100 | 320 | 34.2 | 1.785 | 150 | 1878 | 32.5 | 1.801 | 200 | 3920 | 33.2 | 1.796 |  |  |  |  | 100 | 320 | [40 empty] | 768 | 44
266 | 7 | 竹岡 | 平成24年7月 | 240104 | (仮称)韓国広場倉庫 | 大阪府大阪市 | 1次 | GS-200 | 400 | 砂質土 | 砂質シルト | 暗灰色 | 礫含む | ザラザラ |  | ― | 34.8 | 1.825 | 1.353858 | 100 | 623 | 27.1 | 1.833 | 150 | 1047 | 25 | 1.851 | 200 | 1827 | 24 | 1.86 |  |  |  |  | 100 | 623 | 100 | 623 | GS-200 | 100 | 10月 | 1次X2-Y2 | 810 | 1587 | 1.300161 | 1.959259 | [30 empty] | 805 | 44
267 | 7 | 竹岡 | 平成24年7月 | 240104 | (仮称)韓国広場倉庫 | 大阪府大阪市 | 2次 | GS-200 | 400 | 砂質土 | 砂質シルト | 黒褐色 | 混合物なし | サラサラ 適度な含水 細粒子 |  | ― | 22.5 | 1.875 | 1.530612 | 100 | 2179 | 18.9 | 1.905 | 150 | 3166 | 16.7 | 1.86 | 200 | 4466 | 15.4 | 1.877 |  |  |  |  | 100 | 2179 | 100 | 2179 | GS-200 | 100 | 10月 | 2次X1~X2-Y3 | 1470 | 2273 | 0.6746214 | 1.546259 | [30 empty] | 805 | 44
268 | 7 |  | 平成24年7月 | 230173 | 医療モール上牧店 新築工事 | 奈良県北葛城郡 | 1次 | GS-200 | 400 | 粘性土 | 砂混じり粘性シルト | 薄茶～黄橙色 | 砂含む | やわらかい 細粒子 |  | ― | 25.9 | 1.914 | 1.520254 | 100 | 1115 | 20.3 | 1.942 | 150 | 2727 | 17.8 | 1.977 | 200 | 3512 | 18.1 | 1.952 |  |  |  |  | 100 | 1115 | 0 |  |  |  |  | 1次 | [35 empty] | 44
269 | 7 |  | 平成24年7月 | 230173 | 医療モール上牧店 新築工事 | 奈良県北葛城郡 | 2次 | GS-200 | 400 | 砂質土 | 礫混じり砂質シルト | 黄褐～青灰色 | 礫多含む | 粘性有 ザラザラ 硬い |  | ― | 16.5 | 2.06 | 1.76824 | 100 | 1736 | 12.2 | 2.004 | 150 | 2747 | 11.9 | 1.979 | 200 | 3016 | 11.4 | 1.953 |  |  |  |  | 100 | 1736 | 0 |  |  |  |  | 2次 | [35 empty] | 44
270 | 7 | 崎谷 | 平成24年7月 | 230182 | スギコ産業㈱倉庫 新築工事 | 新潟県新潟市 | 1次 | GS-200 | 600 | 有機質土 | 有機質土(腐食土) | 黒褐～薄茶色 | 繊維質含む | 砂多含 ザラザラしつつねっとりやわらかい |  | ― | 52.7 | 1.607 | 1.05239 | 100 | 130 | 43.8 | 1.653 | 200 | 1053 | 43.1 | 1.653 | 300 | 2021 | 36.2 | 1.737 |  |  |  |  | 151 | 600 | 160 | 684 | GS-200 | 160 | 11月 | 1次A-4通 | 584 | 914 | 0.8538012 | 1.565068 | [30 empty] | 801 | 44
271 | 7 | 崎谷 | 平成24年7月 | 230182 | スギコ産業㈱倉庫 新築工事 | 新潟県新潟市 | 2次 | GS-200 | 600 | 粘性土 | 砂質シルト | 黄褐色 | 根含む | 粘性有 ザラザラしつつ弾力有 |  | ― | 26.2 | 1.75 | 1.386688 | 100 | 430 | 19.8 | 1.758 | 200 | 611 | 17.1 | 1.728 | 300 | 990 | 16.6 | 1.687 |  |  |  |  | 194 | 600 | 200 | 611 | GS-200 | 200 | 11月 | 2次B-3~4通 | 1970 | 3200 | 3.224223 | 1.624365 | [30 empty] | 801 | 44
272 | 7 | 崎谷 | 平成24年7月 | 230182 | スギコ産業㈱倉庫 新築工事 | 新潟県新潟市 | 2次(2回目) | GS-200 | 600 | 粘性土 | 砂質シルト | 黄褐色 | 根含む | 粘性有 ザラザラしつつ弾力有 |  | ― | 25.8 | 1.753 | 1.393482 | 100 | 296 | 21 | 1.724 | 200 | 569 | 18.9 | 1.695 | 300 | 1064 | 16.9 | 1.693 |  |  |  |  | 207 | 600 | 200 | 569 | GS-200 | 200 | 11月 | 2次B-3~4通 | 1970 | 3200 | 3.462214 | 1.624365 | [30 empty] | 801 | 44
273 | 7 | 新井 | 平成24年7月 | 230170 | リョービ広島東工場3号棟 新築工事 | 広島県府中市 | 1次 | 高炉ｾﾒﾝﾄB種 | 800 | 砂質土 | 砂 | 灰褐色 | 礫含む | ザラザラ |  | ― | 7.3 | 1.985 | 1.849953 | 80 | 1148 | 5.6 | 1.96 | 100 | 1077 | 5.3 | 1.952 | 150 | 2106 | 4.8 | 1.972 |  |  |  |  | 80 | 1148 | 100 | 1077 | 高炉ｾﾒﾝﾄB種 | 100 | 8月 | 1次4~5,E~F | 2691 | 4257 | 2.498607 | 1.58194 | 1次10,J | 3459 | 4233 | 3.211699 | 1.223764 | 1次14,A | 2432 | 4590 | 2.258124 | 1.887336 | 1次22,K | 1480 | 2453 | 1.374188 | 1.657432 | [15 empty] | 792 | 52
274 | 7 | 新井 | 平成24年7月 | 230170 | リョービ広島東工場3号棟 新築工事 | 広島県府中市 | 2次 | 高炉ｾﾒﾝﾄB種 | 800 | 砂質土 | 砂 | 灰褐色 | 礫含む | ザラザラ |  | ― | 5.6 | 1.949 | 1.845644 | 80 | 1150 | 4.1 | 1.957 | 100 | 833 | 4 | 1.913 | 150 | 1194 | 3.8 | 1.95 |  |  |  |  | 80 | 1150 | 100 | 833 | 高炉ｾﾒﾝﾄB種 | 100 | 8月 | 2次2~3,C | 1724 | 3287 | 2.069628 | 1.906613 | 2次8,D | 1247 | 2060 | 1.496999 | 1.651965 | 2次13,B | 1010 | 1563 | 1.212485 | 1.547525 | 2次20,C | 945 | 1520 | 1.134454 | 1.608466 | [15 empty] | 792 | 52
275 | 7 |  | 平成24年7月 | 230176 | (仮称)インドアゴルフサロン 新築工事 | 宮城県名取市 | 1次 | GS-200 | 400 | 粘性土 | 粘土 | 茶褐色 | 混合物なし | やわらかい |  | ― | 57.4 | 1.614 | 1.025413 | 100 | 120 | 45 | 1.662 | 150 | 725 | 42.5 | 1.681 | 200 | 1797 | 40.4 | 1.678 |  |  |  |  | 124 | 400 | 130 | 483 | GS-200 | 130 | 7月 | 1次Z3W5 | 1957 | 1658 | 4.05176 | 0.8472151 | [30 empty] | 796 | 44
276 | 7 |  | 平成24年7月 | 230176 | (仮称)インドアゴルフサロン 新築工事 | 宮城県名取市 | 2次 | GS-200 | 400 | 砂質土 | 砂 | 茶褐色 | 混合物なし | ザラザラ 水っぽい 含水多 |  | ― | 6.2 | 1.825 | 1.718456 | 100 | 465 | 3.7 | 1.825 | 150 | 981 | 4 | 1.856 | 200 | 1486 | 4.2 | 1.877 |  |  |  |  | 100 | 465 | 100 | 465 | GS-200 | 100 | 7月 | 2次X3Y7 | 995 | 814 | 2.139785 | 0.8180905 | [30 empty] | 796 | 44
277 | 7 |  | 平成24年7月 | 230184 | 浦和すみれ幼稚園 増築工事 | 埼玉県さいたま市 | 1次 | GS-200 | 600 | 有機質土 | 有機質土(腐食土) | 真黒 | 混合物なし | やわらかい ポロポロ |  | ― | 149.5 | 1.378 | 0.5523046 | 100 | 75 | 98 | 1.378 | 200 | 1067 | 82.2 | 1.406 | 300 | 1620 | 78.1 | 1.445 |  |  |  |  | 153 | 600 | 100 | 75 | GS-200 | 100 | 8月 | 1次 | 1583 |  | 21.10667 | [31 empty] | 802 | 44
278 | 7 |  | 平成24年7月 | 230184 | 浦和すみれ幼稚園 増築工事 | 埼玉県さいたま市 | 2次 | GS-200 | 600 | 粘性土 | 礫混じり粘土 | 茶褐色 | 礫多含む | 砂含 |  | ― | 29.2 | 1.881 | 1.455882 | 100 | 359 | 24.4 | 1.921 | 200 | 4116 | 22.6 | 1.94 | 300 | 4472 | 20.4 | 1.922 |  |  |  |  | 107 | 600 | 100 | 359 | GS-200 | 100 | 8月 | 2次 | [34 empty] | 802 | 44
279 | 7 |  | 平成24年7月 | 230184 | 浦和すみれ幼稚園 増築工事 | 埼玉県さいたま市 | 基礎下 | GS-200 | 600 | 有機質土 | 有機質土(腐食土) | 黒褐～青灰色 | 繊維質含む | やわらかい 泥臭い |  | ― | 58 | 1.53 | 0.9683544 | 200 | 2225 | 45.1 | 1.647 | 250 | 3520 | 39.4 | 1.702 | 300 | 4176 | 32.4 | 1.759 |  |  |  |  | 200 | 2225 | 150 | 930 | GS-200 | 150 | 8月 | 基礎下A,2 |  | 650.2 |  |  | 基礎下A,3 |  | 882 |  |  | 基礎下A,4 |  | 680.2 |  |  | 基礎下B,2 |  | 903.6 |  |  | 基礎下B,4 |  | 1106.5 |  |  | 基礎下C,3 |  | 785.9 | [7 empty] | 802 | 44
280 | 7 |  | 平成24年7月 | 240110 | (仮称)マルハン橿原北店 新地工事 | 奈良県橿原市 | ①-1次 | GS-200 | 600 | 粘性土 | 礫混じり砂質粘土 | 茶褐色 | 礫含む | ザラザラ ポロポロ |  | ― | 20.1 | 2.025 | 1.686095 | 100 | 1299 | 16.5 | 2.03 | 150 | 3150 | 16.3 | 2.05 | 200 | 4093 | 16.8 | 2.05 |  |  |  |  | 100 | 1299 | 100 | 1299 | GS-200 | 100 | 9月 | 1次X2-X3~Y1通 | 2203 | 2657 | 1.69592 | 1.206083 | 1次X7-~Y8通 | 1563 | 2210 | 1.203233 | 1.413948 | [25 empty] | 810 | 44
281 | 7 |  | 平成24年7月 | 240110 | (仮称)マルハン橿原北店 新地工事 | 奈良県橿原市 | ①-2次 | GS-200 | 600 | 砂質土 | 礫混じり砂質シルト | 茶褐色 | 礫含む | ザラザラ やや粘性有 |  | ― | 21 | 2.026 | 1.67438 | 100 | 1277 | 15.9 | 2.04 | 150 | 3191 | 15.4 | 2.051 | 200 | 4752 | 15 | 2.07 |  |  |  |  | 100 | 1277 | 100 | 1277 | GS-200 | 100 | 9月 | 2次X4~Y9通 | 2783 | 3290 | 2.179327 | 1.182178 | 2次X7~Y4-Y5通 | 2183 | 2650 | 1.709475 | 1.213926 | [25 empty] | 810 | 44
282 | 7 |  | 平成24年7月 | 240110 | (仮称)マルハン橿原北店 新地工事 | 奈良県橿原市 | ②-1次 | GS-200 | 600 | 粘性土 | 礫混じり砂質粘土 | 茶褐色 | 礫含む | ザラザラ |  | ― | 16 | 2.027 | 1.747414 | 100 | 1564 | 10.1 | 2.026 | 150 | 2559 | 9.7 | 1.995 | 200 | 2770 | 8.9 | 1.952 |  |  |  |  | 100 | 1564 | 100 | 1564 | GS-200 | 100 | 9月 | 1次X2-X3~Y1通 | 2203 | 2657 | 1.408568 | 1.206083 | 1次X7-~Y8通 | 1563 | 2210 | 0.9993606 | 1.413948 | [25 empty] | 810 | 44
283 | 7 |  | 平成24年7月 | 240110 | (仮称)マルハン橿原北店 新地工事 | 奈良県橿原市 | ②-2次 | GS-200 | 600 | 砂質土 | 礫混じり砂質シルト | 茶褐色 | 礫多含む | ザラザラ |  | ― | 14.2 | 2.024 | 1.772329 | 100 | 1660 | 10 | 1.932 | 150 | 1854 | 9.9 | 1.889 | 200 | 2795 | 9.5 | 1.89 |  |  |  |  | 100 | 1660 | 100 | 1660 | GS-200 | 100 | 9月 | 2次X4~Y9通 | 2783 | 3290 | 1.676506 | 1.182178 | 2次X7~Y4-Y5通 | 2183 | 2650 | 1.31506 | 1.213926 | [25 empty] | 810 | 44
284 | 7 | 大田 | 平成24年7月 | 230165 | (仮称)ヤマザワ新松見店 新築工事 | 山形県山形市 | 1次 | GS-200 | 600 | 火山灰質土 | 火山灰質粘性土 | 真黒 | 礫含む | 所々砂利含 やわらかい 泥臭い |  | ― | 44.6 | 1.713 | 1.184647 | 100 | 96 | 31.4 | 1.732 | 200 | 1284 | 27 | 1.753 | 300 | 5071 | 29.7 | 1.778 |  |  |  |  | 143 | 600 | 150 | 690 | GS-200 | 150 | 8月 | 1次X7-Y4 | 3597 | 5533 | 5.213043 | 1.538226 | 2次X5-Y2 | 2800 | 3520 | 4.057971 | 1.257143 | [25 empty] | 787 | 44
285 | 7 | 大田 | 平成24年7月 | 230165 | (仮称)ヤマザワ新松見店 新築工事 | 山形県山形市 | 2次 | GS-200 | 600 | 粘性土 | 礫混じり粘土 | 茶褐色 | 礫多含む | 砂多含 やわらかい ポロポロ |  | ― | 27.2 | 1.842 | 1.448113 | 100 | 2055 | 19.6 | 1.805 | 150 | 3361 | 18.6 | 1.79 | 200 | 3883 | 19.9 | 1.779 |  |  |  |  | 100 | 2055 | 100 | 2055 | GS-200 | 100 | 8月 | 2次X1-Y5 | 1145 | 1347 | 0.5571776 | 1.176419 | 2次X6-Y4 | 2650 | 3565 | 1.289538 | 1.345283 | [25 empty] | 787 | 44
286 | 7 | 大田 | 平成24年7月 | 230165 | (仮称)ヤマザワ新松見店 新築工事 | 山形県山形市 | 消火水槽部 | GS-200 | 600 | 粘性土 | 粘性シルト | 茶褐色 | 粘土多含む | やわらかい |  | ― | 39.8 | 1.821 | 1.302575 | 100 | 320 | 34.2 | 1.785 | 150 | 1878 | 32.5 | 1.801 | 200 | 3920 | 33.2 | 1.796 |  |  |  |  | 109 | 600 | [40 empty] | 787 | 44
287 | 7 | 大田 | 平成24年7月 | 230175 | 宮城ダイハツ販売㈱気仙沼店 新築工事 | 宮城県気仙沼市 | 1次 | GS-200 | 400 | 粘性土 | 礫混じり粘性シルト | 黒褐色 | 礫多含む | 粘性有 ザラザラ |  | ― | 28 | 1.951 | 1.52421875 | 100 | 684 | 22.4 | 1.954 | 150 | 2082 | 21.9 | 1.958 | 200 | 2997 | 21.7 | 1.952 |  |  |  |  | 100 | 684 | 100 | 684 | GS-200 | 100 | 8月 | 1次X1~Y2-Y4 | 787 | 972 | 1.150585 | 1.23507 | [30 empty] | 795 | 44
288 | 7 | 大田 | 平成24年7月 | 230175 | 宮城ダイハツ販売㈱気仙沼店 新築工事 | 宮城県気仙沼市 | 2次 | GS-200 | 400 | 粘性土 | 礫混じり粘土 | 茶褐色 | 礫多含む | やわらかい 粘性強 |  | ― | 16.5 | 2.161 | 1.854936 | 100 | 2762 | 12.4 | 2.102 | 150 | 5314 | 13.5 | 2.105 | 200 | 6203 | 12.5 | 2.042 |  |  |  |  | 100 | 2762 | 100 | 2762 | GS-200 | 100 | 8月 | 2次X6~X7-Y1~Y4 | 2980 | 3723 | 1.078928 | 1.249329 | [30 empty] | 795 | 44
289 | 7 | 藤本 | 平成24年7月 | 230118 | 平成24年度小坂地区畜産環境総合整備事業 S第02101号工事①一次堆肥 | 秋田県鹿角郡 | A(地山) | GS-225 | 320 | 火山灰質土 | 火山灰質粘性土 | 黄褐色 | 根含む | ポロポロしつつねっとり |  | ― | 106.6 | 1.391 | 0.6732817 | 150 | 86 | 68.8 | 1.487 | 225 | 242 | 60.8 | 1.514 | 300 | 561 | 56.9 | 1.547 |  |  |  |  | 244 | 320 | 200 | 190 | GS-225 | 200 | 1月 | 排水処理槽下11~C | 713 | 887 | 3.752632 | 1.244039 | 排水処理槽下6-8~C | 610 | 789 | 3.210526 | 1.293443 | [25 empty] | 747 | 46
290 | 7 | 藤本 | 平成24年7月 | 230118 | 平成24年度小坂地区畜産環境総合整備事業 S第02101号工事①一次堆肥 | 秋田県鹿角郡 | B | GS-225 | 320 | 有機質土 | 有機質土(腐食土) | 黒褐色 | 繊維質含む | やわらかい |  | ― | 84.9 | 1.457 | 0.7879935 | 150 | 134 | 55.3 | 1.541 | 225 | 402 | 49.6 | 1.559 | 300 | 887 | 44.8 | 1.563 |  |  |  |  | 203 | 320 | 200 | 313 | GS-225 | 200 | 1月 | 排水処理槽下11~C | 713 | 887 | 2.277955 | 1.244039 | 排水処理槽下6-8~C | 610 | 789 | 1.948882 | 1.293443 | [25 empty] | 747 | 46
291 | 7 | 鍜島 | 平成24年7月 | 240103 | ひまわり第2保育園 改築工事 | 島根県出雲市 | 1次 | GS-200 | 200 | 粘性土 | シルト混じり粘土 | 暗灰色 |  |  |  | ― | 36.9 | 1.77 | 1.292915 | 100 | 409 | 27.3 | 1.822 | 150 | 841 | 26 | 1.822 | 200 | 1989 | 21.9 | 1.833 |  |  |  |  | 100 | 409 | 100 | 409 | GS-200 | 100 | 8月 | 1次 | 124 | 177 | 0.3031785 | 1.427419 | [31 empty] | 44
292 | 7 | 鍜島 | 平成24年7月 | 240103 | ひまわり第2保育園 改築工事 | 島根県出雲市 | 盛土材(2次) | GS-200 | 200 | 砂質土 | 礫混じり砂 | 薄茶色 | 礫含む | サラサラ 含水少 |  | ― | 3 | 1.779 | 1.727184 | 80 | 1352 | 3.1 | 1.877 | 100 | 1287 | 3.2 | 1.889 | 120 | 1266 | 3.2 | 1.867 |  |  |  |  | 80 | 1352 | 100 | 1287 | GS-200 | 100 | 8月 | 2次X33-Y44~Y54 | 2663 | 3357 | 2.069153 | 1.260608 | [31 empty] | 44
293 | 7 | 鍜島 | 平成24年7月 | 240102 | ウェルネス出雲ドーム北店 新築工事 | 島根県出雲市 | 盛土材(2次) | GS-200 | 320 | 砂質土 | 礫混じり砂 | 茶褐色 | 礫含む | ザラザラ ポロポロ |  | ― | 14.6 | 2.064 | 1.801047 | 100 | 2234 | 9.9 | 1.989 | 150 | 3416 | 9.7 | 1.973 | 200 | 4553 | 9.3 | 1.966 |  |  |  |  | 100 | 2234 | 100 | 2234 | GS-200 | 100 | 8月 | 2次X2~3,Y2 | 1060 | 1457 | 0.4744852 | 1.374528 | [30 empty] | 804 | 44
294 | 7 | 鍜島 | 平成24年7月 | 230166 | ㈱山陰一畑クッキング 新築工事 | 島根県出雲市 | 1次 | GS-200 | 480 | 粘性土 | 粘性シルト | 灰褐色 | 礫含む | ポロポロ 硬い 伸ばすの滑らか |  | ― | 17.9 | 2.048 | 1.737065 | 100 | 635 | 13 | 1.842 | 150 | 843 | 11.6 | 1.852 | 200 | 590 | 10.8 | 1.826 |  |  |  |  | 100 | 635 | 100 | 635 | GS-200 | 100 | 8月 | 1次 | 2470 | 3050 | 3.889764 | 1.234818 | [30 empty] | 788 | 44
295 | 7 | 鍜島 | 平成24年7月 | 230166 | ㈱山陰一畑クッキング 新築工事 | 島根県出雲市 | 2次 | GS-200 | 480 | 粘性土 | 粘性シルト | 灰褐色 | 礫含む | ポロポロ 硬い 伸ばすの滑らか |  | ― | 17.1 | 2.02 | 1.725021 | 100 | 788 | 12.7 | 1.883 | 150 | 812 | 10.8 | 1.853 | 200 | 1100 | 10.8 | 1.871 |  |  |  |  | 100 | 788 | 100 | 788 | GS-200 | 100 | 8月 | 2次 | 1567 | 1797 | 1.988579 | 1.146777 | [30 empty] | 788 | 44
296 | 7 | 竹岡 | 平成24年8月 | 230180 | (仮称)マルハン宮崎店 新築工事 | 宮崎県宮崎市 | 店舗1次 | GS-200 | 600 | 砂質土 | 礫混じり砂 | 茶褐色 | 礫含む | ザラザラ 若干粘性有 |  | ― | 20.3 | 1.964 | 1.632585 | 100 | 281 | 22.5 | 1.866 | 150 | 378 | 22.2 | 1.847 | 200 | 993 | 20.6 | 1.773 |  |  |  |  | 169 | 600 | 150 | 378 | GS-200 | 150 | 9月 | 1次X6,Y3 | 2163 | 2850 | 5.722222 | 1.317614 | 1次X9,Y5 | 1433 | 2110 | 3.791005 | 1.472435 | [25 empty] | 799 | 44
297 | 7 | 竹岡 | 平成24年8月 | 230180 | (仮称)マルハン宮崎店 新築工事 | 宮崎県宮崎市 | 店舗2次 | GS-200 | 600 | 砂質土 | 礫混じり砂質シルト | 茶褐色 | 礫含む | サラサラ 若干粘性有 |  | ― | 21.8 | 1.92 | 1.576355 | 100 | 426 | 15.5 | 1.877 | 150 | 827 | 14.3 | 1.809 | 200 | 1183 | 13.4 | 1.777 |  |  |  |  | 122 | 600 | 100 | 426 | GS-200 | 100 | 9月 | 2次X6,Y3 | 731 | 1061 | 1.715962 | 1.451436 | 2次X9,Y5 | 622 | 728 | 1.460094 | 1.170418 | [25 empty] | 799 | 44
298 | 7 | 竹岡 | 平成24年8月 | 230180 | (仮称)マルハン宮崎店 新築工事 | 宮崎県宮崎市 | 店舗 消火水槽部 | GS-200 | 600 | 砂質土 | 砂質シルト | 黄褐色 | 根含む | サラサラ 若干粘性有 |  | ― | 22 | 1.939 | 1.589344 | 100 | 390 | 15.7 | 1.902 | 150 | 635 | 13.3 | 1.788 | 200 | 1026 | 13.4 | 1.747 |  |  |  |  | 143 | 600 | [40 empty] | 799 | 44
299 | 7 | 竹岡 | 平成24年8月 | 230180 | (仮称)マルハン宮崎店 新築工事 | 宮崎県宮崎市 | 駐車場1次 | GS-200 | 600 | 粘性土 | 砂質シルト | 黄褐色 | 混合物なし | サラサラ 若干粘性有 |  | ― | 21.8 | 1.92 | 1.576355 | 100 | 2193 | 15.4 | 1.88 | 150 | 2700 | 15.3 | 1.854 | 200 | 3188 | 15.1 | 1.856 |  |  |  |  | 100 | 2193 | 170 | 2896 | GS-200 | 170 | 9月 | 1次X3,Y7~8 | 326 | 468 | 0.1125691 | 1.435583 | [30 empty] | 799 | 44
300 | 7 | 竹岡 | 平成24年8月 | 230180 | (仮称)マルハン宮崎店 新築工事 | 宮崎県宮崎市 | 駐車場2次 | GS-200 | 600 | 砂質土 | 礫混じり砂質シルト | 薄茶色 | 混合物なし | サラサラ |  | ― | 21.8 | 1.874 | 1.538588 | 100 | 1983 | 15.5 | 1.851 | 150 | 2265 | 15.4 | 1.866 | 200 | 2223 | 14.2 | 1.782 |  |  |  |  | 100 | 1983 | 130 | 2153 | GS-200 | 130 | 9月 | 2次X3,Y8 | 318 | 461 | 0.1477009 | 1.449686 | [30 empty] | 799 | 44
301 | 7 | 大田 | 平成24年8月 | 230181 | (仮称)ニシムラ鶴岡北店 新築工事 | 山形県鶴岡市 | 1次 | GS-200 | 400 | 粘性土 | 砂混じり粘性シルト | 灰褐色 | 砂含む | サラサラ やわらかい |  | ― | 42.9 | 1.731 | 1.211337 | 100 | 138 | 34.2 | 1.777 | 200 | 1353 | 32.6 | 1.764 | 300 | 2462 | 26.1 | 1.821 |  |  |  |  | 122 | 400 | 130 | 503 | GS-200 | 130 | 9月 | 1次X5-Y3~Y4 | 2633 | 3310 | 5.234592 | 1.257121 | [30 empty] | 800 | 44
302 | 7 | 大田 | 平成24年8月 | 230181 | (仮称)ニシムラ鶴岡北店 新築工事 | 山形県鶴岡市 | 2次 | GS-200 | 400 | 砂質土 | 粘土混じり砂質シルト | 茶褐色 | 粘土含む | サラサラ 泥臭い |  | ― | 17.1 | 1.807 | 1.543126 | 100 | 809 | 11.2 | 1.865 | 200 | 2406 | 10.4 | 1.878 | 300 | 3104 | 9.7 | 1.861 |  |  |  |  | 100 | 809 | 100 | 809 | GS-200 | 100 | 9月 | 2次X5-Y1 | 2073 | 3577 | 2.562423 | 1.725519 | [30 empty] | 800 | 44
303 | 7 | 大田 | 平成24年8月 | 240108 | (仮称)七十七銀行内脇支店 新築工事 | 宮城県気仙沼市 | 1次 | GS-200 | 200 | 有機質土 | 有機質土(腐食土) | 黒褐～灰橙黄 | 繊維質含む | ポロポロ ふわふわ やわらかい |  | ― | 64 | 1.56 | 0.9512195 | 100 | 84 | 53.5 | 1.611 | 150 | 215 | 51.3 | 1.614 | 200 | 381 | 48.1 | 1.633 |  |  |  |  | 145 | 200 | 150 | 215 | GS-200 | 150 | 9月 | 1次X9-Y0 | 2052 | 3149 | 9.544186 | 1.5346 | [30 empty] | 808 | 44
304 | 7 | 大田 | 平成24年8月 | 240108 | (仮称)七十七銀行内脇支店 新築工事 | 宮城県気仙沼市 | 2次 | GS-200 | 200 | 粘性土 | 砂質シルト | 赤褐～黄褐色 | 礫含む | ポロポロ 硬い |  | ― | 18.9 | 1.902 | 1.599664 | 100 | 315 | 15.6 | 1.793 | 150 | 452 | 14.1 | 1.811 | 200 | 748 | 13 | 1.806 |  |  |  |  | 100 | 315 | 100 | 315 | GS-200 | 100 | 9月 | 2次X7-Y7 | 1302 | 2531 | 4.133333 | 1.943932 | [30 empty] | 808 | 44
305 | 7 | 崎谷 | 平成24年9月 | 240105 | 西長柄マンション新築工事 | 奈良県天理市 | 1次 | GS-200 | 600 | 粘性土 | 砂混じり粘土 | 灰褐色 | 礫多含む | ざらざら やわらかい 混ぜると粘る |  | ― | 42 | 1.768 | 1.24507 | 100 | 332 | 33.1 | 1.792 | 150 | 984 | 42.8 | 1.706 | 200 | 2827 | 33.4 | 1.789 |  |  |  |  | 121 | 600 | 130 | 724 | GS-200 | 130 | 10月 | 1次X2-3~Y2通 | 910 | 1058 | 1.256906 | 1.162637 | [30 empty] | 806 | 44
306 | 7 | 崎谷 | 平成24年9月 | 240105 | 西長柄マンション新築工事 | 奈良県天理市 | 2次 | GS-200 | 600 | 砂質土 | 粘土混じり砂 | 灰褐色 | 礫含む | ざらざら 粘性有 |  | ― | 16.1 | 2.127 | 1.832041 | 100 | 1701 | 12.3 | 2.125 | 150 | 3558 | 12.1 | 2.134 | 200 | 5566 | 11.7 | 2.109 |  |  |  |  | 100 | 1701 | 100 | 1701 | GS-200 | 100 | 10月 | 2次X2~Y1通 | 976 | 1098 | 0.5737801 | 1.125 | [30 empty] | 806 | 44
307 | 7 |  | 平成24年9月 | 240114 | (仮称)浪速区塩草店舗 新築工事 | 大阪府大阪市 | 1次 | GS-200 | 600 | 砂質土 | 礫質砂 | 暗灰色 | 礫多含む | ざらざら 粗粒土 |  | ― | 25.3 | 1.958 | 1.56265 | 100 | 764 | 18.3 | 1.981 | 150 | 1891 | 18 | 1.988 | 200 | 3063 | 16.9 | 2 |  |  |  |  | 100 | 764 | 100 | 764 | GS-200 | 100 | 11月 | 1次X6-Y1 | 3853 | 4660 | 5.043194 | 1.209447 | [30 empty] | 812 | 44
308 | 7 |  | 平成24年9月 | 240114 | (仮称)浪速区塩草店舗 新築工事 | 大阪府大阪市 | 2次 | GS-200 | 600 | 砂質土 | 礫質砂 | 黒褐色 | 水浮き有り | ざらざら 粗粒土 |  | ― | 20.3 | 1.663 | 1.382377 | 100 | 1899 | 15.8 | 1.761 | 150 | 2682 | 15 | 1.72 | 200 | 3180 | 14.9 | 1.726 |  |  |  |  | 100 | 1899 | 100 | 1899 | GS-200 | 100 | 11月 | 2次X8-Y2 | 2177 | 3637 | 1.146393 | 1.670648 | [30 empty] | 812 | 44
309 | 7 |  | 平成24年9月 | 240114 | (仮称)浪速区塩草店舗 新築工事 | 大阪府大阪市 | 消火水槽 | GS-200 | 600 | 砂質土 | 砂質シルト | 灰褐色 | 含水量多 | ざらざら 粘性あり |  | ― | 28.7 | 1.873 | 1.455322 | 100 | 681 | 24.1 | 1.902 | 150 | 931 | 21.9 | 1.926 | 200 | 1172 | 20.8 | 1.932 |  |  |  |  | 100 | 681 | 100 | 681 | GS-200 | 100 |  | 消火水槽 | [34 empty] | 812 | 44
310 | 7 |  | 平成24年9月 | 240113 | 中国ジェイアールバス㈱山口支店周防支所 新築工事 | 山口県光市 | 1次 | TL-3E | 400 | 砂質土 | 礫混じりシルト | 灰褐色 | 土粒子粗い | ざらざら 粘性あり |  | ― | 14.5 | 2.098 | 1.832314 | 80 | 735 | 11.3 | 2.053 | 100 | 1589 | 11.9 | 2.071 | 120 | 1400 | 11.2 | 2.037 |  |  |  |  | 80 | 735 | 100 | 1589 | TL-3E | 100 | 11月 | 1次 | 2248 | 3303 | 1.414726 | 1.469306 | [30 empty] | 811 | 38
311 | 7 |  | 平成24年9月 | 240113 | 中国ジェイアールバス㈱山口支店周防支所 新築工事 | 山口県光市 | 2次 | TL-3E | 400 | 砂質土 | 礫混じり砂 | 赤褐色 | 土粒子粗い | ざらざら 粘性あり 硬い |  | ― | 9.3 | 2.089 | 1.911253 | 80 | 1702 | 6.6 | 2.026 | 100 | 2214 | 6.8 | 2.054 | 120 | 2460 | 6.8 | 2.027 |  |  |  |  | 80 | 1702 | 80 | 1702 | TL-3E | 80 | 11月 | 2次 | 3784 | 5575 | 2.223267 | 1.473309 | [30 empty] | 811 | 38
312 | 7 |  | 平成24年10月 | 240107 | (仮称)ケーズデンキ喜多方店新築工事 | 福山県喜多方市 | 1次 | GS-200 | 400 | 砂質土 | 粘土混じり砂 | 淡褐～黒褐色 | まだら | 砂と粘土 ざらざら やや粘性あり 混ぜるとﾎﾟﾛﾎﾟﾛ |  | ― | 27.1 | 1.918 | 1.509048 | 100 | 638 | 21.1 | 1.91 | 150 | 2179 | 20.1 | 1.927 | 200 | 2943 | 19.6 | 1.929 |  |  |  |  | 100 | 638 | 0 |  |  |  |  | 1次 | [35 empty] | 44
313 | 7 |  | 平成24年10月 | 240107 | (仮称)ケーズデンキ喜多方店新築工事 | 福山県喜多方市 | 2次 | GS-200 | 400 | 砂質土 | 砂質シルト | 茶褐色 | 根含む | ﾊﾟｻﾊﾟｻ やや粘性あり 混ぜるとﾎﾟﾛﾎﾟﾛｺﾛｺﾛ |  | ― | 29.9 | 1.788 | 1.376443 | 100 | 645 | 23 | 1.771 | 150 | 888 | 22 | 1.73 | 200 | 1146 | 20.9 | 1.711 |  |  |  |  | 100 | 645 | 0 |  |  |  |  | 2次 | [35 empty] | 44
314 | 7 | 竹内 | 平成24年10月 | 240120 | (仮称)業務スーパー磐田店計画案 | 静岡県磐田市 | 1次 | GS-200 | 320 | 砂質土 | 礫混じり砂質シルト | 暗黄褐色 | 礫多含む | ﾄﾞﾛﾄﾞﾛ ざらざら 水浮き有 流動性有 |  | ― | 34.1 | 1.92 | 1.431767 | 100 | 612 | 28 | 1.881 | 150 | 1746 | 25.4 | 1.925 | 200 | 3278 | 25.1 | 1.931 |  |  |  |  | 100 | 612 | 100 | 612 | GS-200 | 100 | 12月 | 1次X1-X2,Y3 | 3227.3 | 4545.7 | 5.273366 | 1.408515 | [30 empty] | 818 | 44
315 | 7 | 竹内 | 平成24年10月 | 240120 | (仮称)業務スーパー磐田店計画案 | 静岡県磐田市 | 2次 | GS-200 | 320 | 砂質土 | 礫混じり砂質シルト | 暗黄褐色 | 礫多含む | ざらざら 砂含 やや粘性有 |  | ― | 14 | 2.132 | 1.870175 | 100 | 2657 | 11 | 2.058 | 150 | 3089 | 9.9 | 2.014 | 200 | 2476 | 9.6 | 1.965 |  |  |  |  | 100 | 2657 | 100 | 2657 | GS-200 | 100 | 12月 | 2次X2,Y2-Y3 | 2680.3 | 3903.3 | 1.008769 | 1.456292 | [30 empty] | 818 | 44
316 | 7 | 竹内 | 平成24年10月 | 240106 | ZAGZAG福山山手店新築工事 | 広島県福山市 | 1次 | GS-200 | 400 | 粘性土 | シルト混じり粘土 | 茶褐～暗灰色 | 混合物なし | 粘性有 ｻｸｻｸ 泥臭い 弾性有 |  | ― | 27.5 | 1.928 | 1.512157 | 100 | 662 | 22.8 | 1.897 | 150 | 1481 | 21.5 | 1.907 | 200 | 2306 | 20.9 | 1.922 |  |  |  |  | 100 | 662 | 100 | 662 | GS-200 | 100 | 12月 | 1次1~C通 | 1347 | 2093 | 2.034743 | 1.553823 | [30 empty] | 807 | 44
317 | 7 | 竹内 | 平成24年10月 | 240106 | ZAGZAG福山山手店新築工事 | 広島県福山市 | 2次① | GS-200 | 400 | 砂質土 | 礫混じり砂 | 赤褐色 | 礫多含む | ｻﾞﾗｻﾞﾗ 粗粒土 ﾊﾟｻﾊﾟｻ |  | ― | 5 | 1.809 | 1.722857 | 100 | 237 | 2.9 | 1.811 | 125 | 690 | 2.6 | 1.87 | 150 | 722 | 2.8 | 1.871 |  |  |  |  | 109 | 400 | [40 empty] | 807 | 44
318 | 7 | 竹内 | 平成24年10月 | 240106 | ZAGZAG福山山手店新築工事 | 広島県福山市 | 2次② | GS-200 | 400 | 砂質土 | 礫混じりシルト | 茶褐色 | 礫含む | 根少含 ｻﾗｻﾗ |  | ― | 12.5 | 1.789 | 1.590222 | 100 | 303 | 8.5 | 1.786 | 150 | 363 | 8.2 | 1.772 | 200 | 619 | 7.9 | 1.746 |  |  |  |  | 158 | 400 | [40 empty] | 807 | 44
319 | 7 | 竹内 | 平成24年10月 | 240106 | ZAGZAG福山山手店新築工事 | 広島県福山市 | 2次①加水 | GS-200 | 400 | 砂質土 | 礫混じり砂 | 赤褐色 | 礫多含む | ｻﾞﾗｻﾞﾗ 粗粒土 ﾊﾟｻﾊﾟｻ |  | ― | 8 | 1.809 | 1.675 | 100 | 2003 | 4.7 | 1.915 | [12 empty] | 100 | 2003 | 100 | 2003 | GS-200 | 100 | 12月 | 2次1-2,C通り | 1617 | 2207 | 0.8072891 | 1.364873 | [30 empty] | 807 | 44
320 | 7 | 竹内 | 平成24年10月 | 240106 | ZAGZAG福山山手店新築工事 | 広島県福山市 | 2次②加水 | GS-200 | 400 | 砂質土 | 礫混じりシルト | 茶褐色 | 礫含む | 根少含 ｻﾗｻﾗ |  | ― | 15.2 | 1.789 | 1.552951 | 100 | 386 | 12.3 | 1.86 | 150 | 587 | 11.6 | 1.858 | 200 | 1306 | 10.7 | 1.861 |  |  |  |  | 104 | 400 | 100 | 386 | GS-200 | 100 | 12月 | 2次1-2,C通り | 1617 | 2207 | 4.189119 | 1.364873 | [30 empty] | 807 | 44
321 | 7 | 大田 | 平成24年10月 | 240115 | 治田の里小規模特別養護老人ホーム建設工事 | 長野県千曲市 | 1次 | GS-200 | 400 | 砂質土 | 礫混じりシルト | 茶褐～青灰色 | 礫多含む | 根含 粘性やや有 砂少含 |  | ― | 26.9 | 1.967 | 1.550039 | 100 | 813 | 20.2 | 1.979 | 150 | 1214 | 20.9 | 1.988 | 200 | 3987 | 20.3 | 2.003 |  |  |  |  | 100 | 813 | 100 | 813 | GS-200 | 100 | 11月 | 1次X5-Y4 | 3387 | 4061 | 4.166052 | 1.198996 | [30 empty] | 813 | 44
322 | 7 | 大田 | 平成24年10月 | 240115 | 治田の里小規模特別養護老人ホーム建設工事 | 長野県千曲市 | 2次 | GS-200 | 400 | 砂質土 | 礫混じりシルト | 茶褐色 | 玉石含む | 根・葉含 粘性やや有 |  | ― | 25 | 1.924 | 1.5392 | 100 | 538 | 19.5 | 1.861 | 150 | 854 | 18.9 | 1.854 | 200 | 1118 | 18 | 1.854 |  |  |  |  | 100 | 538 | 100 | 538 | GS-200 | 100 | 11月 | 2次X4~X5-Y1 | 1937 | 2451 | 3.600372 | 1.265359 | [30 empty] | 813 | 44
323 | 8 | 藤本 | 平成24年11月 | 240116 | (仮称)バロー鏡島店新築工事 | 岐阜県岐阜市 | 1次 | TL-3E | 400 | 粘性土 | 粘土 | 灰褐～黄橙色 | 砂含む | やわらかい 粘性強 |  | ― | 33.2 | 1.892 | 1.42042 | 100 | 573 | 26.9 | 1.885 | 150 | 1140 | 26.2 | 1.877 | 200 | 2237 | 25.2 | 1.907 |  |  |  |  | 100 | 573 | 100 | 573 | TL-3E | 100 | 12月 | 1次10-11~G通 | 374 | 470 | 0.6527051 | 1.256684 | 1次5～B通 | 376 | 512 | 0.6561955 | 1.361702 | [25 empty] | 814 | 38
324 | 8 | 藤本 | 平成24年11月 | 240116 | (仮称)バロー鏡島店新築工事 | 岐阜県岐阜市 | 2次 | TL-3E | 400 | 砂質土 | 礫混じり砂質シルト | 黒褐～青灰色 | 礫多含む | 部分析に粘土 ｻﾞﾗｻﾞﾗ |  | ― | 20.5 | 2.013 | 1.670539 | 100 | 1538 | 17.7 | 2.007 | 125 | 2139 | 17.4 | 2.013 | 150 | 2653 | 16.8 | 2.008 |  |  |  |  | 100 | 1538 | 100 | 1538 | TL-3E | 100 | 12月 | 2次9～D-E通 | 1063 | 1250 | 0.6911573 | 1.175917 | 2次4-5～A通 | 597 | 929 | 0.3881664 | 1.556114 | [25 empty] | 814 | 38
325 | 8 | 原田 | 平成24年11月 | 230161 | (仮称)バロー伊那境店新築工事 | 長野県伊那市 | 1次 | GS-200 | 400 | 砂質土 | 礫混じりシルト | 暗灰色 | 玉石含む | 植物少含 ｻﾞﾗｻﾞﾗ 粗粒土 |  | ― | 8.4 | 2.004 | 1.848708 | 80 | 745 | 6.1 | 2.028 | 100 | 1454 | 5.5 | 2.016 | 120 | 1636 | 5.7 | 1.997 |  |  |  |  | 80 | 745 | 0 |  |  |  | 3月 | 1次 | 1058 | 1580 |  | 1.493384 | 1次改良 2-H | 878 | 1040 |  | 1.18451 | [25 empty] | 784 | 44
326 | 8 | 原田 | 平成24年11月 | 230161 | (仮称)バロー伊那境店新築工事 | 長野県伊那市 | 2次 | GS-200 | 400 | 砂質土 | 砂質シルト | 灰褐色 | 根含む | 礫少含 ｻﾗｻﾗ やや粘性有 粗粒土 |  | ― | 19.8 | 2.04 | 1.702838 | 80 | 234 | 16.6 | 1.912 | 100 | 343 | 16 | 1.868 | 120 | 249 | 16.3 | 1.877 | [46 empty] | 784 | 44
327 | 8 | 原田 | 平成24年11月 | 230161 | (仮称)バロー伊那境店新築工事 | 長野県伊那市 | 2次(2回目) | GS-200 | 400 | 砂質土 | 砂質シルト | 灰褐色 | 根含む | 礫少含 ｻﾗｻﾗ やや粘性有 粗粒土 |  | ― | 19.8 | 1.999 | 1.668614 | 100 | 391 | 15.5 | 1.894 | 150 | 624 | 15.1 | 1.895 | 200 | 796 | 14.4 | 1.863 | 300 | 1166 | 12.9 | 1.828 | 102 | 400 | 0 |  |  |  | 3月 | 2次 | 609 | 1320 |  | 2.167488 | 2次改良 | 1697 | 2410 |  | 1.420153 | [25 empty] | 784 | 44
328 | 8 |  | 平成24年11月 | 230168 | (仮称)バロー浜松中野町店新築工事 | 静岡県浜松市 | 1次 | GS-200 | 400 | 砂質土 | 砂質シルト | 暗灰色 | 水浮き有り | 部分的に粘土含 べちょべちょ ｻﾞﾗｻﾞﾗ 流動性なし |  | ― | 36.3 | 1.827 | 1.340426 | 100 | 378 | 27.4 | 1.828 | 150 | 835 | 26.8 | 1.853 | 200 | 1852 | 25.3 | 1.85 |  |  |  |  | 103 | 400 | 110 | 470 | GS-200 | 110 | 12月 | 1次4a-c | 1297 | 2473 | 2.759574 | 1.906708 | [30 empty] | 790 | 44
329 | 8 |  | 平成24年11月 | 230168 | (仮称)バロー浜松中野町店新築工事 | 静岡県浜松市 | 2次 | GS-200 | 400 | 砂質土 | 砂質シルト | 暗灰色 | 水浮き有り | 部分的に粘性有 叩くと水浮 ｻﾞﾗｻﾞﾗ |  | ― | 28.7 | 1.887 | 1.4662 | 100 | 499 | 20.1 | 1.888 | 150 | 1076 | 19.2 | 1.935 | 200 | 1807 | 18.7 | 1.936 |  |  |  |  | 100 | 499 | 100 | 499 | GS-200 | 100 | 12月 | 2次5-F | 1510 | 3287 | 3.026052 | 2.176821 | [30 empty] | 790 | 44
330 | 8 | 新井 | 平成24年11月 | 240118 | (仮称)バロー大津ショッピングセンター新築工事 | 滋賀県大津市 | 1次 | GS-200 | 600 | 砂質土 | 礫質砂 | 灰褐色 | 玉石含む | 粘土含 礫多含 ｻﾞﾗｻﾞﾗ 粗粒土 水分多 |  | ― | 11.6 | 2.216 | 1.985663 | 80 | 3563 | 9.1 | 2.187 | 100 | 4251 | 8.8 | 2.168 | 150 | 5764 | 8.4 | 2.154 |  |  |  |  | 80 | 3563 | 100 | 4251 | GS-200 | 100 | 12月 | 1次9,E | 2741 |  | 0.6447895 |  | 1次4,D | 3328 |  | 0.7828746 |  | 1次7,D | 3827 |  | 0.9002588 | [21 empty] | 816 | 44
331 | 8 | 新井 | 平成24年11月 | 240118 | (仮称)バロー大津ショッピングセンター新築工事 | 滋賀県大津市 | 2次 | GS-200 | 600 | 砂質土 | 礫質砂 | 暗灰色 | 礫多含む | 粘土少含 ｻﾞﾗｻﾞﾗ 粗粒土 |  | ― | 9.6 | 1.99 | 1.815693 | 80 | 1828 | 6.7 | 1.966 | 100 | 2715 | 7 | 1.98 | 150 | 3332 | 6.9 | 1.966 |  |  |  |  | 80 | 1828 | 100 | 2715 | GS-200 | 100 | 12月 | 2次9~10,D | 2558 |  | 0.9421731 |  | 2次4,D | 3336 |  | 1.228729 |  | 2次6~7,C | 4035 |  | 1.486188 | [21 empty] | 816 | 44
332 | 8 | 藤本 | 平成24年11月 | 240109 | (仮称)バロー石津店新築工事 | 静岡県焼津市 | 1次 | GS-200 | 400 | 砂質土 | 礫混じり砂質シルト | 茶褐～暗灰色 | 礫多含む | 水分多 ｻﾞﾗｻﾞﾗ 粘性やや有 |  | ― | 22.5 | 2.004 | 1.635918 | 100 | 548 | 17.1 | 1.991 | 150 | 1222 | 16.5 | 1.993 | 200 | 2666 | 15.7 | 2.03 |  |  |  |  | 100 | 548 | 100 | 548 | GS-200 | 100 | 12月 | 1次4-5~F通 | 2837 | 4997 | 5.177007 | 1.761368 | [30 empty] | 809 | 44
333 | 8 | 藤本 | 平成24年11月 | 240109 | (仮称)バロー石津店新築工事 | 静岡県焼津市 | 2次 | GS-200 | 400 | 砂質土 | 礫混じり砂質シルト | 茶褐色 | 礫多含む | 砂でｻﾞﾗ 粘土でねっとり |  | ― | 20.8 | 2.028 | 1.678808 | 100 | 2099 | 16.3 | 2.039 | 150 | 3075 | 15.9 | 2.001 | 200 | 2840 | 15.1 | 1.949 |  |  |  |  | 100 | 2099 | 100 | 2099 | GS-200 | 100 | 12月 | 2次1-2~D通 | 1630 | 2273 | 0.7765603 | 1.394479 | [30 empty] | 809 | 44
334 | 8 |  | 平成24年11月 | 240131 | (株)農業法人やひこ穀類籾調整施設新築工事 | 新潟県西蒲原郡 | 1次 | GS-200 | 400 | 粘性土 | シルト混じり粘土 | 青灰色 | 含水量多 | やわらかい ｻﾞﾗｻﾞﾗ 流動性有 |  | ― | 59.5 | 1.661 | 1.041379 | 100 | 182 | 41.7 | 1.726 | 150 | 693 | 38.7 | 1.732 | 200 | 1620 | 37.4 | 1.723 | 250 | 2559 | 36 | 1.752 | 122 | 400 | [41 empty] | 44
335 | 8 |  | 平成24年11月 | 240131 | (株)農業法人やひこ穀類籾調整施設新築工事 | 新潟県西蒲原郡 | 2次 | GS-200 | 400 | 火山灰質土 | 火山灰質粘性土 | 茶褐色 | 根含む | 耕作土 ねっとり ﾎﾟﾛﾎﾟﾛ 所々ｼﾞｬﾘ |  | ― | 113.3 | 1.384 | 0.6488514 | 150 | 331 | 61.8 | 1.522 | 200 | 750 | 55 | 1.557 | 250 | 1571 | 51.3 | 1.579 | 300 | 1655 | 48.7 | 1.597 | 159 | 400 | [41 empty] | 44
336 | 8 |  | 平成24年12月 | 240122 | 竹原補助き電区分所信号機器室新設 | 広島県竹原市 | 1次 | GS-200 | 400 | 砂質土 | 礫混じり砂 | 茶褐色 | 礫多含む | ざらざら 粒度中程度 |  | ― | 10.1 | 1.993 | 1.810173 | 80 | 1795 | 7.3 | 1.959 | 100 | 2824 | 7 | 1.98 | 150 | 3718 | 6.2 | 1.968 |  |  |  |  | 80 | 1795 | 100 | 2824 | GS-200 | 100 | 1月 | 1次X4,Y1-Y2 | 2232 | 2566 | 0.7903683 | 1.149642 | [30 empty] | 820 | 44
337 | 8 |  | 平成24年12月 | 240122 | 竹原補助き電区分所信号機器室新設 | 広島県竹原市 | 2次 | GS-200 | 400 | 砂質土 | 礫混じり砂 | 茶褐色 | 礫多含む | ざらざら 粒度中程度 |  | ― | 9.6 | 2.015 | 1.838504 | 80 | 1901 | 6.9 | 1.956 | 100 | 3040 | 6.6 | 1.976 | 150 | 3475 | 6.3 | 1.983 |  |  |  |  | 80 | 1901 | 100 | 3040 | GS-200 | 100 | 1月 | 2次X1,Y1-Y2 | 2291 | 3878 | 0.7536184 | 1.692711 | [30 empty] | 820 | 44
338 | 8 |  | 平成24年12月 | 240127 | (仮称)日通トランスポート(株)新埼玉ターミナル建設工事 | 埼玉県さいたま市 | A槽(BrNo.4付近)WT床 粉体 | GS-200 |  | 粘性土 | 粘土 | 灰褐色 | 砂含む | やわらかい 所々砂っぽい |  | ― | 75.1 | 1.565 | 0.893775 | 100 | 585 | 60.2 | 1.565 | 200 | 1500 | 55.5 | 1.591 | 300 | 3298 | 50.3 | 1.66 | [6 empty] | 0 |  |  |  | 3月 | １次改良 | 303 | 418 |  | 1.379538 | １次改良 | 224 | 336 | [27 empty] | 825 | 44
339 | 8 |  | 平成24年12月 | 240127 | (仮称)日通トランスポート(株)新埼玉ターミナル建設工事 | 埼玉県さいたま市 | A槽(BrNo.4付近)WT床 ｽﾗﾘｰ | GS-200 |  | 粘性土 | 粘土 | 灰褐色 | 砂含む | やわらかい 所々砂っぽい |  | ― | 75.1 | 1.565 | 0.893775 | 100 | 564 | 67.3 | 1.521 | 200 | 1495 | 64.9 | 1.544 | 300 | 2425 | 65.3 | 1.535 | [6 empty] | 0 |  |  |  | 4月 | 2次改良 | 250 | 386 |  | 1.544 | 2次改良 | 604 | 862 | [27 empty] | 825 | 44
340 | 8 |  | 平成24年12月 | 240127 | (仮称)日通トランスポート(株)新埼玉ターミナル建設工事 | 埼玉県さいたま市 | A槽(BrNo.4付近)WT壁 ｽﾗﾘｰ | GS-200 |  | 有機質土 | 有機質土(腐食土) | 黒褐色 | 繊維質含む | ねっとり やわらかい |  | ― | 131.8 | 1.331 | 0.5742019 | 150 | 553 | 100.4 | 1.358 | 250 | 682 | 97.2 | 1.366 | 350 | 759 | 95 | 1.378 | [6 empty] | 0 | [39 empty] | 825 | 44
341 | 8 |  | 平成24年12月 | 240127 | (仮称)日通トランスポート(株)新埼玉ターミナル建設工事 | 埼玉県さいたま市 | B槽(BrNo.3付近)WT床 粉体 | GS-200 |  | 粘性土 | 粘土 | 薄灰色 | 礫含む | やわらかい ﾄﾞﾛﾄﾞﾛ |  | ― | 100.6 | 1.453 | 0.724327 | 100 | 574 | 78.8 | 1.44 | 200 | 2956 | 67 | 1.485 | 300 | 5425 | 65.3 | 1.514 | [6 empty] | 0 | [39 empty] | 825 | 44
342 | 8 |  | 平成24年12月 | 240127 | (仮称)日通トランスポート(株)新埼玉ターミナル建設工事 | 埼玉県さいたま市 | B槽(BrNo.3付近)WT床 ｽﾗﾘｰ | GS-200 |  | 粘性土 | 粘土 | 薄灰色 | 礫含む | やわらかい ﾄﾞﾛﾄﾞﾛ |  | ― | 100.6 | 1.453 | 0.724327 | 150 | 1200 | 76.8 | 1.459 | 250 | 2309 | 76.2 | 1.468 | 350 | 2432 | 77.1 | 1.47 | [6 empty] | 0 | [39 empty] | 825 | 44
343 | 8 |  | 平成24年12月 | 240127 | (仮称)日通トランスポート(株)新埼玉ターミナル建設工事 | 埼玉県さいたま市 | B槽(BrNo.3付近)WT壁 ｽﾗﾘｰ | GS-200 |  | 粘性土 | 粘土 | 黒褐色 | 礫含む | やわらかい ﾄﾞﾛﾄﾞﾛ |  | ― | 97.6 | 1.443 | 0.7302632 | 150 | 447 | 84.1 | 1.423 | 250 | 963 | 82.3 | 1.424 | 350 | 1057 | 77.8 | 1.449 | [6 empty] | 0 | [39 empty] | 825 | 44
344 | 8 |  | 平成24年12月 | 240127 | (仮称)日通トランスポート(株)新埼玉ターミナル建設工事 | 埼玉県さいたま市 | C槽(BrNo.5付近))WT床 粉体 | GS-200 |  | 粘性土 | 砂混じり粘土 | 暗灰色 | 砂含む | ﾍﾞﾀﾍﾞﾀ ゆるい 流動性有 |  | ― | 83.3 | 1.517 | 0.827605 | 100 | 1216 | 51.8 | 1.629 | 200 | 4033 | 46 | 1.679 | 300 | 6145 | 44.8 | 1.702 | [6 empty] | 0 | [39 empty] | 825 | 44
345 | 8 |  | 平成24年12月 | 240127 | (仮称)日通トランスポート(株)新埼玉ターミナル建設工事 | 埼玉県さいたま市 | C槽(BrNo.5付近))WT床 ｽﾗﾘｰ | GS-200 |  | 粘性土 | 砂混じり粘土 | 暗灰色 | 砂含む | ﾍﾞﾀﾍﾞﾀ ゆるい 流動性有 |  | ― | 83.3 | 1.517 | 0.827605 | 100 | 528 | 63.1 | 1.557 | 200 | 1153 | 63.5 | 1.56 | 300 | 1890 | 54.3 | 1.58 | [6 empty] | 0 | [39 empty] | 825 | 44
346 | 8 |  | 平成24年12月 | 240127 | (仮称)日通トランスポート(株)新埼玉ターミナル建設工事 | 埼玉県さいたま市 | C槽(BrNo.5付近)WT壁 ｽﾗﾘｰ | GS-200 |  | 有機質土 | 有機質土(腐食土) | 茶褐色 | 根含む | ねっとり やわらかい 泥臭 |  | ― | 122.8 | 1.38 | 0.6193896 | 510 | 414 | 98.9 | 1.363 | 250 | 638 | 93.1 | 1.403 | 350 | 921 | 90.2 | 1.409 | [6 empty] | 0 | [39 empty] | 825 | 44
347 | 8 |  | 平成24年12月 | 240127 | (仮称)日通トランスポート(株)新埼玉ターミナル建設工事 | 埼玉県さいたま市 | 建物(BrNo.2付近) 粉体 | GS-200 | 400 | 有機質土 | 有機質土(腐食土) | 茶褐色 | 繊維質含む | ねっとり ﾎﾟｿﾎﾟｿ |  | ― | 114.3 | 1.399 | 0.6528231 | 100 | 239 | 82.8 | 1.4 | 200 | 1006 | 70.7 | 1.454 | 300 | 1912 | 60.1 | 1.505 |  |  |  |  | 121 | 400 | 0 | [39 empty] | 825 | 44
348 | 8 | 藤本 | 平成24年12月 | 250113 | 軽井沢プリンスショッピングプラザ第7期増床計画 | 長野県北佐久郡 | BrNo.1 1次改良 | GS-200 | 320 | 有機質土 | 有機質土(腐食土) | 茶褐～赤褐色 | 礫含む | 砂含 ｻﾞﾗ &ねっとり ふかふか |  | ― | 81.3 | 1.494 | 0.8240485 | 100 | 19 | 60 | 1.622 | 200 | 138 | 57.4 | 1.576 | 300 | 479 | 49.5 | 1.594 |  |  |  |  | 254 | 320 | 0 |  |  |  |  | 一次改良(GX1-GX2～GY3) | 853 | 1063 |  | 1.24619 | [31 empty] | 44
349 | 8 | 藤本 | 平成24年12月 | 250113 | 軽井沢プリンスショッピングプラザ第7期増床計画 | 長野県北佐久郡 | BrNo.1 1次改良 | GS-225 | 320 | 有機質土 | 有機質土(腐食土) | 茶褐～赤褐色 | 礫含む | 砂含 ｻﾞﾗ &ねっとり ふかふか |  | ― | 81.3 | 1.494 | 0.8240485 | 100 | 43 | 60.4 | 1.576 | 200 | 246 | 57 | 1.561 | 300 | 1987 | 50.5 | 1.594 |  |  |  |  | 205 | 320 | 0 |  |  |  |  | 一次改良(FX5-～FY2) | 1035 | 1273 |  | 1.229952 | [31 empty] | 46
350 | 8 | 藤本 | 平成24年12月 | 250113 | 軽井沢プリンスショッピングプラザ第7期増床計画 | 長野県北佐久郡 | BrNo.1 2次改良 | GS-200 | 320 | 粘性土 | 砂混じり粘性シルト | 黒褐色 | 礫含む | 砂含 ｻﾞﾗ |  | ― | 24.2 | 1.744 | 1.404187 | 100 | 226 | 20.4 | 1.787 | 200 | 1759 | 18.2 | 1.745 | 300 | 1961 | 19.3 | 1.72 |  |  |  |  | 107 | 320 | 0 |  |  |  |  | 一次改良(HX4-HX5～HY1) | 1460 | 1640 |  | 1.123288 | [31 empty] | 44
351 | 8 | 藤本 | 平成24年12月 | 250113 | 軽井沢プリンスショッピングプラザ第7期増床計画 | 長野県北佐久郡 | BrNo.1 2次改良 | GS-225 | 320 | 粘性土 | 砂混じり粘性シルト | 黒褐色 | 礫含む | 砂含 ｻﾞﾗ |  | ― | 24.2 | 1.744 | 1.404187 | 100 | 653 | 19.7 | 1.769 | 200 | 2152 | 18.8 | 1.755 | 300 | 3413 | 18.2 | 1.732 |  |  |  |  | 100 | 653 | 0 |  |  |  |  | 一次改良(EX4～EY2) | 1747 | 1913 |  | 1.09502 | [31 empty] | 46
352 | 8 | 藤本 | 平成24年12月 | 250113 | 軽井沢プリンスショッピングプラザ第7期増床計画 | 長野県北佐久郡 | BrNo.2 1次改良 | GS-200 | 320 | 有機質土 | 有機質土(腐食土) | 茶褐～赤褐色 | 根含む | ﾎﾟﾛﾎﾟﾛ しっとり |  | ― | 44.4 | 1.688 | 1.168975 | 100 | 109 | 36.4 | 1.749 | 200 | 210 | 32.8 | 1.741 | 300 | 932 | 29.5 | 1.755 |  |  |  |  | 216 | 320 | 0 | [5 empty] | 752 | 956 |  | 1.271277 | [31 empty] | 44
353 | 8 | 藤本 | 平成24年12月 | 250113 | 軽井沢プリンスショッピングプラザ第7期増床計画 | 長野県北佐久郡 | BrNo.2 1次改良 | GS-225 | 320 | 有機質土 | 有機質土(腐食土) | 茶褐～赤褐色 | 根含む | ﾎﾟﾛﾎﾟﾛ しっとり |  | ― | 44.4 | 1.688 | 1.168975 | 100 | 151 | 35.6 | 1.726 | 200 | 536 | 31.3 | 1.743 | 300 | 3153 | 27.5 | 1.758 |  |  |  |  | 144 | 320 | 0 | [5 empty] | 2500 | 3237 |  | 1.2948 | [31 empty] | 46
354 | 8 | 藤本 | 平成24年12月 | 250113 | 軽井沢プリンスショッピングプラザ第7期増床計画 | 長野県北佐久郡 | BrNo.3 1次改良 | GS-200 | 320 | 有機質土 | 有機質土(腐食土) | 黒褐色 | 繊維質含む | ﾎﾟﾛﾎﾟﾛ ふかふか ねっとり 臭 |  | ― | 126.7 | 1.321 | 0.5827084 | 100 | 40 | 97.1 | 1.41 | 200 | 201 | 88.3 | 1.399 | 300 | 716 | 66.5 | 1.426 |  |  |  |  | 224 | 320 | 0 | [5 empty] | 3840 | 4147 |  | 1.079948 | [31 empty] | 44
355 | 8 | 藤本 | 平成24年12月 | 250113 | 軽井沢プリンスショッピングプラザ第7期増床計画 | 長野県北佐久郡 | BrNo.3 1次改良 | GS-225 | 320 | 有機質土 | 有機質土(腐食土) | 黒褐色 | 繊維質含む | ﾎﾟﾛﾎﾟﾛ ふかふか ねっとり 臭 |  | ― | 126.7 | 1.321 | 0.5827084 | 100 | 79 | 106.2 | 1.379 | 200 | 557 | 98.8 | 1.387 | 300 | 2115 | 82.5 | 1.44 |  |  |  |  | 151 | 320 | 0 | [5 empty] | 688 | 483 |  | 0.7020349 | [31 empty] | 46
356 | 8 | 藤本 | 平成24年12月 | 250113 | 軽井沢プリンスショッピングプラザ第7期増床計画 | 長野県北佐久郡 | BrNo.4 1次改良 | GS-200 | 320 | 有機質土 | 有機質土(腐食土) | 黒褐色 | 繊維質含む | ﾎﾟﾛﾎﾟﾛ ねっとり 水分多 臭 |  | ― | 122.8 | 1.341 | 0.6018851 | 200 | 87 | 83.1 | 1.439 | 300 | 214 | 74.9 | 1.459 | 350 | 635 | 67 | 1.476 | 400 | 1220 | 66.3 | 1.489 | 313 | 320 | 0 | [5 empty] | 3917 | 7380 |  | 1.884095 | [31 empty] | 44
357 | 8 | 藤本 | 平成24年12月 | 250113 | 軽井沢プリンスショッピングプラザ第7期増床計画 | 長野県北佐久郡 | BrNo.4 1次改良 | GS-225 | 320 | 有機質土 | 有機質土(腐食土) | 黒褐色 | 繊維質含む | ﾎﾟﾛﾎﾟﾛ ねっとり 水分多 臭 |  | ― | 122.8 | 1.341 | 0.6018851 | 100 | 12 | 89.8 | 1.441 | 200 | 146 | 84.9 | 1.422 | 300 | 1024 | 70.3 | 1.455 |  |  |  |  | 220 | 320 | 0 | [5 empty] | 3367 | 5643 |  | 1.675973 | [31 empty] | 46
358 | 8 | 藤本 | 平成24年12月 | 250113 | 軽井沢プリンスショッピングプラザ第7期増床計画 | 長野県北佐久郡 | 盛土 | GS-200 | 320 | 有機質土 | 有機質土(腐食土) | 真黒 | 礫含む | ﾎﾟﾛﾎﾟﾛ しっとり |  | ― | 44.9 | 1.678 | 1.15804 | 100 | 142 | 37.9 | 1.7 | 150 | 218 | 35.8 | 1.685 | 200 | 374 | 36.2 | 1.702 | 250 | 771 | 32.8 | 1.701 | 183 | 320 | 0 | [5 empty] | 4523 | 4923 |  | 1.088437 | [31 empty] | 44
359 | 8 | 藤本 | 平成24年12月 | 250113 | 軽井沢プリンスショッピングプラザ第7期増床計画 | 長野県北佐久郡 | 盛土 | GS-225 | 320 | 有機質土 | 有機質土(腐食土) | 真黒 | 礫含む | ﾎﾟﾛﾎﾟﾛ しっとり |  | ― | 44.9 | 1.678 | 1.15804 | 100 | 189 | 38.8 | 1.689 | 150 | 357 | 35.2 | 1.692 | 200 | 686 | 32.6 | 1.695 |  |  |  |  | 139 | 320 | 0 | [40 empty] | 46
360 | 8 |  | 平成24年12月 | 240119 | (仮称)沖縄ブライダルプラン新築工事 | 沖縄県沖縄市 | 本館 1次 | 普通ｾﾒﾝﾄ | 400 | 粘性土 | 礫混じりシルト質粘土 | 黄褐色 | 礫多含む | 石灰・さんご含 ｻﾞﾗｻﾞﾗ ﾎﾟﾛﾎﾟﾛ |  | ― | 14.2 | 2.221 | 1.944834 | 100 | 2396 | 8.4 | 2.1 | 150 | 3584 | 8.7 | 2.104 | 200 | 3663 | 8.2 | 2.055 |  |  |  |  | 100 | 2396 | 0 | [39 empty] | 817 | 53
361 | 8 |  | 平成24年12月 | 240119 | (仮称)沖縄ブライダルプラン新築工事 | 沖縄県沖縄市 | 本館 2次 | 普通ｾﾒﾝﾄ | 400 | 粘性土 | 礫混じり粘土 | 黄褐色 | 礫多含む | 礫ｺﾞﾛｺﾞﾛ 粘性有 |  | ― | 15.2 | 2.154 | 1.869792 | 100 | 2138 | 12 | 2.144 | 150 | 3505 | 10.9 | 2.157 | 200 | 4840 | 10.9 | 2.168 |  |  |  |  | 100 | 2138 | 0 | [39 empty] | 817 | 53
362 | 8 |  | 平成24年12月 | 240119 | (仮称)沖縄ブライダルプラン新築工事 | 沖縄県沖縄市 | 駐車場棟 | 普通ｾﾒﾝﾄ | 600 | 粘性土 | シルト混じり粘土 | 赤褐色 | 混合物なし | 粘性強い |  | ― | 28.7 | 1.953 | 1.517483 | 100 | 2470 | 23.4 | 1.944 | 150 | 2573 | 23 | 1.874 | 200 | 3119 | 22.2 | 1.859 |  |  |  |  | 100 | 2470 | 0 | [39 empty] | 817 | 53
363 | 8 | 熊木 | 平成24年12月 | 240123 | (仮称)ジュンテンドー深溝店新築工事 | 山口県山口市 | 1次 | GS-200 | 400 | 粘性土 | 礫混じり砂質粘土 | 灰褐～黄橙色 | 礫含む | 粘性強い |  | ― | 25.6 | 1.921 | 1.529459 | 100 | 1665 | 21.7 | 1.948 | 150 | 3431 | 20.3 | 1.96 | 200 | 5376 | 18.7 | 2 |  |  |  |  | 100 | 1665 | 100 | 1665 | GS-200 | 100 | 1月 | 1次2-3~B通 | [34 empty] | 821 | 44
364 | 8 | 熊木 | 平成24年12月 | 240123 | (仮称)ジュンテンドー深溝店新築工事 | 山口県山口市 | 2次 | GS-200 | 400 | 粘性土 | 砂混じり粘土 | 茶褐色 | 砂含む | 粘性強い |  | ― | 20 | 2.01 | 1.675 | 100 | 697 | 13.9 | 1.942 | 150 | 1553 | 13.6 | 1.924 | 200 | 3064 | 12.9 | 1.976 |  |  |  |  | 100 | 697 | 100 | 697 | GS-200 | 100 | 1月 | 2次2~D通 | 1010 |  | 1.449067 | [31 empty] | 821 | 44
365 | 8 |  | 平成25年1月 | 240125 | 鈴木邸新築工事 | 東京都目黒本町 | 表層改良 | HK-P530 | 400 | 火山灰質土 | 火山灰質粘性土 | 赤褐～黄褐色 | 混合物なし | ねっとり ﾍﾞﾀﾎﾟﾛ やわらかい |  | ― | 125.7 | 1.353 | 0.5994683 | 100 | 64 | 100.9 | 1.431 | 200 | 189 | 91.3 | 1.458 | 300 | 3502 | 76.1 | 1.493 |  |  |  |  | 207 | 400 | 0 |  |  |  | 1月 | 地盤改良 | 2331.7 | 2681.7 |  | 1.150105 | [30 empty] | 823 | 55
366 | 8 | 熊木 | 平成25年1月 | 240129 | 岩本工業株式会社物流センター新築工事(倉庫棟) | 静岡県静岡市 | 1次 | GS-200 | 320 | 粘性土 | 粘性シルト | 灰褐色 | 混合物なし | ﾍﾞﾀﾍﾞﾀ 粘性強 |  | ― | 40 | 1.82 | 1.3 | 100 | 818 | 31 | 1.806 | 150 | 1625 | 30.9 | 1.806 | 200 | 1920 | 31 | 1.799 |  |  |  |  | 100 | 818 | 100 | 818 | GS-200 | 100 | 2月 | 1次X3~Y1 | 1287 | 1843 | 1.57335 | 1.432012 | [30 empty] | 827 | 44
367 | 8 | 熊木 | 平成25年1月 | 240129 | 岩本工業株式会社物流センター新築工事(倉庫棟) | 静岡県静岡市 | 2次 | GS-200 | 320 | 粘性土 | 礫混じり粘性シルト | 灰褐色 | 礫多含む | ﾎﾟﾛﾎﾟﾛ 砂含 所々粘土塊有 |  | ― | 25.9 | 1.98 | 1.572677 | 100 | 2483 | 18.5 | 1.979 | 150 | 3419 | 18.4 | 1.969 | 200 | 2792 | 17.7 | 1.965 |  |  |  |  | 100 | 2483 | 100 | 2483 | GS-200 | 100 | 2月 | 2次X3~Y1-Y2 | 1720 | 2270 | 0.6927104 | 1.319767 | [30 empty] | 827 | 44
368 | 8 | 原田 | 平成25年1月 | 240124 | (仮称)なないろ保育園新築工事 | 茨城県龍ヶ崎市 | 1次 | GS-200 | 400 | 粘性土 | 粘土 | 黄褐色 | 根含む | ねっとり やわらかい 含水多 細粒土 |  | ― | 43.1 | 1.776 | 1.24109 | 100 | 247 | 33.4 | 1.779 | 150 | 1420 | 34 | 1.762 | 200 | 2556 | 31.6 | 1.795 |  |  |  |  | 107 | 400 | 110 | 482 | GS-200 | 110 | 2月 | 1次X7-Y3 | 509 | 710 | 1.056017 | 1.394892 | [30 empty] | 822 | 44
369 | 8 | 原田 | 平成25年1月 | 240124 | (仮称)なないろ保育園新築工事 | 茨城県龍ヶ崎市 | 2次 | GS-200 | 400 | 粘性土 | 粘土 | 暗灰色 | 混合物なし | ねっとり やわらかい 含水多 べとべと |  | ― | 68.6 | 1.611 | 0.955516 | 100 | 249 | 52.2 | 1.605 | 150 | 946 | 48.6 | 1.609 | 200 | 1803 | 47.4 | 1.621 |  |  |  |  | 111 | 400 | 120 | 528 | GS-200 | 120 | 2月 | 2次X6-Y4 | 2237 | 2693 | 4.236742 | 1.203844 | [30 empty] | 822 | 44
370 | 8 | 藤本 | 平成25年1月 | 240136 | (仮称)サンドラッグ鏡島店新築工事 | 岐阜県岐阜市 | 1次 | GS-200 | 400 | 粘性土 | 粘性シルト | 灰褐色 | 礫含む | ｻﾞﾗｻﾞﾗ 所々硬い 含水多 細粒土 |  | ― | 28.4 | 1.914 | 1.490654 | 100 | 579 | 25.2 | 1.881 | 125 | 1005 | 24.2 | 1.895 | 150 | 1176 | 24.8 | 1.879 |  |  |  |  | 100 | 579 | 100 | 579 | TL-3E | 100 | 1月 | 1次5~A | 919 | 1217 | 1.587219 | 1.324266 | [30 empty] | 830 | 44
371 | 8 | 藤本 | 平成25年1月 | 240136 | (仮称)サンドラッグ鏡島店新築工事 | 岐阜県岐阜市 | 2次 | GS-200 | 400 | 砂質土 | 礫質砂 | 茶褐色 | 粘土含む | 硬い ほとんど石 |  | ― | 14.9 | 2.122 | 1.846823 | 100 | 4391 | 11.3 | 2.133 | 125 | 5032 | 10.8 | 2.134 | 150 | 6226 | 10.4 | 2.114 |  |  |  |  | 100 | 4391 | 100 | 4391 | TL-3E | 100 | 1月 | 2次6~A | 789 | 1580 | 0.1796857 | 2.002535 | [30 empty] | 830 | 44
372 | 8 | 藤本 | 平成25年2月 | 240134 | 三浦地区みなとまちづくり計画させぼ五番街新築工事 | 長崎県佐世保市 | BrNo.5 1次改良 | GS-200 | 600 | 粘性土 | 礫混じり砂質粘土 | 灰褐色 | 礫多含む | ｻﾞﾗｻﾞﾗ 粘性あり 軟らかい |  | ― | 21.1 | 2.048 | 1.691164 | 100 | 1958 | 15.9 | 2.029 | 150 | 2496 | 16.4 | 2.041 | 200 | 4623 | 14.8 | 2.065 |  |  |  |  | 100 | 1958 | 100 | 1958 | GS-200 | 100 | 4月 | 1次5~G | 4340 | 6217 | 2.216547 | 1.432488 | 1次10~C | 2393 | 3410 | 1.222165 | 1.42499 | 1次7-8~K-L | 2650 | 3083 | 1.353422 | 1.163396 | 1次9~H | 2117 | 3173 | 1.081205 | 1.498819 | [16 empty] | 44
373 | 8 | 藤本 | 平成25年2月 | 240134 | 三浦地区みなとまちづくり計画させぼ五番街新築工事 | 長崎県佐世保市 | BrNo.5 2次改良 | GS-200 | 600 | 砂質土 | 礫混じりシルト | 灰褐色 | 礫多含む | ﾎﾟﾛﾎﾟﾛ 硬い |  | ― | 15.9 | 2.021 | 1.743745 | 100 | 1004 | 11.2 | 1.934 | 150 | 1064 | 11.1 | 1.938 | 200 | 1375 | 10.4 | 1.952 |  |  |  |  | 100 | 1004 | 100 | 1004 | GS-200 | 100 | 4月 | 2次5~G | 2140 | 3160 | 2.131474 | 1.476636 | 2次10~C | 1072 | 1783 | 1.067729 | 1.663246 | 2次9~H | 828 | 1195 | 0.8247012 | 1.443237 | 2次8~K | 1606 | 2847 | 1.599602 | 1.772727 | [16 empty] | 44
374 | 8 | 藤本 | 平成25年2月 | 240134 | 三浦地区みなとまちづくり計画させぼ五番街新築工事 | 長崎県佐世保市 | BrNo.8 1次改良 | GS-200 | 600 | 粘性土 | 礫混じり砂質粘土 | 黄褐色 | 礫多含む | ｻﾞﾗｻﾞﾗ 粘性あり 軟らかい 水分多い |  | ― | 23.5 | 1.995 | 1.615385 | 100 | 698 | 19.1 | 1.971 | 150 | 1889 | 18 | 1.979 | 200 | 3224 | 17.1 | 1.997 |  |  |  |  | 100 | 698 | 100 | 698 | GS-200 | 100 | 4月 | 1次5~G | 4340 | 6217 | 6.217765 | 1.432488 | 1次10~C | 2393 | 3410 | 3.428367 | 1.42499 | 1次7-8~K-L | 2650 | 3083 | 3.796562 | 1.163396 | 1次9~H | 2117 | 3173 | 3.032951 | 1.498819 | [16 empty] | 44
375 | 8 | 藤本 | 平成25年2月 | 240134 | 三浦地区みなとまちづくり計画させぼ五番街新築工事 | 長崎県佐世保市 | BrNo.8 2次改良 | GS-200 | 600 | 砂質土 | 礫混じりシルト | 黄褐色 | 礫多含む | ﾊﾟﾗﾊﾟﾗ |  | ― | 15 | 1.996 | 1.735652 | 100 | 733 | 11.6 | 1.933 | 150 | 1494 | 11.1 | 1.933 | 200 | 2302 | 10.4 | 1.944 |  |  |  |  | 100 | 733 | 100 | 733 | GS-200 | 100 | 4月 | 1次5~G | 4340 | 6217 | 5.920873 | 1.432488 | 1次10~C | 2393 | 3410 | 3.264666 | 1.42499 | 1次7-8~K-L | 2650 | 3083 | 3.61528 | 1.163396 | 1次9~H | 2117 | 3173 | 2.888131 | 1.498819 | [16 empty] | 44
376 | 8 | 藤本 | 平成25年2月 | 240134 | 三浦地区みなとまちづくり計画させぼ五番街新築工事 | 長崎県佐世保市 | BrNo.14 1次改良 | GS-200 | 600 | 粘性土 | 礫混じり砂質粘土 | 黄褐色 | 礫多含む | ｻﾞﾗｻﾞﾗ 粘性あり 軟らかい |  | ― | 22.5 | 2.022 | 1.650612 | 100 | 2601 | 18.4 | 2.039 | 150 | 4108 | 16.4 | 2.05 | 200 | 6476 | 16.3 | 2.073 |  |  |  |  | 100 | 2601 | 0 |  | GS-200 |  | 4月 | 6街区 1次 | [35 empty] | 44
377 | 8 | 藤本 | 平成25年2月 | 240134 | 三浦地区みなとまちづくり計画させぼ五番街新築工事 | 長崎県佐世保市 | BrNo.14 2次改良 | GS-200 | 600 | 粘性土 | 礫混じり砂質粘土 | 黄褐色 | 礫多含む | ｻﾞﾗｻﾞﾗ 粘性あり |  | ― | 22.2 | 1.988 | 1.626841 | 100 | 3306 | 19.1 | 2.038 | 150 | 4260 | 15.8 | 2.018 | 200 | 4928 | 14.9 | 2.034 |  |  |  |  | 100 | 3306 | 0 |  | GS-200 |  | 4月 | 6街区 2次 | [35 empty] | 44
378 | 8 | 藤本 | 平成25年2月 | 240134 | 三浦地区みなとまちづくり計画させぼ五番街新築工事 | 長崎県佐世保市 | BrNo.12 1次改良下 | GS-200 | 600 | 粘性土 | 礫混じり砂質粘土 | 暗灰色 | 礫多含む | ｻﾞﾗｻﾞﾗ 水分多い ﾄﾞﾛﾄﾞﾛ 水浮あり |  | ― | 41.1 | 1.766 | 1.251595 | 100 | 1216 | 31.9 | 1.775 | 150 | 2464 | 31.1 | 1.797 | 200 | 4818 | 30.1 | 1.815 |  |  |  |  | 100 | 1216 | 0 |  | GS-200 |  | 4月 | 1次C~D~X1 | 2977 | 3870 |  | 1.299966 | [31 empty] | 44
379 | 8 | 藤本 | 平成25年2月 | 240134 | 三浦地区みなとまちづくり計画させぼ五番街新築工事 | 長崎県佐世保市 | BrNo.12 1次改良 | GS-200 | 600 | 粘性土 | 礫混じり砂質粘土 | 茶褐色 | 礫多含む | ｻﾞﾗｻﾞﾗ 水分多い ﾄﾞﾛﾄﾞﾛ 水浮あり |  | ― | 29.8 | 1.899 | 1.46302 | 100 | 762 | 26.2 | 1.857 | 150 | 1633 | 25.4 | 1.876 | 200 | 2650 | 24.1 | 1.891 |  |  |  |  | 100 | 762 | 0 |  | GS-200 |  | 4月 | 1次C~D~X1 | 2977 | 3870 |  | 1.299966 | [31 empty] | 44
380 | 8 | 藤本 | 平成25年2月 | 240134 | 三浦地区みなとまちづくり計画させぼ五番街新築工事 | 長崎県佐世保市 | BrNo.12 2次改良 | GS-200 | 600 | 粘性土 | 砂混じり粘性シルト | 灰褐色 | 礫多含む | ｻﾞﾗｻﾞﾗ 水分多い |  | ― | 15.8 | 2.015 | 1.740069 | 100 | 3374 | 12 | 2.104 | 150 | 4009 | 12.1 | 2.074 | 200 | 4296 | 11.4 | 2.067 |  |  |  |  | 100 | 3374 | 0 |  | GS-200 |  | 4月 | 2次C~D~X1 | 3310 | 4570 |  | 1.380665 | [31 empty] | 44
381 | 8 | 原田 | 平成25年2月 | 240101 | (仮称)ドラッグヤマザワ旭新町店増築工事 | 山形県酒田市 | 1次 | GS-200 | 400 | 粘性土 | 有機質土(腐食土) | 灰褐色 | 繊維質含む | 粘性あり 部分的に砂 軟らかい |  | ― | 43.3 | 1.739 | 1.213538 | 100 | 433 | 27.2 | 1.847 | 150 | 514 | 27.8 | 1.821 | 200 | 1564 | 27.8 | 1.822 | 250 | 2377 | 28 | 1.835 | 100 | 433 | 100 | 433 | GS-200 | 100 | 4月 | 1次X4-Y1~Y2 | 621 | 784 | 1.43418 | 1.26248 | [30 empty] | 803 | 44
382 | 8 | 原田 | 平成25年2月 | 240101 | (仮称)ドラッグヤマザワ旭新町店増築工事 | 山形県酒田市 | 2次 | GS-200 | 400 | 砂質土 | 礫質砂 | 暗灰色 | 礫多含む | ﾊﾟﾗﾊﾟﾗ 粗粒土 |  | ― | 23 | 1.779 | 1.446341 | 100 | 2504 | 16 | 1.875 | 150 | 4694 | 15.2 | 1.941 | 200 | 7731 | 14.6 | 1.95 |  |  |  |  | 100 | 2504 | 100 | 2504 | GS-200 | 100 | 4月 | 2次X2~Y2 | 463 | 558 | 0.1849042 | 1.205184 | [30 empty] | 803 | 44
383 | 8 | 大田 | 平成25年2月 | 240139 | (仮称)アクティブ三郷中間処理場新築工事 | 埼玉県三郷市 | 1次 | GS-200 | 400 | 粘性土 | 粘土 | 暗灰色 | 含水量多 | 粘性強 べたつく 軽い |  | ― | 80.8 | 1.505 | 0.8324115 | 100 | 110 | 63 | 1.55 | 150 | 837 | 56.9 | 1.557 | 200 | 1863 | 53.2 | 1.569 | 250 | 1781 | 56.8 | 1.567 | 120 | 400 | 120 | 401 | GS-200 | 120 | 3月 | 1次 | 386 |  | 0.9625935 | [31 empty] | 833 | 44
384 | 8 | 大田 | 平成25年2月 | 240139 | (仮称)アクティブ三郷中間処理場新築工事 | 埼玉県三郷市 | 2次 | GS-200 | 400 | 粘性土 | 粘土 | 茶褐色 | 根含む | ﾎﾟﾛﾎﾟﾛ 破砕可な土塊あり |  | ― | 49.6 | 1.694 | 1.132353 | 100 | 284 | 38.5 | 1.739 | 150 | 1140 | 36.5 | 1.717 | 200 | 3105 | 34.2 | 1.731 |  |  |  |  | 107 | 400 | 110 | 456 | GS-200 | 110 | 3月 | 2次 | 1631 |  | 3.576754 | [31 empty] | 833 | 44
385 | 8 | 竹岡 | 平成25年2月 | 240144 | 新日鉄住金エンジニアリング(株)北九州寮駐車場建設工事 | 福岡県北九州市 | 1次 | ｿﾙｽﾀｰR300 | 400 | 粘性土 | 砂質シルト | 暗灰色～黄褐色 | 礫含む | ｻﾗｻﾗしっとり ふわふわ細粒土 |  | ― | 32.1 | 1.745 | 1.320969 | 100 | 1072 | 25.8 | 1.725 | 150 | 2472 | 25.3 | 1.746 | 200 | 2752 | 24.7 | 1.769 |  |  |  |  | 100 | 1072 | 100 | 1072 | ｿﾙｽﾀｰR300 | 100 | 4月 | 1次PX5-PY2 | 2077 | 2687 | 1.9375 | 1.293693 | [30 empty] | 838 | 54
386 | 8 | 竹岡 | 平成25年2月 | 240144 | 新日鉄住金エンジニアリング(株)北九州寮駐車場建設工事 | 福岡県北九州市 | 2次 | ｿﾙｽﾀｰR300 | 400 | 砂質土 | 礫質砂 | 暗灰色 | 含水量多 | 炭ｶﾞﾗ 鉱滓・ﾚﾝｶﾞ片含む 水分多い |  | ― | 24.7 | 1.762 | 1.412991 | 100 | 3168 | 19.1 | 1.85 | 150 | 5054 | 19.1 | 1.853 | 200 | 5550 | 18.3 | 1.83 |  |  |  |  | 100 | 3168 | 100 | 3168 | ｿﾙｽﾀｰR300 | 100 | 4月 | 2次PX9-PY3 | 646 | 920 | 0.2039141 | 1.424149 | [30 empty] | 838 | 54
387 | 9 | 大田 | 平成25年2月 | 240138 | (仮称)七福の湯習志野店新築工事 | 千葉県習志野市 | 1次 | GS-200 | 480 | 火山灰質土 | 火山灰質粘性土 | 黄褐色 | 混合物なし | ﾎﾟﾛﾎﾟﾛ ねっとり |  | ― | 103.7 | 1.437 | 0.7054492 | 100 | 43 | 71 | 1.5 | 200 | 232 | 70.8 | 1.537 | 250 | 797 | 66 | 1.558 | 300 | 3034 | 64.5 | 1.565 | 222 | 480 | [40 empty] | 832 | 44
388 | 9 | 大田 | 平成25年2月 | 240138 | (仮称)七福の湯習志野店新築工事 | 千葉県習志野市 | 1次 | GS-225 | 480 | 火山灰質土 | 火山灰質粘性土 | 黄褐色 | 混合物なし | ﾎﾟﾛﾎﾟﾛ ねっとり |  | ― | 103.7 | 1.437 | 0.7054492 | 100 | 46 | 80 | 1.507 | 150 | 189 | 73.1 | 1.529 | 200 | 1667 | 70.1 | 1.531 | 300 | 5609 | 66.4 | 1.575 | 160 | 480 | 160 | 485 | GS-225 | 160 | 7月 | 1次7-D | 2934 | 4109 | 6.049485 | 1.400477 | [30 empty] | 832 | 46
389 | 9 | 大田 | 平成25年2月 | 240138 | (仮称)七福の湯習志野店新築工事 | 千葉県習志野市 | 2次 | GS-200 | 480 | 火山灰質土 | 火山灰質粘性土 | 茶褐色 | 混合物なし | ﾎﾟﾛﾎﾟﾛ 粘性なし |  | ― | 78.4 | 1.42 | 0.7959641 | 100 | 190 | 62.4 | 1.545 | 200 | 263 | 55.6 | 1.538 | 300 | 366 | 53 | 1.512 |  |  |  |  | 411 | 480 | [40 empty] | 832 | 44
390 | 9 | 大田 | 平成25年2月 | 240138 | (仮称)七福の湯習志野店新築工事 | 千葉県習志野市 | 2次 | GS-225 | 480 | 火山灰質土 | 火山灰質粘性土 | 茶褐色 | 混合物なし | ﾎﾟﾛﾎﾟﾛ 粘性なし |  | ― | 78.4 | 1.42 | 0.7959641 | 100 | 168 | 62.4 | 1.547 | 200 | 276 | 57.7 | 1.525 | 300 | 588 | 48.8 | 1.488 |  |  |  |  | 266 | 480 | 200 | 276 | GS-225 | 200 | 7月 | 2次7-C | 3336 | 3167 | 12.08696 | 0.9493405 | [30 empty] | 832 | 46
391 | 9 | 大田 | 平成25年2月 | 240138 | (仮称)七福の湯習志野店新築工事 | 千葉県習志野市 | 2次② | GS-225 | 480 | 火山灰質土 | 火山灰質粘性土 | 茶褐色 | 混合物なし | ﾎﾟﾛﾎﾟﾛ 粘性なし |  | ― | 60.9 | 1.564 | 0.9720323 | 200 | 562 | 45.6 | 1.618 | 300 | 707 | 44.2 | 1.588 | 400 | 928 | 41.1 | 1.549 |  |  |  |  | 200 | 562 | 200 | 562 | GS-225 | 200 | 7月 | 2次7-C | 3336 | 3167 | 5.935943 | 0.9493405 | [30 empty] | 832 | 46
392 | 9 | 藤本 | 平成25年3月 | 240160 | (仮称)マルハン上小田井駅前店新築工事 | 愛知県名古屋市 | 1次 | GS-200 | 400 | 砂質土 | 砂質シルト | 灰褐色 | 混合物なし | しゃりしゃり 部分的に粘性あり |  | ― | 34.3 | 1.81 | 1.347729 | 100 | 602 | 2705 | 1.8 | 150 | 973 | 26.5 | 1.814 | 200 | 2083 | 25.6 | 1.825 |  |  |  |  | 100 | 602 | 150 | 973 | GS-200 | 150 | 6月 | 1次X3~Y4 | 772 | 984 | 0.7934224 | 1.274611 | 1次X7-8~Y4 | 629 | 953 | 0.6464543 | 1.515103 | 1次X11~Y7 | 527 | 696 | 0.5416238 | 1.320683 | [20 empty] | 853 | 44
393 | 9 | 藤本 | 平成25年3月 | 240160 | (仮称)マルハン上小田井駅前店新築工事 | 愛知県名古屋市 | 2次 | GS-200 | 400 | 砂質土 | 砂質シルト | 茶褐色 | 混合物なし | ﾎﾟﾛﾎﾟﾛ 部分的に粘性あり |  | ― | 35.3 | 1.803 | 1.332594 | 100 | 297 | 29.7 | 1.845 | 150 | 637 | 28.8 | 1.847 | 200 | 744 | 27.2 | 1.842 |  |  |  |  | 116 | 400 | 100 | 297 | GS-200 | 100 | 6月 | 2次X2~Y6通 | 531 | 844 | 1.787879 | 1.589454 | 2次X4-5~Y4 | 635 | 1520 | 2.138047 | 2.393701 | 2次X10~Y7 | 578 | 1050 | 1.946128 | 1.816609 | [20 empty] | 853 | 44
394 | 9 |  | 平成25年3月 | 240137 | (仮称)中部薬品帰宅中切店新築工事 | 愛知県名古屋市 | 1次 | GS-200 | 400 | 粘性土 | 粘土 | 灰褐色 | 混合物なし | ﾎﾟﾛﾎﾟﾛ |  | ― | 43.4 | 1.756 | 1.224547 | 100 | 280 | 34.8 | 1.786 | 150 | 722 | 34 | 1.785 | 200 | 2088 | 32.5 | 1.806 |  |  |  |  | 114 | 400 | 120 | 457 | GS-200 | 120 | 4月 | 1次 | 337 | 996 | 0.7374179 | 2.95549 | [30 empty] | 831 | 44
395 | 9 |  | 平成25年3月 | 240137 | (仮称)中部薬品帰宅中切店新築工事 | 愛知県名古屋市 | 2次 | GS-200 | 400 | 砂質土 | 砂質シルト | 灰褐色 | 水浮き有り | ｻﾞﾗｻﾞﾗ 水分過多 |  | ― | 22.2 | 1.967 | 1.609656 | 100 | 1189 | 1635 | 1.974 | 150 | 1972 | 15.9 | 1.978 | 200 | 3715 | 15.5 | 1.995 |  |  |  |  | 100 | 1189 | 100 | 1189 | GS-200 | 100 | 4月 | 2次 | 1868 | 2987 | 1.571068 | 1.599036 | [30 empty] | 831 | 44
396 | 9 | 竹内 | 平成25年3月 | 240130 | (仮称)ユース安曇川店新築工事 | 滋賀県高島市 | 1次 | TL-3E | 400 | 砂質土 | 礫混じり砂質シルト | 暗灰色 | 礫含む | ﾎﾟﾛﾎﾟﾛ 硬い 部分的に粘土含む |  | ― | 28.2 | 1.903 | 1.484399 | 80 | 389 | 23.2 | 1.906 | 100 | 617 | 21.9 | 1.917 | 150 | 911 | 21.3 | 1.925 |  |  |  |  | 81 | 400 | 100 | 617 | TL-3E | 100 | 7月 | 1次4-5,G | 599 | 638 | 0.9708266 | 1.065109 | 1次3,I-J | 437 | 480 | 0.7082658 | 1.098398 | [25 empty] | 828 | 38
397 | 9 | 竹内 | 平成25年3月 | 240130 | (仮称)ユース安曇川店新築工事 | 滋賀県高島市 | 2次 | TL-3E | 400 | 砂質土 | 礫混じり砂質シルト | 灰褐色 | 礫含む | ﾎﾟﾛﾎﾟﾛ 硬い 部分的に粘土含む |  | ― | 20.8 | 2.037 | 1.686258 | 80 | 853 | 17.1 | 1.998 | 100 | 1309 | 16.4 | 1.979 | 150 | 1543 | 15.7 | 1.932 |  |  |  |  | 80 | 853 | 100 | 1309 | TL-3E | 100 | 7月 | 2次5-7,A-B | 1074 | 1330 | 0.8204736 | 1.238361 | 2次3-4,G-I | 572 | 694 | 0.4369748 | 1.213287 | [25 empty] | 828 | 38
398 | 9 | 竹内 | 平成25年3月 | 240130 | (仮称)ユース安曇川店新築工事 | 滋賀県高島市 | 消火水槽 | TL-3E | 400 | 砂質土 | 礫混じり砂 | 薄灰色 | 礫多含む | ﾄﾞﾛﾄﾞﾛ 水浮き激しい |  | ― | 24.9 | 2.079 | 1.664532 | 80 | 413 | 14 | 2.028 | 100 | 612 | 13.8 | 2.036 | 150 | 1260 | 9 | 2.062 |  |  |  |  | 80 | 413 | 100 | 612 | TL-3E | 100 | [36 empty] | 828 | 38
399 | 9 | 高尾 | 平成25年3月 | 240143 | (仮称)ユニバース青柳店新築工事 | 青森県青森市 | BrNo.1 1次 | GS-200 | 480 | 砂質土 | 礫混じり砂 | 茶褐色 | 礫含む | 含水多 ざらざら 粗粒土 |  | ― | 17.6 | 1.837 | 1.562075 | 80 | 1298 | 13 | 1.961 | 100 | 1447 | 13.2 | 1.972 | 150 | 4158 | 11.6 | 1.994 |  |  |  |  | 80 | 1298 | 150 | 4158 | GS-200 | 150 | 4月 | 1次D,6-1 | 2497 | 3870 | 0.6005291 | 1.54986 | [30 empty] | 837 | 44
400 | 9 | 高尾 | 平成25年3月 | 240143 | (仮称)ユニバース青柳店新築工事 | 青森県青森市 | BrNo.2 1次 | GS-200 | 480 | 砂質土 | 礫混じり砂質シルト | 黄褐色 | 礫含む | 含水多 ざらざら 主成分細砂で一部粗粒土 若干水浮あり |  | ― | 45.9 | 1.748 | 1.198081 | 150 | 272 | 32.9 | 1.8 | 200 | 565 | 32.8 | 1.789 | 250 | 1028 | 32.1 | 1.801 |  |  |  |  | 186 | 480 | 200 | 565 | GS-200 | 200 | 4月 | 1次3,C~D | 2207 | 2870 | 3.906195 | 1.300408 | [30 empty] | 837 | 44
401 | 9 | 高尾 | 平成25年3月 | 240143 | (仮称)ユニバース青柳店新築工事 | 青森県青森市 | 2次 | GS-200 | 480 | 砂質土 | 粘土混じりシルト | 茶褐～赤褐色 | 礫含む | じゃりじゃり 部分的に粘土含 |  | ― | 28.2 | 1.907 | 1.48752 | 80 | 823 | 22 | 1.815 | 100 | 1395 | 21.6 | 1.913 | 150 | 2695 | 20.6 | 1.933 |  |  |  |  | 80 | 823 | 100 | 1395 | GS-200 | 100 | 4月 | 2次C~D,3~4 | 2620 | 3680 | 1.878136 | 1.40458 | [30 empty] | 837 | 44
402 | 9 | 原田 | 平成25年3月 | 240142 | (仮称)シティホール若松新築工事 | 福岡県北九州市 | 1次 | GS-200 | 400 | 粘性土 | シルト混じり粘土 | 灰褐色 | 礫含む | ざらざら |  | ― | 51.3 | 1.709 | 1.129544 | 100 | 481 | 41.8 | 1.725 | 150 | 1083 | 39 | 1.743 | 200 | 2171 | 36.6 | 1.739 |  |  |  |  | 100 | 481 | 100 | 481 | GS-200 | 100 | 6月 | 1次 | 2033 | 3370 | 4.226611 | 1.657649 | [30 empty] | 836 | 44
403 | 9 | 原田 | 平成25年3月 | 240142 | (仮称)シティホール若松新築工事 | 福岡県北九州市 | 2次 | GS-200 | 400 | 砂質土 | 砂質シルト | 茶褐色 | 礫含む | さくさく |  | ― | 25 | 1.976 | 1.5808 | 100 | 1068 | 20.4 | 1.967 | 150 | 1872 | 19.2 | 1.976 | 200 | 3102 | 18.5 | 1.981 |  |  |  |  | 100 | 1068 | 100 | 1068 | GS-200 | 100 | 6月 | 2次 | 1579 | 2180 | 1.478464 | 1.380621 | [30 empty] | 836 | 44
404 | 9 | 熊木 | 平成25年3月 | 230112 | (有)勝山きのこ園ぶなしめじ生育棟新築工事 | 長野県中野市 | 1次 | US-10 | 320 | 有機質土 | 有機質土(腐食土) | 真黒 | 繊維質含む | ねっとり やわらかい |  | ― | 134.5 | 1.289 | 0.5496802 | 150 | 341 | 112.3 | 1.353 | 200 | 423 | 94.8 | 1.378 | 250 | 751 | 81.2 | 1.433 | 300 | 967 | 83.2 | 1.427 | 150 | 341 | 150 | 341 | US-10 | 150 | 4月 | 1次7~B | 340 | 394 | 0.9970674 | 1.158824 | [30 empty] | 742 | 31
405 | 9 | 熊木 | 平成25年3月 | 230112 | (有)勝山きのこ園ぶなしめじ生育棟新築工事 | 長野県中野市 | 2次 | US-10 | 320 | 有機質土 | 有機質土(腐食土) | 真黒 | 繊維質含む | ねっとり やわらかい |  | ― | 113.8 | 1.361 | 0.6365762 | 150 | 478 | 81.5 | 1.435 | 200 | 904 | 71.6 | 1.469 | 250 | 1127 | 73.6 | 1.463 | 300 | 1685 | 70 | 1.482 | 150 | 478 | 150 | 478 | US-10 | 150 | 4月 | 2次4~B | 1073 | 1453 | 2.24477 | 1.354147 | [30 empty] | 742 | 31
406 | 9 | 新井 | 平成25年3月 | 240150 | (仮称)株式会社シバ工芸様テナント棟新築工事 | 埼玉県八潮市 | 1次 | GS-200 | 400 | 粘性土 | 粘性シルト | 灰褐色 | 灰褐色 | 水分多 やわらかい |  | ― | 54.5 | 1.674 | 1.083495 | 100 | 635 | 40 | 1.725 | 150 | 2047 | 39.9 | 1.731 | 200 | 2910 | 36.7 | 1.747 |  |  |  |  | 100 | 635 | 100 | 635 | GS-200 | 100 | 5月 | [35 empty] | 843 | 44
407 | 9 | 新井 | 平成25年3月 | 240150 | (仮称)株式会社シバ工芸様テナント棟新築工事 | 埼玉県八潮市 | 2次 | GS-200 | 400 | 砂質土 | 礫混じりシルト | 茶褐～赤褐色 | 礫多含む | やわらかい 部分的に粘土含 |  | ― | 35.3 | 1.817 | 1.342942 | 100 | 338 | 29.7 | 1.848 | 150 | 637 | 29.1 | 1.845 | 200 | 1980 | 27.7 | 1.85 |  |  |  |  | 111 | 400 | 120 | 458 | GS-200 | 120 | 5月 | [35 empty] | 843 | 44
408 | 9 | 竹岡 | 平成25年4月 | 240146 | (仮称)ナイス飯島店新築工事 | 秋田県秋田市 | 1次 | GS-200 | 600 | 砂質土 | 礫混じり砂質シルト | 暗灰色 | 礫多含む | 水分多 ｻﾞﾗｻﾞﾗ |  | ― | 17.1 | 2.075 | 1.77199 | 100 | 1623 | 13.3 | 2.11 | 150 | 2960 | 12.9 | 2.118 | 200 | 3995 | 13.3 | 2.118 |  |  |  |  | 100 | 1623 | 100 | 1623 | GS-200 | 100 |  | 1次13-H | 461 | 728 | 0.2840419 | 1.579176 | 1次9-C | 1159 | 2437 | 0.7141097 | 2.102675 | [25 empty] | 839 | 44
409 | 9 | 竹岡 | 平成25年4月 | 240146 | (仮称)ナイス飯島店新築工事 | 秋田県秋田市 | 2次 | GS-200 | 600 | 砂質土 | 礫混じり砂質シルト | 茶褐色 | 礫多含む | ｻﾞﾗｻﾞﾗ ｻｸｻｸ |  | ― | 26.1 | 1.929 | 1.529738 | 100 | 336 | 20.4 | 1.96 | 150 | 570 | 19.8 | 1.948 | 200 | 1518 | 19.1 | 1.973 |  |  |  |  | 152 | 600 | 160 | 617 | GS-200 | 160 |  | 2次9-C | 1812 | 2940 | 2.936791 | 1.622517 | 2次13-H | 1967 | 3460 | 3.188006 | 1.759024 | [25 empty] | 839 | 44
410 | 9 | 竹岡 | 平成25年4月 | 240146 | (仮称)ナイス飯島店新築工事 | 秋田県秋田市 | 消火水槽部 | GS-200 | 600 | 砂質土 | 礫混じり砂 | 灰褐色 | 礫多含む | 水分多 ｻﾞﾗｻﾞﾗ 流動性あり |  | ― | 27.2 | 1.956 | 1.537736 | 100 | 587 | 21.9 | 1.96 | 150 | 1220 | 21.5 | 1.963 | 200 | 2706 | 20.9 | 1.982 |  |  |  |  | 102 | 600 | 110 | 714 | GS-200 | 110 |  | 1次13-H | 461 | 728 | 0.6456583 | 1.579176 | 1次9-C | 1159 | 2437 | 1.623249 | 2.102675 | [25 empty] | 839 | 44
411 | 9 | 熊木 | 平成25年4月 | 240140 | (仮称)弘前店舗新築工事 | 青森県弘前市 | 1次 | GS-200 | 400 | 粘性土 | 粘土 | 黒褐～淡灰色 | 繊維質含む | 礫含 粘性強 |  | ― | 40.2 | 1.8 | 1.28388 | 100 | 304 | 32.1 | 1.814 | 150 | 730 | 29.3 | 1.826 | 200 | 1297 | 28.6 | 1.83 | 250 | 2803 | 25.7 | 1.86 | 112 | 400 | 120 | 475 | GS-200 | 120 | 5月 | 1次3~C | 634 | 860 | 1.334737 | 1.356467 | 1次7~H | 5067 | 5923 | 10.66737 | 1.168936 | [25 empty] | 834 | 44
412 | 9 | 熊木 | 平成25年4月 | 240140 | (仮称)弘前店舗新築工事 | 青森県弘前市 | 2次 | GS-200 | 400 | 砂質土 | 礫混じりシルト | 灰褐色 | 礫多含む | 水分多 粗粒土 水浮あり |  | ― | 28.9 | 1.764 | 1.368503 | 100 | 2743 | 23.6 | 1.772 | 150 | 3091 | 22 | 1.775 | 200 | 5637 | 21 | 1.798 |  |  |  |  | 100 | 2743 | 100 | 2743 | GS-200 | 100 | 5月 | 2次8-9~D | 2370 | 3133 | 0.8640175 | 1.321941 | 2次6~H | 1627 | 2087 | 0.5931462 | 1.282729 | [25 empty] | 834 | 44
413 | 9 | 熊木 | 平成25年4月 | 240140 | (仮称)弘前店舗新築工事 | 青森県弘前市 | 消火水槽 | GS-200 | 400 | 粘性土 | シルト混じり粘土 | 茶褐～青灰色 | 繊維質含む | 粘性高 まだら |  | ― | 50 | 1.726 | 1.150667 | 100 | 176 | 41.2 | 1.704 | 150 | 409 | 37.6 | 1.728 | 200 | 889 | 36.8 | 1.742 | 250 | 1424 | 34.1 | 1.749 | 149 | 400 | 160 | 505 | GS-200 | 160 | 5月 | 1次3~C | 634 | 860 | 1.255446 | 1.356467 | 1次7~H | 5067 | 5923 | 10.03366 | 1.168936 | [25 empty] | 834 | 44
414 | 9 | 熊木 | 平成25年4月 | 240161 | (仮称)スーパーベルクス西船橋店新築工事 | 千葉県船橋市 | BrNo.1付近1次改良 | GS-200 | 480 | 砂質土 | 砂質シルト | 暗灰色 | 含水量多 | 水浮き ｻｸｻｸ 細粒土 |  | ― | 44.7 | 1.672 | 1.155494 | 100 | 645 | 35.8 | 1.696 | 150 | 1205 | 32.6 | 1.729 | 200 | 1413 | 31.4 | 1.74 |  |  |  |  | 100 | 645 | 100 | 645 | GS-200 | 100 | 7月 | 1次X1-X2~Y7 | 418 | 575 | 0.648062 | 1.375598 | [30 empty] | 854 | 44
415 | 9 | 熊木 | 平成25年4月 | 240161 | (仮称)スーパーベルクス西船橋店新築工事 | 千葉県船橋市 | BrNo.1付近1次改良 | GS-225 | 480 | 砂質土 | 砂質シルト | 暗灰色 | 含水量多 | 水浮き ｻｸｻｸ 細粒土 |  | ― | 45.9 | 1.667 | 1.142563 | 100 | 317 | 31 | 1.682 | 150 | 950 | 26.5 | 1.727 | 200 | 1654 | 21.5 | 1.737 |  |  |  |  | 113 | 480 | [40 empty] | 854 | 46
416 | 9 | 熊木 | 平成25年4月 | 240161 | (仮称)スーパーベルクス西船橋店新築工事 | 千葉県船橋市 | BrNo.1付近2次改良 | GS-200 | 480 | 火山灰質土 | ローム混じり粘土 | 黒褐色 | 混合物なし | ﾎﾟﾛﾎﾟﾛ 軽い やわらかい |  | ― | 69.2 | 1.505 | 0.8894799 | 100 | 56 | 60.4 | 1.575 | 150 | 217 | 62.3 | 1.582 | 200 | 666 | 57.6 | 1.595 | 250 | 1371 | 57.9 | 1.611 | 180 | 480 | [40 empty] | 854 | 44
417 | 9 | 熊木 | 平成25年4月 | 240161 | (仮称)スーパーベルクス西船橋店新築工事 | 千葉県船橋市 | BrNo.1付近2次改良 | GS-225 | 480 | 火山灰質土 | ローム混じり粘土 | 黒褐色 | 混合物なし | ﾎﾟﾛﾎﾟﾛ 軽い やわらかい |  | ― | 73.1 | 1.512 | 0.8734835 | 100 | 249 | 55.4 | 1.555 | 150 | 632 | 50.7 | 1.584 | 200 | 992 | 49.8 | 1.587 |  |  |  |  | 131 | 480 | 140 | 556 | GS-225 | 140 | 7月 | 2次X5~Y1 | 4290 | 5149 | 7.715827 | 1.200233 | [30 empty] | 854 | 46
418 | 9 | 熊木 | 平成25年4月 | 240161 | (仮称)スーパーベルクス西船橋店新築工事 | 千葉県船橋市 | BrNo.1～南西20m2次改良 | GS-200 | 480 | 火山灰質土 | ローム混じりシルト | 赤褐色 | 混合物なし | ﾎﾟﾛﾎﾟﾛ |  | ― | 65.5 | 1.559 | 0.941994 | 150 | 185 | 48.1 | 1.671 | 200 | 306 | 45.2 | 1.667 | 250 | 410 | 45.5 | 1.667 | 300 | 528 | 43 | 1.662 | 280 | 480 | [40 empty] | 854 | 44
419 | 9 | 熊木 | 平成25年4月 | 240161 | (仮称)スーパーベルクス西船橋店新築工事 | 千葉県船橋市 | BrNo.1～南西20m2次改良 | GS-225 | 480 | 火山灰質土 | ローム混じりシルト | 赤褐色 | 混合物なし | ﾎﾟﾛﾎﾟﾛ |  | ― | 61 | 1.59 | 0.9875776 | 100 | 132 | 47.9 | 1.643 | 200 | 523 | 43.2 | 1.641 | 300 | 1.52 | 38.4 | 1.648 |  |  |  |  | 190 | 480 | 190 | 484 | GS-225 | 190 | 7月 | 2次X5~Y1 | 4290 | 5149 | 8.863636 | 1.200233 | [30 empty] | 854 | 46
420 | 9 | 高尾 | 平成25年4月 | 240135 | (仮称)バロー津藤方店新築工事 | 三重県津市 | 1次 | GS-200 | 400 | 砂質土 | 礫混じり砂 | 茶褐色 | 礫含む | 粗粒土 ｻﾞﾗｻﾞﾗ じゃりじゃり |  | ― | 19.3 | 2.06 | 1.726739 | 100 | 381 | 14.7 | 2.077 | 150 | 1103 | 14.6 | 2.064 | 200 | 2695 | 14 | 2.075 |  |  |  |  | 102 | 400 | 110 | 526 | GS-200 | 110 | 5月 | 1次E,4 | 2047 | 3519 | 3.891635 | 1.719101 | [30 empty] | 829 | 44
421 | 9 | 高尾 | 平成25年4月 | 240135 | (仮称)バロー津藤方店新築工事 | 三重県津市 | 2次 | GS-200 | 400 | 砂質土 | 礫混じり砂 | 茶褐色 | 礫多含む | 粗粒土 ｻﾞﾗｻﾞﾗ じゃりじゃり |  | ― | 16.8 | 2.103 | 1.800514 | 100 | 878 | 13.2 | 2.074 | 150 | 1710 | 12.4 | 2.081 | 200 | 3152 | 12.9 | 2.072 |  |  |  |  | 100 | 878 | 100 | 878 | GS-200 | 100 | 5月 | 2次D,E-2,3 | 4545 | 6823 | 5.176538 | 1.50121 | [30 empty] | 829 | 44
422 | 9 | 新井 | 平成25年4月 | 240148 | (仮称)うるま店舗新築工事 | 沖縄県うるま市 | 1次 | 普通ｾﾒﾝﾄ | 400 | 粘性土 | 礫混じり粘性シルト | 薄灰色 | 礫多含む | 部分的に繊維質 粘性強 貝殻含 |  | ― | 39.6 | 1.818 | 1.302292 | 100 | 731 | 31.6 | 1.821 | 150 | 1009 | 33.3 | 1.793 | 200 | 1535 | 29.2 | 1.842 |  |  |  |  | 100 | 731 | 100 | 731 | 普通ｾﾒﾝﾄ | 100 | 6月 | 1次① | 795 | 1643 | 1.087551 | 2.066667 | 1次② | 638 | 1297 | 0.872777 | 2.032915 | 1次③ | 951 | 2073 | 1.300958 | 2.179811 | [20 empty] | 841 | 53
423 | 9 | 新井 | 平成25年4月 | 240148 | (仮称)うるま店舗新築工事 | 沖縄県うるま市 | 2次 | 普通ｾﾒﾝﾄ | 400 | 粘性土 | 礫混じり粘性シルト | 灰褐色 | 礫多含む | 粘性強 ﾊﾟｻﾊﾟｻ ほぼ石 |  | ― | 30.3 | 1.88 | 1.442824 | 100 | 962 | 24.7 | 1.807 | 150 | 754 | 23.1 | 1.781 | 200 | 887 | 22 | 1.753 |  |  |  |  | 100 | 962 | 100 | 962 | 普通ｾﾒﾝﾄ | 100 | 6月 | 2次① | 1103 | 2227 | 1.14657 | 2.019039 | 2次② | 1100 | 2170 | 1.143451 | 1.972727 | 2次③ | 769 | 1893 | 0.7993763 | 2.461638 | [20 empty] | 841 | 53
424 | 9 | 鍜島 | 平成25年4月 | 240149 | (仮称)メゾンヴェールいずも新築工事 | 島根県出雲市 | 1次 | GS-200 | 600 | 粘性土 | 粘土 | 灰褐色 | 繊維質含む | 部分的に砂含 粘性強 |  | ― | 42 | 1.799 | 1.266901 | 100 | 221 | 32.7 | 1.82 | 150 | 673 | 31.5 | 1.826 | 200 | 945 | 30.8 | 1.825 |  |  |  |  | 142 | 600 | 150 | 673 | GS-200 | 150 | 5月 | 1次6-D | 1510 | 2187 | 2.243685 | 1.448344 | [30 empty] | 842 | 44
425 | 9 | 鍜島 | 平成25年4月 | 240149 | (仮称)メゾンヴェールいずも新築工事 | 島根県出雲市 | 2次 | GS-200 | 600 | 粘性土 | 礫混じりシルト | 青灰色 | 礫多含む | ﾎﾟﾛﾎﾟﾛ 粘性強 かたい |  | ― | 25.2 | 1.96 | 1.565495 | 100 | 1121 | 20.6 | 1.917 | 150 | 1931 | 19.1 | 1.906 | 200 | 2686 | 18.3 | 1.91 |  |  |  |  | 100 | 1121 | 100 | 1121 | GS-200 | 100 | 5月 | 2次6-D | 1041 | 1590 | 0.9286351 | 1.527378 | [30 empty] | 842 | 44
426 | 9 | 原田 | 平成25年5月 | 240167 | P-ARK竹ノ塚プロジェクト新築工事 | 東京都足立区 | 南棟1次 | HK-P530 | 400 | 粘性土 | 砂混じり粘性シルト | 灰褐色 | 砂含む | ｻﾞﾗｻﾞﾗ 砂っぽく粘性あり |  | ― | 39.1 | 1.802 | 1.295471 | 100 | 1007 | 31.4 | 1.813 | 150 | 2497 | 30.2 | 1.838 | 200 | 3748 | 29.6 | 1.841 |  |  |  |  | 100 | 1007 | 100 | 1007 | HK-P530 | 100 | 7月 | 南棟1次 | 2308 | 2871 | 2.291956 | 1.243934 | [30 empty] | 859 | 55
427 | 9 | 原田 | 平成25年5月 | 240167 | P-ARK竹ノ塚プロジェクト新築工事 | 東京都足立区 | 南棟2次 | HK-P530 | 400 | 粘性土 | 礫混じり粘性シルト | 灰褐色 | 礫多含む | ｻﾞﾗｻﾞﾗ 砂っぽく粘性あり |  | ― | 29.2 | 1.913 | 1.48065 | 100 | 560 | 23.5 | 1.896 | 150 | 1828 | 23.3 | 1.909 | 200 | 3085 | 22.1 | 1.935 |  |  |  |  | 100 | 560 | 100 | 560 | HK-P530 | 100 | 7月 | 南棟2次 | 2046 | 2871 | 3.653571 | 1.403226 | [30 empty] | 859 | 55
428 | 9 | 原田 | 平成25年5月 | 240167 | P-ARK竹ノ塚プロジェクト新築工事 | 東京都足立区 | 北棟1次 | HK-P530 | 400 | 粘性土 | 粘性シルト | 灰褐色 | 混合物なし | ｻﾞﾗｻﾞﾗ 砂っぽく粘性あり |  | ― | 48.6 | 1.758 | 1.183042 | 100 | 885 | 37.1 | 1.751 | 150 | 2363 | 35.7 | 1.775 | 200 | 3337 | 32.2 | 1.808 |  |  |  |  | 100 | 885 | 100 | 885 | HK-P530 | 100 | 7月 | 北棟1次 | 805 | 980 | 0.9096045 | 1.217391 | [30 empty] | 859 | 55
429 | 9 | 原田 | 平成25年5月 | 240167 | P-ARK竹ノ塚プロジェクト新築工事 | 東京都足立区 | 北棟2次 | HK-P530 | 400 | 粘性土 | 礫混じりシルト | 茶褐色 | 礫多含む | ｻﾞﾗｻﾞﾗ 砂っぽく粘性あり |  | ― | 24.3 | 1.986 | 1.597747 | 100 | 2025 | 18.2 | 1.982 | 150 | 2722 | 17.6 | 1.982 | 200 | 3775 | 17.9 | 1.979 |  |  |  |  | 100 | 2025 | 100 | 2025 | HK-P530 | 100 | 7月 | 北棟2次 | 1758 | 2808 | 0.8681481 | 1.59727 | [30 empty] | 859 | 55
430 | 9 |  | 平成25年5月 | 240169 | (仮称)原商鳥取支店倉庫棟新築工事 | 鳥取県鳥取市 | 1次 | GS-200 | 400 | 粘性土 | 粘土混じりシルト | 暗灰色 | 礫含む | 根・ｺﾞﾐ少含 ｻﾞﾗｻﾞﾗ |  | ― | 42 | 1.719 | 1.210563 | 100 | 233 | 35.2 | 1.743 | 150 | 931 | 33.5 | 1.753 | 200 | 1117 | 31.7 | 1.772 |  |  |  |  | 112 | 400 | 120 | 513 | GS-200 | 120 |  | 1次 | 1343 | 1783 | 2.617934 | 1.327625 | [30 empty] | 860 | 44
431 | 9 |  | 平成25年5月 | 240169 | (仮称)原商鳥取支店倉庫棟新築工事 | 鳥取県鳥取市 | 2次 | GS-200 | 400 | 砂質土 | 礫混じり砂 | 茶褐色 | 礫多含む | ｻﾞﾗｻﾞﾗ ﾊﾟﾗﾊﾟﾗ |  | ― | 17.7 | 1.857 | 1.57774 | 100 | 560 | 13 | 1.894 | 150 | 874 | 13.3 | 1.886 | 200 | 1893 | 11.7 | 1.898 |  |  |  |  | 100 | 560 | 100 | 560 | GS-200 | 100 |  | 2次 | 1107 | 2330 | 1.976786 | 2.104788 | [30 empty] | 860 | 44
432 | 9 | 熊木 | 平成25年6月 | 240159 | JA山口大島小松支所新築工事 | 山口県熊毛郡 | 1次 | GS-200 | 400 | 砂質土 | 礫質砂 | 暗灰色 | 礫含む | 水分過多 水浮あり ｻﾞﾗｻﾞﾗ |  | ― | 34.5 | 1.867 | 1.388104 | 100 | 359 | 30.6 | 1.789 | 150 | 991 | 28 | 1.805 | 200 | 1183 | 31.2 | 1.764 |  |  |  |  | 104 | 400 | 110 | 486 | GS-200 | 110 | 5月 | 1次X3~Y1 | 2183 |  | 4.49177 | [31 empty] | 852 | 44
433 | 9 | 熊木 | 平成25年6月 | 240159 | JA山口大島小松支所新築工事 | 山口県熊毛郡 | 2次 | GS-200 | 400 | 砂質土 | 礫質砂 | 暗灰色 | 礫含む | 炭ｶﾞﾗ含む 軽い 粗粒土 |  | ― | 27.9 | 1.389 | 1.086005 | 100 | 1043 | 19.6 | 1.459 | 150 | 1211 | 18.2 | 1.454 | 200 | 2513 | 16.5 | 1.454 |  |  |  |  | 100 | 1043 | 100 | 1043 | GS-200 | 100 | 5月 | 2次X2~Y2 | 1983 |  | 1.901246 | [31 empty] | 852 | 44
434 | 9 | 竹岡 | 平成25年5月 | 240157 | (仮称)カインズホーム浦和美園店新築工事 | 埼玉県さいたま市 | ①1次(1) | GS-200 | 480 | 砂質土 | 炭ガラ | 真黒 | 礫含む | ｻﾞﾗｻﾞﾗ |  | ― | 62 | 1.571 | 0.9697531 | 100 | 1186 | 52.7 | 1.572 | 200 | 2712 | 45.7 | 1.623 | 300 | 4381 | 42.5 | 1.653 |  |  |  |  | 100 | 1186 | 100 | 1186 | GS-200 | 100 | 6月 | 1次1~2,AA | 1478 | 3413 | 1.246206 | 2.309202 | 1次4,AH | 3441 | 3524 | 2.901349 | 1.024121 | 1次8,AA | 1144 | 1304 | 0.9645868 | 1.13986 | 1次11,AH | 1479 | 2043 | 1.247049 | 1.381339 | 1次15,AA | 1573 | 2268 | 1.326307 | 1.441831 | 1次20,AH | 3676 | 4786 | 3.099494 | 1.301959 | [5 empty] | 850 | 44
435 | 9 | 竹岡 | 平成25年5月 | 240157 | (仮称)カインズホーム浦和美園店新築工事 | 埼玉県さいたま市 | ①1次(2) | GS-200 | 480 | 砂質土 | 炭ガラ | 真黒 | 礫含む | ｻﾞﾗｻﾞﾗ |  | ― | 62 | 1.571 | 0.9697531 | 100 | 1186 | 52.7 | 1.572 | 200 | 2712 | 45.7 | 1.623 | 300 | 4381 | 42.5 | 1.653 |  |  |  |  | 100 | 1186 | 100 | 1186 | GS-200 | 100 | 6月 | 1次22,AA | 3678 | 4784 | 3.10118 | 1.300707 | 1次~31,BC | 1159 | 1397 | 0.9772344 | 1.205349 | 1次~1,AC | 579 | 650 | 0.4881956 | 1.122625 | [20 empty] | 850 | 44
436 | 9 | 竹岡 | 平成25年5月 | 240157 | (仮称)カインズホーム浦和美園店新築工事 | 埼玉県さいたま市 | ①2次(1) | GS-200 | 480 | 砂質土 | 礫混じりシルト | 茶褐色 | 礫含む | ｻﾞﾗｻﾞﾗ |  | ― | 29.3 | 1.8 | 1.392111 | 100 | 401 | 25.7 | 1.771 | 150 | 734 | 23.8 | 1.74 | 200 | 1073 | 22.1 | 1.708 |  |  |  |  | 112 | 480 | 120 | 535 | GS-200 | 120 | 6月 | 2次1~2,AA | 1071 | 1130 | 2.001869 | 1.055089 | 2次4,AH | 1151 | 1199 | 2.151402 | 1.041703 | 2次8,AA | 1756 | 1799 | 3.282243 | 1.024487 | 2次11,AH | 988 | 1238 | 1.846729 | 1.253036 | 2次15,AA | 922 | 947 | 1.723364 | 1.027115 | 2次20,AH | 956 | 1026 | 1.786916 | 1.073222 | [5 empty] | 850 | 44
437 | 9 | 竹岡 | 平成25年5月 | 240157 | (仮称)カインズホーム浦和美園店新築工事 | 埼玉県さいたま市 | ①2次(2) | GS-200 | 480 | 砂質土 | 礫混じりシルト | 茶褐色 | 礫含む | ｻﾞﾗｻﾞﾗ |  | ― | 29.3 | 1.8 | 1.392111 | 100 | 401 | 25.7 | 1.771 | 150 | 734 | 23.8 | 1.74 | 200 | 1073 | 22.1 | 1.708 |  |  |  |  | 112 | 480 | 120 | 535 | GS-200 | 120 | 6月 | 2次20,AA | 1268 | 1333 | 2.370093 | 1.051262 | 2次~1,AC | 1952 | 2146 | 3.648598 | 1.099385 | 2次~31,BC | 896 | 916 | 1.674766 | 1.022321 | [20 empty] | 850 | 44
438 | 9 | 竹岡 | 平成25年5月 | 240157 | (仮称)カインズホーム浦和美園店新築工事 | 埼玉県さいたま市 | ②1次(1) | GS-200 | 480 | 砂質土 | 礫混じりシルト | 黒褐色 | 礫含む | ｻﾞﾗｻﾞﾗ |  | ― | 34.3 | 1.826 | 1.359643 | 100 | 954 | 27.4 | 1.842 | 150 | 1727 | 26.7 | 1.862 | 200 | 3504 | 25.1 | 1.875 |  |  |  |  | 100 | 954 | 100 | 954 | GS-200 | 100 | 6月 | 1次1~2,AA | 1478 | 3413 | 1.549266 | 2.309202 | 1次4,AH | 3441 | 3524 | 3.606918 | 1.024121 | 1次8,AA | 1144 | 1304 | 1.199161 | 1.13986 | 1次11,AH | 1479 | 2043 | 1.550314 | 1.381339 | 1次15,AA | 1573 | 2268 | 1.648847 | 1.441831 | 1次20,AH | 3676 | 4786 | 3.853249 | 1.301959 | [5 empty] | 850 | 44
439 | 9 | 竹岡 | 平成25年5月 | 240157 | (仮称)カインズホーム浦和美園店新築工事 | 埼玉県さいたま市 | ②1次(2) | GS-200 | 480 | 砂質土 | 礫混じりシルト | 黒褐色 | 礫含む | ｻﾞﾗｻﾞﾗ |  | ― | 34.3 | 1.826 | 1.359643 | 100 | 954 | 27.4 | 1.842 | 150 | 1727 | 26.7 | 1.862 | 200 | 3504 | 25.1 | 1.875 |  |  |  |  | 100 | 954 | 100 | 954 | GS-200 | 100 | 6月 | 1次22,AA | 3678 | 4784 | 3.855346 | 1.300707 | 1次~31,BC | 1159 | 1397 | 1.214885 | 1.205349 | 1次~1,AC | 579 | 650 | 0.6069182 | 1.122625 | [20 empty] | 850 | 44
440 | 9 | 竹岡 | 平成25年5月 | 240157 | (仮称)カインズホーム浦和美園店新築工事 | 埼玉県さいたま市 | ②2次(1) | GS-200 | 480 | 砂質土 | 礫混じりシルト | 黒褐色 | 礫含む | ｻﾞﾗｻﾞﾗ |  | ― | 46.5 | 1.624 | 1.108532 | 100 | 844 | 35 | 1.678 | 150 | 1513 | 32.8 | 1.645 | 200 | 1604 | 34.4 | 1.643 |  |  |  |  | 100 | 844 | 100 | 844 | GS-200 | 100 | 6月 | 2次1~2,AA | 1071 | 1130 | 1.268957 | 1.055089 | 2次4,AH | 1151 | 1199 | 1.363744 | 1.041703 | 2次8,AA | 1756 | 1799 | 2.080569 | 1.024487 | 2次11,AH | 988 | 1238 | 1.170616 | 1.253036 | 2次15,AA | 922 | 947 | 1.092417 | 1.027115 | 2次20,AH | 956 | 1026 | 1.132701 | 1.073222 | [5 empty] | 850 | 44
441 | 9 | 竹岡 | 平成25年5月 | 240157 | (仮称)カインズホーム浦和美園店新築工事 | 埼玉県さいたま市 | ②2次(2) | GS-200 | 480 | 砂質土 | 礫混じりシルト | 黒褐色 | 礫含む | ｻﾞﾗｻﾞﾗ |  | ― | 46.5 | 1.624 | 1.108532 | 100 | 844 | 35 | 1.678 | 150 | 1513 | 32.8 | 1.645 | 200 | 1604 | 34.4 | 1.643 |  |  |  |  | 100 | 844 | 100 | 844 | GS-200 | 100 | 6月 | 2次20,AA | 1268 | 1333 | 1.50237 | 1.051262 | 2次~1,AC | 1952 | 2146 | 2.312796 | 1.099385 | 2次~31,BC | 896 | 916 | 1.061611 | 1.022321 | [20 empty] | 850 | 44
442 | 9 | 竹岡 | 平成25年5月 | 240157 | (仮称)カインズホーム浦和美園店新築工事 | 埼玉県さいたま市 | ③1次(1) | GS-200 | 480 | 粘性土 | 礫混じりシルト | 灰褐色 | 礫含む | ｻﾞﾗｻﾞﾗ 粘性あり 水分多 |  | ― | 31.5 | 1.92 | 1.460076 | 100 | 1055 | 23.8 | 1.867 | 150 | 1925 | 23.9 | 1.886 | 200 | 2269 | 23 | 1.892 |  |  |  |  | 100 | 1055 | 100 | 1055 | GS-200 | 100 | 6月 | 1次1~2,AA | 1478 | 3413 | 1.400948 | 2.309202 | 1次4,AH | 3441 | 3524 | 3.261611 | 1.024121 | 1次8,AA | 1144 | 1304 | 1.08436 | 1.13986 | 1次11,AH | 1479 | 2043 | 1.401896 | 1.381339 | 1次15,AA | 1573 | 2268 | 1.490995 | 1.441831 | 1次20,AH | 3676 | 4786 | 3.48436 | 1.301959 | [5 empty] | 850 | 44
443 | 9 | 竹岡 | 平成25年5月 | 240157 | (仮称)カインズホーム浦和美園店新築工事 | 埼玉県さいたま市 | ③1次(2) | GS-200 | 480 | 粘性土 | 礫混じりシルト | 灰褐色 | 礫含む | ｻﾞﾗｻﾞﾗ 粘性あり 水分多 |  | ― | 31.5 | 1.92 | 1.460076 | 100 | 1055 | 23.8 | 1.867 | 150 | 1925 | 23.9 | 1.886 | 200 | 2269 | 23 | 1.892 |  |  |  |  | 100 | 1055 | 100 | 1055 | GS-200 | 100 | 6月 | 1次22,AA | 3678 | 4784 | 3.486256 | 1.300707 | 1次~31,BC | 1159 | 1397 | 1.098578 | 1.205349 | 1次~1,AC | 579 | 650 | 0.5488152 | 1.122625 | [20 empty] | 850 | 44
444 | 9 | 竹岡 | 平成25年5月 | 240157 | (仮称)カインズホーム浦和美園店新築工事 | 埼玉県さいたま市 | ③2次(1) | GS-200 | 480 | 砂質土 | 礫混じりシルト | 灰褐色 | 礫含む | ｻﾞﾗｻﾞﾗ ﾊﾟｻﾊﾟｻ |  | ― | 43.6 | 1.644 | 1.144847 | 100 | 466 | 33.7 | 1.697 | 150 | 970 | 32.3 | 1.651 | 200 | 1446 | 30.5 | 1.631 |  |  |  |  | 102 | 480 | 100 | 466 | GS-200 | 100 | 6月 | 2次1~2,AA | 1071 | 1130 | 2.298283 | 1.055089 | 2次4,AH | 1151 | 1199 | 2.469957 | 1.041703 | 2次8,AA | 1756 | 1799 | 3.76824 | 1.024487 | 2次11,AH | 988 | 1238 | 2.120172 | 1.253036 | 2次15,AA | 922 | 947 | 1.978541 | 1.027115 | 2次20,AH | 956 | 1026 | 2.051502 | 1.073222 | [5 empty] | 850 | 44
445 | 9 | 竹岡 | 平成25年5月 | 240157 | (仮称)カインズホーム浦和美園店新築工事 | 埼玉県さいたま市 | ③2次(2) | GS-200 | 480 | 砂質土 | 礫混じりシルト | 灰褐色 | 礫含む | ｻﾞﾗｻﾞﾗ ﾊﾟｻﾊﾟｻ |  | ― | 43.6 | 1.644 | 1.144847 | 100 | 466 | 33.7 | 1.697 | 150 | 970 | 32.3 | 1.651 | 200 | 1446 | 30.5 | 1.631 |  |  |  |  | 102 | 480 | 100 | 466 | GS-200 | 100 | 6月 | 2次20,AA | 1268 | 1333 | 2.72103 | 1.051262 | 2次~1,AC | 1952 | 2146 | 4.188841 | 1.099385 | 2次~31,BC | 896 | 916 | 1.922747 | 1.022321 | [20 empty] | 850 | 44
446 | 9 | 竹岡 | 平成25年5月 | 240157 | (仮称)カインズホーム浦和美園店新築工事 | 埼玉県さいたま市 | ④1次(1) | GS-200 | 480 | 粘性土 | 礫混じりシルト | 灰褐色 | 礫含む | ｻﾞﾗｻﾞﾗ 粘性あり やわらかい |  | ― | 33.6 | 1.867 | 1.397455 | 100 | 586 | 25.4 | 1.848 | 150 | 1197 | 25.1 | 1.855 | 200 | 2094 | 24.3 | 1.857 |  |  |  |  | 100 | 586 | 100 | 586 | GS-200 | 100 | 6月 | 1次1~2,AA | 1478 | 3413 | 2.522184 | 2.309202 | 1次4,AH | 3441 | 3524 | 5.872014 | 1.024121 | 1次8,AA | 1144 | 1304 | 1.952218 | 1.13986 | 1次11,AH | 1479 | 2043 | 2.523891 | 1.381339 | 1次15,AA | 1573 | 2268 | 2.6843 | 1.441831 | 1次20,AH | 3676 | 4786 | 6.273038 | 1.301959 | [5 empty] | 850 | 44
447 | 9 | 竹岡 | 平成25年5月 | 240157 | (仮称)カインズホーム浦和美園店新築工事 | 埼玉県さいたま市 | ④1次(2) | GS-200 | 480 | 粘性土 | 礫混じりシルト | 灰褐色 | 礫含む | ｻﾞﾗｻﾞﾗ 粘性あり やわらかい |  | ― | 33.6 | 1.867 | 1.397455 | 100 | 586 | 25.4 | 1.848 | 150 | 1197 | 25.1 | 1.855 | 200 | 2094 | 24.3 | 1.857 |  |  |  |  | 100 | 586 | 100 | 586 | GS-200 | 100 | 6月 | 1次22,AA | 3678 | 4784 | 6.276451 | 1.300707 | 1次~31,BC | 1159 | 1397 | 1.977816 | 1.205349 | 1次~1,AC | 579 | 650 | 0.9880546 | 1.122625 | [20 empty] | 850 | 44
448 | 9 | 竹岡 | 平成25年5月 | 240157 | (仮称)カインズホーム浦和美園店新築工事 | 埼玉県さいたま市 | ④2次(1) | GS-200 | 480 | 砂質土 | 礫混じりシルト | 灰褐色 | 礫含む | ｻﾞﾗｻﾞﾗ ﾎﾟﾛﾎﾟﾛ |  | ― | 55.2 | 1.576 | 1.015464 | 100 | 1442 | 44.5 | 1.622 | 150 | 1924 | 42.1 | 1.593 | 200 | 1719 | 40.3 | 1.576 |  |  |  |  | 100 | 1442 | 100 | 1442 | GS-200 | 100 | 6月 | 2次1~2,AA | 1071 | 1130 | 0.7427184 | 1.055089 | 2次4,AH | 1151 | 1199 | 0.7981969 | 1.041703 | 2次8,AA | 1756 | 1799 | 1.217753 | 1.024487 | 2次11,AH | 988 | 1238 | 0.6851595 | 1.253036 | 2次15,AA | 922 | 947 | 0.6393897 | 1.027115 | 2次20,AH | 956 | 1026 | 0.6629681 | 1.073222 | [5 empty] | 850 | 44
449 | 9 | 竹岡 | 平成25年5月 | 240157 | (仮称)カインズホーム浦和美園店新築工事 | 埼玉県さいたま市 | ④2次(2) | GS-200 | 480 | 砂質土 | 礫混じりシルト | 灰褐色 | 礫含む | ｻﾞﾗｻﾞﾗ ﾎﾟﾛﾎﾟﾛ |  | ― | 55.2 | 1.576 | 1.015464 | 100 | 1442 | 44.5 | 1.622 | 150 | 1924 | 42.1 | 1.593 | 200 | 1719 | 40.3 | 1.576 |  |  |  |  | 100 | 1442 | 100 | 1442 | GS-200 | 100 | 6月 | 2次20,AA | 1268 | 1333 | 0.8793343 | 1.051262 | 2次~1,AC | 1952 | 2146 | 1.353675 | 1.099385 | 2次~31,BC | 896 | 916 | 0.6213592 | 1.022321 | [20 empty] | 850 | 44
450 | 9 | 竹岡 | 平成25年5月 | 240157 | (仮称)カインズホーム浦和美園店新築工事 | 埼玉県さいたま市 | ⑤1次(1) | GS-200 | 480 | 粘性土 | 礫混じりシルト | 茶褐色 | 礫含む | ｻﾞﾗｻﾞﾗ 粘性あり |  | ― | 33.1 | 1.842 | 1.383922 | 100 | 187 | 27.1 | 1.821 | 150 | 424 | 26.6 | 1.822 | 200 | 1011 | 27.2 | 1.821 |  |  |  |  | 155 | 480 | 160 | 542 | GS-200 | 160 | 6月 | 1次1~2,AA | 1478 | 3413 | 2.726937 | 2.309202 | 1次4,AH | 3441 | 3524 | 6.348708 | 1.024121 | 1次8,AA | 1144 | 1304 | 2.110701 | 1.13986 | 1次11,AH | 1479 | 2043 | 2.728782 | 1.381339 | 1次15,AA | 1573 | 2268 | 2.902214 | 1.441831 | 1次20,AH | 3676 | 4786 | 6.782288 | 1.301959 | [5 empty] | 850 | 44
451 | 9 | 竹岡 | 平成25年5月 | 240157 | (仮称)カインズホーム浦和美園店新築工事 | 埼玉県さいたま市 | ⑤1次(2) | GS-200 | 480 | 粘性土 | 礫混じりシルト | 茶褐色 | 礫含む | ｻﾞﾗｻﾞﾗ 粘性あり |  | ― | 33.1 | 1.842 | 1.383922 | 100 | 187 | 27.1 | 1.821 | 150 | 424 | 26.6 | 1.822 | 200 | 1011 | 27.2 | 1.821 |  |  |  |  | 155 | 480 | 160 | 542 | GS-200 | 160 | 6月 | 1次22,AA | 3678 | 4784 | 6.785978 | 1.300707 | 1次~31,BC | 1159 | 1397 | 2.138376 | 1.205349 | 1次~1,AC | 579 | 650 | 1.068266 | 1.122625 | [20 empty] | 850 | 44
452 | 9 | 竹岡 | 平成25年5月 | 240157 | (仮称)カインズホーム浦和美園店新築工事 | 埼玉県さいたま市 | ⑤2次(1) | GS-200 | 480 | 砂質土 | 礫混じりシルト | 茶褐色 | 礫含む | ｻﾞﾗｻﾞﾗ ﾎﾟﾛﾎﾟﾛ |  | ― | 37.6 | 1.779 | 1.292878 | 100 | 1001 | 30.5 | 1.746 | 150 | 1198 | 28.5 | 1.674 | 200 | 1596 | 29 | 1.677 |  |  |  |  | 100 | 1001 | 100 | 1001 | GS-200 | 100 | 6月 | 2次1~2,AA | 1071 | 1130 | 1.06993 | 1.055089 | 2次4,AH | 1151 | 1199 | 1.14985 | 1.041703 | 2次8,AA | 1756 | 1799 | 1.754246 | 1.024487 | 2次11,AH | 988 | 1238 | 0.987013 | 1.253036 | 2次15,AA | 922 | 947 | 0.9210789 | 1.027115 | 2次20,AH | 956 | 1026 | 0.955045 | 1.073222 | [5 empty] | 850 | 44
453 | 9 | 竹岡 | 平成25年5月 | 240157 | (仮称)カインズホーム浦和美園店新築工事 | 埼玉県さいたま市 | ⑤2次(2) | GS-200 | 480 | 砂質土 | 礫混じりシルト | 茶褐色 | 礫含む | ｻﾞﾗｻﾞﾗ ﾎﾟﾛﾎﾟﾛ |  | ― | 37.6 | 1.779 | 1.292878 | 100 | 1001 | 30.5 | 1.746 | 150 | 1198 | 28.5 | 1.674 | 200 | 1596 | 29 | 1.677 |  |  |  |  | 100 | 1001 | 100 | 1001 | GS-200 | 100 | 6月 | 2次20,AA | 1268 | 1333 | 1.266733 | 1.051262 | 2次~1,AC | 1952 | 2146 | 1.95005 | 1.099385 | 2次~31,BC | 896 | 916 | 0.8951049 | 1.022321 | [20 empty] | 850 | 44
454 | 9 | 竹岡 | 平成25年5月 | 240157 | (仮称)カインズホーム浦和美園店新築工事 | 埼玉県さいたま市 | EVピット(1) | GS-200 | 480 | 粘性土 | 礫混じりシルト | 茶褐色 | 砂含む | ｻﾞﾗｻﾞﾗ 粘性あり |  | ― | 32.4 | 1.786 | 1.348943 | 100 | 252 | 26.4 | 1.849 | 150 | 747 | 25.4 | 1.843 | 200 | 1532 | 25.2 | 1.853 |  |  |  |  | 124 | 480 | 160 | 846 | GS-200 | 160 | 6月 | 1次1~2,AA | 1478 | 3413 | 1.747045 | 2.309202 | 1次4,AH | 3441 | 3524 | 4.067376 | 1.024121 | 1次8,AA | 1144 | 1304 | 1.352246 | 1.13986 | 1次11,AH | 1479 | 2043 | 1.748227 | 1.381339 | 1次15,AA | 1573 | 2268 | 1.859338 | 1.441831 | 1次20,AH | 3676 | 4786 | 4.345154 | 1.301959 | [5 empty] | 850 | 44
455 | 9 | 竹岡 | 平成25年5月 | 240157 | (仮称)カインズホーム浦和美園店新築工事 | 埼玉県さいたま市 | EVピット(2) | GS-200 | 480 | 粘性土 | 礫混じりシルト | 茶褐色 | 砂含む | ｻﾞﾗｻﾞﾗ 粘性あり |  | ― | 32.4 | 1.786 | 1.348943 | 100 | 252 | 26.4 | 1.849 | 150 | 747 | 25.4 | 1.843 | 200 | 1532 | 25.2 | 1.853 |  |  |  |  | 124 | 480 | 160 | 846 | GS-200 | 160 | 6月 | 1次22,AA | 3678 | 4784 | 4.347518 | 1.300707 | 1次~31,BC | 1159 | 1397 | 1.369976 | 1.205349 | 1次~1,AC | 579 | 650 | 0.6843972 | 1.122625 | [20 empty] | 850 | 44
456 | 9 | 竹岡 | 平成25年5月 | 240157 | (仮称)カインズホーム浦和美園店新築工事 | 埼玉県さいたま市 | ⑥2次(1) | GS-200 | 480 | 粘性土 | 礫混じりシルト | 灰褐色 | 礫含む | ﾎﾟﾛﾎﾟﾛ 粘性あり |  | ― | 53.3 | 1.653 | 1.078278 | 100 | 515 | 40.1 | 1.47 | 150 | 1385 | 38.2 | 1.655 | 200 | 1871 | 37.2 | 1.672 |  |  |  |  | 100 | 515 | 100 | 515 | GS-200 | 100 | 6月 | 2次1~2,AA | 1071 | 1130 | 2.079612 | 1.055089 | 2次4,AH | 1151 | 1199 | 2.234951 | 1.041703 | 2次8,AA | 1756 | 1799 | 3.409709 | 1.024487 | 2次11,AH | 988 | 1238 | 1.918447 | 1.253036 | 2次15,AA | 922 | 947 | 1.790291 | 1.027115 | 2次20,AH | 956 | 1026 | 1.856311 | 1.073222 | [5 empty] | 850 | 44
457 | 9 | 竹岡 | 平成25年5月 | 240157 | (仮称)カインズホーム浦和美園店新築工事 | 埼玉県さいたま市 | ⑥2次(2) | GS-200 | 480 | 粘性土 | 礫混じりシルト | 灰褐色 | 礫含む | ﾎﾟﾛﾎﾟﾛ 粘性あり |  | ― | 53.3 | 1.653 | 1.078278 | 100 | 515 | 40.1 | 1.47 | 150 | 1385 | 38.2 | 1.655 | 200 | 1871 | 37.2 | 1.672 |  |  |  |  | 100 | 515 | 100 | 515 | GS-200 | 100 | 6月 | 2次20,AA | 1268 | 1333 | 2.462136 | 1.051262 | 2次~1,AC | 1952 | 2146 | 3.790291 | 1.099385 | 2次~31,BC | 896 | 916 | 1.739806 | 1.022321 | [20 empty] | 850 | 44
458 | 9 | 竹岡 | 平成25年6月 | 240157 | (仮称)カインズホーム浦和美園店新築工事 | 埼玉県さいたま市 | 34通り,BB通り(1) | GS-200 | 480 | 砂質土 | 礫混じりシルト | 灰褐色 | 礫含む | ﾊﾟﾗﾊﾟﾗ 部分的に粘性あり |  | ― | 21.4 | 2.036 | 1.6771 | 100 | 909 | 18.3 | 2.025 | 120 | 2625 | 18 | 2.043 | 140 | 2657 | 17.7 | 2.06 |  |  |  |  | 100 | 909 | 100 | 909 | GS-200 | 100 | 6月 | 1次1~2,AA | 1478 | 3413 | 1.625963 | 2.309202 | 1次4,AH | 3441 | 3524 | 3.785479 | 1.024121 | 1次8,AA | 1144 | 1304 | 1.258526 | 1.13986 | 1次11,AH | 1479 | 2043 | 1.627063 | 1.381339 | 1次15,AA | 1573 | 2268 | 1.730473 | 1.441831 | 1次20,AH | 3676 | 4786 | 4.044004 | 1.301959 | [5 empty] | 850 | 44
459 | 9 | 竹岡 | 平成25年6月 | 240157 | (仮称)カインズホーム浦和美園店新築工事 | 埼玉県さいたま市 | 34通り,BB通り(2) | GS-200 | 480 | 砂質土 | 礫混じりシルト | 灰褐色 | 礫含む | ﾊﾟﾗﾊﾟﾗ 部分的に粘性あり |  | ― | 21.4 | 2.036 | 1.6771 | 100 | 909 | 18.3 | 2.025 | 120 | 2625 | 18 | 2.043 | 140 | 2657 | 17.7 | 2.06 |  |  |  |  | 100 | 909 | 100 | 909 | GS-200 | 100 | 6月 | 1次22,AA | 3678 | 4784 | 4.046205 | 1.300707 | 1次~31,BC | 1159 | 1397 | 1.275028 | 1.205349 | 1次~1,AC | 579 | 650 | 0.6369637 | 1.122625 | [20 empty] | 850 | 44
460 | 9 | 竹岡 | 平成25年6月 | 240157 | (仮称)カインズホーム浦和美園店新築工事 | 埼玉県さいたま市 | 31通りより20m地点,BC通り(1) | GS-200 | 480 | 砂質土 | 礫混じりシルト | 灰褐色 | 礫含む | ﾊﾟﾗﾊﾟﾗ 細粒土 |  | ― | 23.8 | 1.993 | 1.609855 | 100 | 951 | 20.6 | 1.98 | 120 | 2507 | 19 | 2.02 | 140 | 2227 | 19.8 | 1.994 |  |  |  |  | 100 | 951 | 100 | 951 | GS-200 | 100 | 7月 | 1次1~2,AA | 1478 | 3413 | 1.554154 | 2.309202 | 1次4,AH | 3441 | 3524 | 3.618297 | 1.024121 | 1次8,AA | 1144 | 1304 | 1.202944 | 1.13986 | 1次11,AH | 1479 | 2043 | 1.555205 | 1.381339 | 1次15,AA | 1573 | 2268 | 1.654048 | 1.441831 | 1次20,AH | 3676 | 4786 | 3.865405 | 1.301959 | [5 empty] | 850 | 44
461 | 9 | 竹岡 | 平成25年6月 | 240157 | (仮称)カインズホーム浦和美園店新築工事 | 埼玉県さいたま市 | 31通りより20m地点,BC通り(2) | GS-200 | 480 | 砂質土 | 礫混じりシルト | 灰褐色 | 礫含む | ﾊﾟﾗﾊﾟﾗ 細粒土 |  | ― | 23.8 | 1.993 | 1.609855 | 100 | 951 | 20.6 | 1.98 | 120 | 2507 | 19 | 2.02 | 140 | 2227 | 19.8 | 1.994 |  |  |  |  | 100 | 951 | 100 | 951 | GS-200 | 100 | 7月 | 1次22,AA | 3678 | 4784 | 3.867508 | 1.300707 | 1次~31,BC | 1159 | 1397 | 1.218717 | 1.205349 | 1次~1,AC | 579 | 650 | 0.6088328 | 1.122625 | [20 empty] | 850 | 44
462 | 9(別冊) | 高尾 | 平成25年5月 | 240147 | (仮称)熊本光の森店舗新築工事 | 熊本県菊池郡 | BrNo.1 1次 | GS-200 | 600 | 火山灰質土 | 火山灰質粘性土 | 赤褐色 | 礫含む | ﾎﾟﾛﾎﾟﾛ しっとり |  | ― | 93.2 | 1.414 | 0.7318841 | 200 | 196 | 64 | 1.503 | 250 | 215 | 61.2 | 1.498 | 300 | 345 | 56.1 | 1.491 | [46 empty] | 840 | 44
463 | 9(別冊) | 高尾 | 平成25年5月 | 240147 | (仮称)熊本光の森店舗新築工事 | 熊本県菊池郡 | BrNo.1 1次 | GS-225 | 600 | 火山灰質土 | 火山灰質粘性土 | 赤褐色 | 礫含む | ﾎﾟﾛﾎﾟﾛ しっとり |  | ― | 93.2 | 1.414 | 0.7318841 | 150 | 281 | 64.3 | 1.501 | 200 | 358 | 63.9 | 1.456 | 250 | 369 | 57.6 | 1.478 | [46 empty] | 840 | 46
464 | 9(別冊) | 高尾 | 平成25年5月 | 240147 | (仮称)熊本光の森店舗新築工事 | 熊本県菊池郡 | BrNo.1 2次 | GS-200 | 600 | 火山灰質土 | 火山灰質粘性土 | 黒褐色 | 混合物なし | ﾎﾟﾛﾎﾟﾛ しっとり |  | ― | 111.8 | 1.297 | 0.6123702 | 200 | 203 | 80.1 | 1.424 | 300 | 296 | 74.3 | 1.392 | 400 | 451 | 60.3 | 1.423 | [46 empty] | 840 | 44
465 | 9(別冊) | 高尾 | 平成25年5月 | 240147 | (仮称)熊本光の森店舗新築工事 | 熊本県菊池郡 | BrNo.1 2次 | GS-225 | 600 | 火山灰質土 | 火山灰質粘性土 | 黒褐色 | 混合物なし | ﾎﾟﾛﾎﾟﾛ しっとり |  | ― | 111.8 | 1.297 | 0.6123702 | 200 | 311 | 75.4 | 1.415 | 300 | 347 | 65.6 | 1.401 | 400 | 451 | 60.3 | 1.407 | [46 empty] | 840 | 46
466 | 9(別冊) | 高尾 | 平成25年5月 | 240147 | (仮称)熊本光の森店舗新築工事 | 熊本県菊池郡 | BrNo.1消火水槽 | GS-200 | 600 | 火山灰質土 | 火山灰質粘性土 | 暗黄褐色 | 混合物なし | ﾎﾟﾛﾎﾟﾛ ねっとり |  | ― | 118.2 | 1.353 | 0.6200733 | 200 | 150 | 93.7 | 1.443 | 300 | 278 | 76.1 | 1.486 | 400 | 364 | 66.2 | 1.49 | [46 empty] | 840 | 44
467 | 9(別冊) | 高尾 | 平成25年5月 | 240147 | (仮称)熊本光の森店舗新築工事 | 熊本県菊池郡 | BrNo.1消火水槽 | GS-225 | 600 | 火山灰質土 | 火山灰質粘性土 | 暗黄褐色 | 混合物なし | ﾎﾟﾛﾎﾟﾛ ねっとり |  | ― | 118.2 | 1.353 | 0.6200733 | 100 | 104 | 82 | 1.407 | 200 | 285 | 68.6 | 1.442 | 300 | 368 | 59.9 | 1.465 | [46 empty] | 840 | 46
468 | 9(別冊) | 高尾 | 平成25年5月 | 240147 | (仮称)熊本光の森店舗新築工事 | 熊本県菊池郡 | 1次 | ｿﾙｽﾀｰP2 | 600 | 火山灰質土 | 火山灰質粘性土 | 赤褐色 | 礫含む | ﾎﾟﾛﾎﾟﾛ しっとり |  | ― | 128.3 | 1.289 | 0.564608 | 250 | 236 | 75.6 | 1.426 | 350 | 263 | 68.3 | 1.46 | 450 | 374 | 60.8 | 1.444 | [8 empty] | 高炉セメントB種 | 250 |  | 一次改良基礎下8,A | 371 | 509 |  | 1.371968 | 一次改良基礎下 1,G～H | 430 | 587 |  | 1.365116 | [25 empty] | 840 | 56
469 | 9(別冊) | 高尾 | 平成25年5月 | 240147 | (仮称)熊本光の森店舗新築工事 | 熊本県菊池郡 | 1次+山砂20% | ｿﾙｽﾀｰP2 | 600 | 火山灰質土 | 火山灰質粘性土 | 赤褐色 | 礫含む | ﾎﾟﾛﾎﾟﾛ しっとり |  | ― | 66.5 | 1.47 | 0.8828829 | 150 | 189 | 55.7 | 1.538 | 250 | 252 | 48.8 | 1.57 | 350 | 411 | 44.2 | 1.503 | [46 empty] | 840 | 56
470 | 9(別冊) | 高尾 | 平成25年5月 | 240147 | (仮称)熊本光の森店舗新築工事 | 熊本県菊池郡 | 1次+山砂30% | ｿﾙｽﾀｰP2 | 600 | 火山灰質土 | 火山灰質粘性土 | 赤褐色 | 礫含む | ﾎﾟﾛﾎﾟﾛ しっとり |  | ― | 54.1 | 1.54 | 0.9993511 | 150 | 261 | 43.1 | 1.616 | 250 | 472 | 41.7 | 1.611 | 350 | 600 | 40.6 | 1.529 | [46 empty] | 840 | 56
471 | 9(別冊) | 高尾 | 平成25年5月 | 240147 | (仮称)熊本光の森店舗新築工事 | 熊本県菊池郡 | 1次+砕石20% | ｿﾙｽﾀｰP2 | 600 | 火山灰質土 | 火山灰質粘性土 | 赤褐色 | 礫含む | ﾎﾟﾛﾎﾟﾛ しっとり |  | ― | 85.4 | 1.436 | 0.7745415 | 150 | 126 | 60 | 1.525 | 250 | 371 | 54.9 | 1.549 | 350 | 686 | 46.4 | 1.562 | [46 empty] | 840 | 56
472 | 9(別冊) | 高尾 | 平成25年5月 | 240147 | (仮称)熊本光の森店舗新築工事 | 熊本県菊池郡 | 1次+砕石30% | ｿﾙｽﾀｰP2 | 600 | 火山灰質土 | 火山灰質粘性土 | 赤褐色 | 礫含む | ﾎﾟﾛﾎﾟﾛ しっとり |  | ― | 72.5 | 1.514 | 0.8776812 | 150 | 206 | 50.2 | 1.601 | 250 | 604 | 48.3 | 1.62 | 350 | 949 | 43.1 | 1.63 | [46 empty] | 840 | 56
473 | 9(別冊) | 高尾 | 平成25年5月 | 240147 | (仮称)熊本光の森店舗新築工事 | 熊本県菊池郡 | 2次 | ｿﾙｽﾀｰP2 | 600 | 火山灰質土 | 火山灰質粘性土 | 黒褐色 | 混合物なし | ﾎﾟﾛﾎﾟﾛ しっとり |  | ― | 118.2 | 1.293 | 0.5925756 | 250 | 200 | 67.7 | 1.367 | 350 | 208 | 60.6 | 1.336 | 450 | 411 | 55.1 | 1.332 | [8 empty] | 高炉セメントB種 | 200 |  | 二次改良土間下 7,F～G | 411 | 504 |  | 1.226277 | 二次改良土間下 3,G～H | 699 | 793 |  | 1.134478 | [25 empty] | 840 | 56
474 | 9(別冊) | 高尾 | 平成25年5月 | 240147 | (仮称)熊本光の森店舗新築工事 | 熊本県菊池郡 | 2次+山砂20% | ｿﾙｽﾀｰP2 | 600 | 火山灰質土 | 火山灰質粘性土 | 黒褐色 | 混合物なし | ﾎﾟﾛﾎﾟﾛ しっとり |  | ― | 66.1 | 1.465 | 0.8819988 | 150 | 138 | 51.8 | 1.494 | 250 | 332 | 47.5 | 1.484 | 350 | 272 | 48 | 1.481 | [46 empty] | 840 | 56
475 | 9(別冊) | 高尾 | 平成25年5月 | 240147 | (仮称)熊本光の森店舗新築工事 | 熊本県菊池郡 | 2次+山砂30% | ｿﾙｽﾀｰP2 | 600 | 火山灰質土 | 火山灰質粘性土 | 黒褐色 | 混合物なし | ﾎﾟﾛﾎﾟﾛ しっとり |  | ― | 54.8 | 1.519 | 0.9812661 | 150 | 163 | 39.7 | 1.547 | 250 | 231 | 37.2 | 1.513 | 350 | 246 | 36.3 | 1.433 | [46 empty] | 840 | 56
476 | 9(別冊) | 高尾 | 平成25年5月 | 240147 | (仮称)熊本光の森店舗新築工事 | 熊本県菊池郡 | 2次+砕石20% | ｿﾙｽﾀｰP2 | 600 | 火山灰質土 | 火山灰質粘性土 | 黒褐色 | 混合物なし | ﾎﾟﾛﾎﾟﾛ しっとり |  | ― | 78.8 | 1.489 | 0.832774 | 150 | 211 | 54.2 | 1.524 | 250 | 342 | 46.2 | 1.508 | 350 | 276 | 47.5 | 1.446 | [46 empty] | 840 | 56
477 | 9(別冊) | 高尾 | 平成25年5月 | 240147 | (仮称)熊本光の森店舗新築工事 | 熊本県菊池郡 | 2次+砕石30% | ｿﾙｽﾀｰP2 | 600 | 火山灰質土 | 火山灰質粘性土 | 黒褐色 | 混合物なし | ﾎﾟﾛﾎﾟﾛ しっとり |  | ― | 62.3 | 1.522 | 0.9377696 | 150 | 344 | 43.7 | 1.582 | 250 | 414 | 40.8 | 1.548 | 350 | 646 | 35.6 | 1.525 | [46 empty] | 840 | 56
478 | 10 | 熊木 | 平成25年5月 | 240153 | (仮称)中金子公民館新築工事 | 長野県諏訪市 | 1次 | GS-200 | 400 | 有機質土 | 有機質土(腐食土) | 黒褐色 | 繊維質含む | ｼﾙﾄ質 ふわふわ ﾎﾟﾛﾎﾟﾛ |  | ― | 98.1 | 1.459 | 0.7364967 | 100 | 24 | 78.4 | 1.491 | 200 | 229 | 66 | 1.523 | 300 | 756 | 61.9 | 1.553 |  |  |  |  | 233 | 400 | 240 | 440 | GS-200 | 240 | 8月 | 1次X5~Y3-Y4 | 1340 | 1727 | 3.045455 | 1.288806 | [30 empty] | 846 | 44
479 | 10 | 熊木 | 平成25年5月 | 240153 | (仮称)中金子公民館新築工事 | 長野県諏訪市 | 2次 | GS-200 | 400 | 有機質土 | 有機質土(腐食土) | 茶褐色 | 砂含む | 水分多 やわらかい ふわふわ |  | ― | 68.2 | 1.626 | 0.9667063 | 100 | 52 | 53 | 1.661 | 150 | 306 | 50.1 | 1.66 | 200 | 533 | 48.1 | 1.663 |  |  |  |  | 171 | 400 | 180 | 443 | GS-200 | 180 | 8月 | 2次X2~Y2 | 1157 | 1757 | 2.611738 | 1.518583 | [30 empty] | 846 | 44
480 | 10 |  | 平成25年6月 | 240174 | 春日部市・大場・増田神田店舗開発計画一期工事 | 埼玉県春日部市 | 1次 | GS-200 | 400 | 有機質土 | 有機質土(腐食土) | 灰褐色 | 繊維質含む | 粘性あり 臭い |  | ― | 84.7 | 1.443 | 0.7812669 | 100 | 197 | 67.9 | 1.521 | 150 | 857 | 59.7 | 1.561 | 200 | 1587 | 54.6 | 1.593 |  |  |  |  | 116 | 400 | 0 |  | GS-200 | [38 empty] | 44
481 | 10 |  | 平成25年6月 | 240174 | 春日部市・大場・増田神田店舗開発計画一期工事 | 埼玉県春日部市 | 2次 | GS-200 | 400 | 有機質土 | 有機質土(腐食土) | 茶褐～赤褐色 | 繊維質含む | 粘性強 |  | ― | 95.8 | 1.466 | 0.7487232 | 100 | 178 | 64.9 | 1.547 | 150 | 664 | 62.2 | 1.543 | 200 | 1505 | 58.3 | 1.565 |  |  |  |  | 123 | 400 | 0 |  | GS-200 | [38 empty] | 44
482 | 10 | 新井 | 平成25年6月 | 240170 | (仮称)フレイン大分東店新築工事 | 大分県大分市 | BrNo.4 1次 | GS-200 | 480 | 粘性土 | 砂質シルト | 灰褐色 | 繊維質含む | 粘性あり ざらざら |  | ― | 44 | 1.78 | 1.236111 | 100 | 187 | 37.4 | 1.777 | 150 | 519 | 32.8 | 1.808 | 200 | 1415 | 32.9 | 1.799 |  |  |  |  | 145 | 480 | 150 | 519 | GS-200 | 150 | 7月 | 1次X2,Y9 | 3390 | 4760 | 6.531792 | 1.40413 | 1次X5~X6,Y3~Y4 | 3333 | 4020 | 6.421965 | 1.206121 | [25 empty] | 861 | 44
483 | 10 | 新井 | 平成25年6月 | 240170 | (仮称)フレイン大分東店新築工事 | 大分県大分市 | BrNo.4 2次 | GS-200 | 480 | 砂質土 | 礫混じりシルト質粘土 | 茶褐色 | 礫多含む | 玉石含 粘性あり ざらざら |  | ― | 22.8 | 2 | 1.628664 | 80 | 475 | 16.8 | 2.009 | 100 | 1317 | 16.4 | 2.017 | 150 | 2973 | 15.5 | 2.029 |  |  |  |  | 81 | 480 | 100 | 1317 | GS-200 | 100 | 7月 | 1次X3,Y7 | 2787 | 3890 | 2.116173 | 1.395766 | 2次X6,Y6 | 2733 | 3163 | 2.075171 | 1.157336 | [25 empty] | 861 | 44
484 | 10 | 新井 | 平成25年6月 | 240170 | (仮称)フレイン大分東店新築工事 | 大分県大分市 | BrNo.5 1次 | GS-200 | 480 | 粘性土 | 砂質シルト | 灰褐色 | 砂含む | 水分多 粘性あり ざらざら |  | ― | 47.7 | 1.754 | 1.187542 | 100 | 223 | 33.4 | 1.783 | 150 | 536 | 35.4 | 1.783 | 200 | 1573 | 30.3 | 1.841 |  |  |  |  | 142 | 480 | 150 | 536 | GS-200 | 150 | 7月 | 1次X2,Y9 | 3390 | 4760 | 6.324627 | 1.40413 | 1次X5~X6,Y3~Y4 | 3333 | 4020 | 6.218284 | 1.206121 | [25 empty] | 861 | 44
485 | 10 | 新井 | 平成25年6月 | 240170 | (仮称)フレイン大分東店新築工事 | 大分県大分市 | BrNo.5 2次 | GS-200 | 480 | 砂質土 | 礫混じりシルト質粘土 | 茶褐色 | 礫多含む | 玉石ｺﾞﾛｺﾞﾛ ざらざら 粒径揃 |  | ― | 16.8 | 2.056 | 1.760274 | 80 | 1687 | 13.7 | 1.989 | 100 | 2214 | 13.7 | 1.963 | 150 | 2824 | 13.4 | 1.942 |  |  |  |  | 80 | 1687 | 100 | 1687 | GS-200 | 100 | 7月 | 1次X3,Y7 | 2787 | 3890 | 1.652045 | 1.395766 | 2次X6,Y6 | 2733 | 3163 | 1.620036 | 1.157336 | [25 empty] | 861 | 44
486 | 10 | 新井 | 平成25年6月 | 240166 | 墨田テナント新築計画(ダイソー棟) | 東京都墨田区 | 1次 | GS-200 | 400 | 砂質土 | シルト | 暗灰色 | 含水量多 | ｻｸｻｸ 部分的に粘性あり |  | ― | 34.1 | 1.813 | 1.351976 | 100 | 314 | 28.3 | 1.833 | 150 | 624 | 27.7 | 1.847 | 200 | 1204 | 26.2 | 1.856 |  |  |  |  | 114 | 400 | 120 | 314 | GS-200 | 120 | 8月 | 1次X1,Y3 | 1520 | 2453 | 4.840764 | 1.613816 | [30 empty] | 858 | 44
487 | 10 | 新井 | 平成25年6月 | 240166 | 墨田テナント新築計画(ダイソー棟) | 東京都墨田区 | 2次 | GS-200 | 400 | 砂質土 | 礫混じり砂質粘土 | 黒褐色 | 礫多含む | ｻﾞﾗｻﾞﾗ ﾎﾟﾛﾎﾟﾛ 粘性あり |  | ― | 36.1 | 1.715 | 1.260103 | 100 | 502 | 29.5 | 1.747 | 150 | 1896 | 28.1 | 1.763 | 200 | 3054 | 27.5 | 1.784 |  |  |  |  | 100 | 502 | 100 | 738 | GS-200 | 100 | 8月 | 2次X2,Y3 | 2293 | 2680 | 3.107046 | 1.168775 | [30 empty] | 858 | 44
488 | 10 | 新井 | 平成25年6月 | 240166 | 墨田テナント新築計画(パシオス棟) | 東京都墨田区 | 1次 | GS-200 | 600 | 砂質土 | シルト | 暗灰色 | 含水量多 | ｻｸｻｸ 部分的に粘性あり |  | ― | 34.1 | 1.813 | 1.351976 | 100 | 314 | 28.3 | 1.833 | 150 | 624 | 27.7 | 1.847 | 200 | 1204 | 26.2 | 1.856 |  |  |  |  | 147 | 600 | 150 | 314 | GS-200 | 150 | 8月 | 1次X2,Y2~Y3 | 1673 |  | 5.328025 | [31 empty] | 858 | 44
489 | 10 | 新井 | 平成25年6月 | 240166 | 墨田テナント新築計画((パシオス棟) | 東京都墨田区 | 2次 | GS-200 | 600 | 砂質土 | 礫混じり砂質粘土 | 黒褐色 | 礫多含む | ｻﾞﾗｻﾞﾗ ﾎﾟﾛﾎﾟﾛ 粘性あり |  | ― | 36.1 | 1.715 | 1.260103 | 100 | 502 | 29.5 | 1.747 | 150 | 1896 | 28.1 | 1.763 | 200 | 3054 | 27.5 | 1.784 |  |  |  |  | 104 | 600 | 110 | 970 | GS-200 | 110 | 8月 | 2次X2,Y3 | 2330 |  | 2.402062 | [31 empty] | 858 | 44
490 | 10 | 藤本 | 平成25年6月 | 240141 | (仮称)日立物流大黒配送センター新築工事 | 神奈川県横浜市鶴見区 | 1次 | GS-200 | 320 | 砂質土 | 粘土混じりシルト | 灰褐色 | 礫多含む | 部分的に粘土含 ｻｸｻｸ |  | ― | 43.9 | 1.744 | 1.211953 | 100 | 415 | 32.2 | 1.794 | 150 | 1496 | 30.8 | 1.812 | 200 | 3864 | 29.9 | 1.829 |  |  |  |  | 100 | 415 | 0 |  | GS-200 |  | 3月 | 一次改良(X2-Y4) | 2242 | 4017 |  | 1.791704 | [30 empty] | 835 | 44
491 | 10 | 藤本 | 平成25年6月 | 240141 | (仮称)日立物流大黒配送センター新築工事 | 神奈川県横浜市鶴見区 | 2次 | GS-200 | 320 | 砂質土 | 粘土混じりシルト | 茶褐色 | 礫多含む | 水分少 ｻﾗｻﾗ |  | ― | 23.4 | 1.733 | 1.404376 | 100 | 958 | 19.4 | 1.733 | 150 | 1379 | 18.3 | 1.681 | 200 | 1674 | 17.3 | 1.678 |  |  |  |  | 100 | 958 | 0 |  | GS-200 |  | 3月 | 二次改良(X2-Y4) | 9471 | 2324 |  | 0.2453806 | [30 empty] | 835 | 44
492 | 10 | 原田 | 平成25年6月 | 240163 | (仮称)バロー松本笹部店新築工事 | 長野県松本市 | 1次 | GS-200 | 400 | 砂質土 | 粘土混じりシルト | 茶褐色 | 礫多含む | 玉石多 水分少 ｻﾞﾗｻﾞﾗ |  | ― | 14.7 | 2.081 | 1.814298 | 80 | 622 | 11.3 | 2.019 | 100 | 490 | 11.6 | 2.029 | 120 | 947 | 10.8 | 2.013 |  |  |  |  | 80 | 622 | 100 | 490 | GS-200 | 100 | 7月 | 1次5-D~E | 1129 | 1154 | 2.304082 | 1.022143 | [30 empty] | 855 | 44
493 | 10 | 原田 | 平成25年6月 | 240163 | (仮称)バロー松本笹部店新築工事 | 長野県松本市 | 2次 | GS-200 | 400 | 砂質土 | 粘土混じりシルト | 茶褐色 | 礫多含む | 玉石多 水分少 ｻﾞﾗｻﾞﾗ |  | ― | 12.2 | 2.022 | 1.802139 | 80 | 238 | 9.4 | 1.953 | 100 | 615 | 9.7 | 1.957 | 120 | 1086 | 9.1 | 1.955 |  |  |  |  | 89 | 400 | 100 | 615 | GS-200 | 100 | 7月 | 2次3-D | 1008 | 1474 | 1.639024 | 1.462302 | [30 empty] | 855 | 44
494 | 10 | 原田 | 平成25年6月 | 240163 | (仮称)バロー松本笹部店新築工事 | 長野県松本市 | 消火水槽 | GS-200 | 400 | 砂質土 | 礫混じり砂 | 茶褐色 | 礫多含む | 玉石多 水分少 ｻﾗｻﾗ |  | ― | 4.9 | 1.809 | 1.7245 | 80 | 326 | 3.3 | 1.856 | 100 | 293 | 3.3 | 1.877 | 120 | 369 | 3.2 | 1.883 | [46 empty] | 855 | 44
495 | 10 | 原田 | 平成25年6月 | 240163 | (仮称)バロー松本笹部店新築工事 | 長野県松本市 | 消火水槽(加水) | GS-200 | 400 | 砂質土 | 礫混じり砂 | 茶褐色 | 礫多含む | 玉石多 水分少 ｻﾗｻﾗ |  | ― | 5.9 | 1.902 | 1.796034 | 80 | 344 | 5.1 | 1.917 | 100 | 884 | 3.8 | 1.916 | 120 | 1271 | 3.9 | 1.924 |  |  |  |  | 83 | 400 | 100 | 884 | GS-200 | 100 | 7月 | 1次5-D~E | 1129 | 1154 | 1.277149 | 1.022143 | [30 empty] | 855 | 44
496 | 10 | 藤本 | 平成25年6月 | 240155 | (仮称)キリン堂助任橋店テナント付新築工事 | 徳島県徳島市 | 1次 | GS-200 | 600 | 砂質土 | 砂質シルト | 薄茶色 | 砂含む | 部分的に粘土含 水分多 水浮あり ｻﾞﾗｻﾞﾗ |  | ― | 26.6 | 2.022 | 1.597156 | 100 | 258 | 19.8 | 2.005 | 150 | 1040 | 18.7 | 2.03 | 200 | 1878 | 19 | 2.03 |  |  |  |  | 122 | 600 | 130 | 728 | GS-200 | 130 | 7月 | 1次X4~Y3 | 380 | 713 | 0.521978 | 1.876316 | [30 empty] | 848 | 44
497 | 10 | 藤本 | 平成25年6月 | 240155 | (仮称)キリン堂助任橋店テナント付新築工事 | 徳島県徳島市 | 2次 | GS-200 | 600 | 砂質土 | 礫混じりシルト | 茶褐色 | 礫多含む | ｻﾞﾗｻﾞﾗ ﾊﾟﾗﾊﾟﾗ |  | ― | 19.7 | 2.07 | 1.729323 | 100 | 619 | 16.6 | 2.07 | 150 | 1054 | 16 | 2.062 | 200 | 1378 | 15.1 | 2.027 |  |  |  |  | 100 | 619 | 100 | 619 | GS-200 | 100 | 7月 | 2次X4-X5~Y2-Y3 | 1137 | 1883 | 1.836834 | 1.656113 | [30 empty] | 848 | 44
498 | 10 | 藤本 | 平成25年6月 | 240155 | (仮称)キリン堂助任橋店テナント付新築工事 | 徳島県徳島市 | 1次2次混合 | GS-200 | 600 | 砂質土 | 礫混じりシルト | 茶褐色 | 礫多含む | 粘性あり |  | ― | 24.1 | 2.003 | 1.614021 | 100 | 212 | 18.6 | 1.993 | 150 | 677 | 17.6 | 2.021 | 200 | 1190 | 17.1 | 2.026 | [46 empty] | 848 | 44
499 | 10 | 藤本 | 平成25年6月 | 240155 | (仮称)キリン堂助任橋店テナント付新築工事 | 徳島県徳島市 | 1次2次混合(2回目) | GS-200 | 600 | 砂質土 | 礫混じりシルト | 茶褐色 | 礫多含む | 粘性あり |  | ― | 24.1 | 1.944 | 1.566479 | 100 | 905 | 19.3 | 1.99 | 150 | 2055 | 18.9 | 1.998 | [8 empty] | 100 | 905 | 130 | 1595 | GS-200 | 130 | 7月 | 1次・2次X1~Y3-Y4 | 914 | 1253 | 0.5730408 | 1.370897 | [30 empty] | 848 | 44
500 | 10 | 竹内 | 平成25年6月 | 240178 | (仮称)KT.INTHENSEPARK二期工事 | 埼玉県北葛飾郡 | BrNo.1 1次 | GS-200 | 600 | 粘性土 | 礫混じりシルト | 茶褐色 | 礫多含む | 角石 粘性あり ﾎﾟﾛﾎﾟﾛ |  | ― | 35.6 | 1.843 | 1.359145 | 100 | 264 | 28.6 | 1.826 | 150 | 1119 | 27.1 | 1.829 | 200 | 3129 | 25.7 | 1.84 |  |  |  |  | 120 | 600 | 140 | 948 | GS-200 | 140 | 9月 | 1次Y10-X16 | 1270 | 1258 | 1.339662 | 0.9905512 | 1次Y3-X11 | 726 | 938 | 0.7658228 | 1.292011 | 1次Y9-X16 | 810 | 1083 | 0.8544304 | 1.337037 | 1次Y11-X10 | 332 | 606 | 0.350211 | 1.825301 | 1次X3-Y17 | 1156 | 1683 | 0.9189189 | 1.455882 | 1次X2-Y10 | 1011 | 1254 | 1.077825 | 1.240356 | [5 empty] | 868 | 44
501 | 10 | 竹内 | 平成25年6月 | 240178 | (仮称)KT.INTHENSEPARK二期工事 | 埼玉県北葛飾郡 | BrNo.1 1次(2) | GS-200 | 600 | 粘性土 | 礫混じりシルト | 茶褐色 | 礫多含む | 角石 粘性あり ﾎﾟﾛﾎﾟﾛ |  | ― | 35.6 | 1.843 | 1.359145 | 100 | 264 | 28.6 | 1.826 | 150 | 1119 | 27.1 | 1.829 | 200 | 3129 | 25.7 | 1.84 |  |  |  |  | 120 | 600 | 140 | 948 | GS-200 | 140 | 9月 | 1次Xｲ,Y2 | 1480 | 1653 | 1.561181 | 1.116892 | 1次Xｷ,Yｳ | 817 | 977 | 0.8618143 | 1.195838 | [25 empty] | 868 | 44
502 | 10 | 竹内 | 平成25年6月 | 240178 | (仮称)KT.INTHENSEPARK二期工事 | 埼玉県北葛飾郡 | BrNo.1 2次 | GS-200 | 600 | 砂質土 | 礫混じりシルト | 茶褐色 | 礫多含む | 木くず ﾎﾟﾛﾎﾟﾛ |  | ― | 38 | 1.763 | 1.277536 | 100 | 250 | 31.1 | 1.685 | 150 | 628 | 29.7 | 1.741 | 200 | 1220 | 28.4 | 1.712 |  |  |  |  | 147 | 600 | 100 | 250 | GS-200 | 100 | 9月 | 2次X17~X18 | 769 | 890 | 3.076 | 1.157347 | 2次Xｳ~Xｴ | 392 | 531 | 1.568 | 1.354592 | 2次Xｷ~Xｸ | 2186 | 2492 | 8.744 | 1.139982 | 2次X2~X3 | 1679 | 1999 | 6.716 | 1.19059 | 2次X7～X8 | 413 | 460 | 0.4640449 | 1.113801 | 2次X4~X5 | 936 | 1130 | 1.762712 | 1.207265 | [5 empty] | 868 | 44
503 | 10 | 竹内 | 平成25年6月 | 240178 | (仮称)KT.INTHENSEPARK二期工事 | 埼玉県北葛飾郡 | BrNo.1 2次(2) | GS-200 | 600 | 砂質土 | 礫混じりシルト | 茶褐色 | 礫多含む | 木くず ﾎﾟﾛﾎﾟﾛ |  | ― | 38 | 1.763 | 1.277536 | 100 | 250 | 31.1 | 1.685 | 150 | 628 | 29.7 | 1.741 | 200 | 1220 | 28.4 | 1.712 |  |  |  |  | 147 | 600 | 100 | 250 | GS-200 | 100 | 9月 | 2次Xｴ~Xｵ | 2274 | 2248 | 9.096 | 0.9885664 | 2次Xｷ~Xｸ | 1151 | 1336 | 4.604 | 1.16073 | [25 empty] | 868 | 44
504 | 10 | 竹内 | 平成25年6月 | 240178 | (仮称)KT.INTHENSEPARK二期工事 | 埼玉県北葛飾郡 | BrNo.2 1次 | GS-200 | 600 | 粘性土 | 有機質土(腐食土) | 茶褐～黄褐色 | 繊維質含む | 粘性強 |  | ― | 53.5 | 1.69 | 1.100977 | 100 | 225 | 39.8 | 1.701 | 150 | 737 | 39.1 | 1.715 | 200 | 1517 | 38.3 | 1.731 |  |  |  |  | 137 | 600 | 140 | 635 | GS-200 | 140 | 9月 | 1次Y10-X16 | 1270 | 1258 | 2 | 0.9905512 | 1次Y3-X11 | 726 | 938 | 1.143307 | 1.292011 | 1次Y9-X16 | 810 | 1083 | 1.275591 | 1.337037 | 1次Y11-X10 | 332 | 606 | 0.5228346 | 1.825301 | 1次X3-Y17 | 1156 | 1683 | 0.9189189 | 1.455882 | 1次X2-Y10 | 1011 | 1254 | 1.077825 | 1.240356 | [5 empty] | 868 | 44
505 | 10 | 竹内 | 平成25年6月 | 240178 | (仮称)KT.INTHENSEPARK二期工事 | 埼玉県北葛飾郡 | BrNo.2 1次(2) | GS-200 | 600 | 粘性土 | 有機質土(腐食土) | 茶褐～黄褐色 | 繊維質含む | 粘性強 |  | ― | 53.5 | 1.69 | 1.100977 | 100 | 225 | 39.8 | 1.701 | 150 | 737 | 39.1 | 1.715 | 200 | 1517 | 38.3 | 1.731 |  |  |  |  | 137 | 600 | 140 | 635 | GS-200 | 140 | 9月 | 1次Xｲ,Y2 | 1480 | 1653 | 2.330709 | 1.116892 | 1次Xｷ,Yｳ | 817 | 977 | 1.286614 | 1.195838 | [25 empty] | 868 | 44
506 | 10 | 竹内 | 平成25年6月 | 240178 | (仮称)KT.INTHENSEPARK二期工事 | 埼玉県北葛飾郡 | BrNo.2 2次 | GS-200 | 600 | 砂質土 | 礫混じりシルト | 茶褐色 | 礫含む | ﾎﾟﾛﾎﾟﾛ |  | ― | 26.9 | 1.841 | 1.450749 | 100 | 343 | 20.7 | 1.712 | 150 | 502 | 19.7 | 1.697 | 200 | 1211 | 19.8 | 1.676 |  |  |  |  | 157 | 600 | 100 | 343 | GS-200 | 100 | 9月 | 2次X17~X18 | 769 | 890 | 2.241983 | 1.157347 | 2次Xｳ~Xｴ | 392 | 531 | 1.142857 | 1.354592 | 2次Xｷ~Xｸ | 2186 | 2492 | 6.373178 | 1.139982 | 2次X2~X3 | 1679 | 1999 | 4.895044 | 1.19059 | 2次X7～X8 | 413 | 460 | 0.4640449 | 1.113801 | 2次X4~X5 | 936 | 1130 | 1.762712 | 1.207265 | [5 empty] | 868 | 44
507 | 10 | 竹内 | 平成25年6月 | 240178 | (仮称)KT.INTHENSEPARK二期工事 | 埼玉県北葛飾郡 | BrNo.2 2次(2) | GS-200 | 600 | 砂質土 | 礫混じりシルト | 茶褐色 | 礫含む | ﾎﾟﾛﾎﾟﾛ |  | ― | 26.9 | 1.841 | 1.450749 | 100 | 343 | 20.7 | 1.712 | 150 | 502 | 19.7 | 1.697 | 200 | 1211 | 19.8 | 1.676 |  |  |  |  | 157 | 600 | 100 | 343 | GS-200 | 100 | 9月 | 2次Xｴ~Xｵ | 2274 | 2248 | 6.629738 | 0.9885664 | 2次Xｷ~Xｸ | 1151 | 1336 | 3.355685 | 1.16073 | [25 empty] | 868 | 44
508 | 10 | 竹内 | 平成25年6月 | 240178 | (仮称)KT.INTHENSEPARK二期工事 | 埼玉県北葛飾郡 | BrNo.3 1次 | GS-200 | 600 | 粘性土 | 礫混じりシルト | 茶褐色 | 礫含む | 水分多 細粒土 ｻﾞﾗｻﾞﾗ |  | ― | 51.7 | 1.657 | 1.092287 | 100 | 997 | 42.6 | 1.639 | 150 | 1346 | 41 | 1.668 | 200 | 1818 | 40 | 1.68 |  |  |  |  | 100 | 997 | 140 | 1277 | GS-200 | 140 | 9月 | 1次Y10-X16 | 1270 | 1258 | 0.9945184 | 0.9905512 | 1次Y3-X11 | 726 | 938 | 0.56852 | 1.292011 | 1次Y9-X16 | 810 | 1083 | 0.6342991 | 1.337037 | 1次Y11-X10 | 332 | 606 | 0.2599843 | 1.825301 | 1次X3-Y17 | 1156 | 1683 | 0.9189189 | 1.455882 | 1次X2-Y10 | 1011 | 1254 | 1.077825 | 1.240356 | [5 empty] | 868 | 44
509 | 10 | 竹内 | 平成25年6月 | 240178 | (仮称)KT.INTHENSEPARK二期工事 | 埼玉県北葛飾郡 | BrNo.3 1次(2) | GS-200 | 600 | 粘性土 | 礫混じりシルト | 茶褐色 | 礫含む | 水分多 細粒土 ｻﾞﾗｻﾞﾗ |  | ― | 51.7 | 1.657 | 1.092287 | 100 | 997 | 42.6 | 1.639 | 150 | 1346 | 41 | 1.668 | 200 | 1818 | 40 | 1.68 |  |  |  |  | 100 | 997 | 140 | 1277 | GS-200 | 140 | 9月 | 1次Xｲ,Y2 | 1480 | 1653 | 1.158966 | 1.116892 | 1次Xｷ,Yｳ | 817 | 977 | 0.6397807 | 1.195838 | [25 empty] | 868 | 44
510 | 10 | 竹内 | 平成25年6月 | 240178 | (仮称)KT.INTHENSEPARK二期工事 | 埼玉県北葛飾郡 | BrNo.3 1次(2回目) | GS-200 | 600 | 粘性土 | 礫混じりシルト | 茶褐色 | 礫含む | 水分多 細粒土 ｻﾞﾗｻﾞﾗ |  | ― | 52.5 | 1.676 | 1.099016 | 100 | 1736 | 39.6 | 1.672 | 150 | 3017 | 36.4 | 1.695 | 200 | 4347 | 35.4 | 1.706 |  |  |  |  | 100 | 1736 | 140 | 2761 | GS-200 | 140 | 9月 | 1次Y10-X16 | 1270 | 1258 | 0.4599783 | 0.9905512 | 1次Y3-X11 | 726 | 938 | 0.2629482 | 1.292011 | 1次Y9-X16 | 810 | 1083 | 0.293372 | 1.337037 | 1次Y11-X10 | 332 | 606 | 0.1202463 | 1.825301 | 1次X3-Y17 | 1156 | 1683 | 0.9189189 | 1.455882 | 1次X2-Y10 | 1011 | 1254 | 1.077825 | 1.240356 | [5 empty] | 868 | 44
511 | 10 | 竹内 | 平成25年6月 | 240178 | (仮称)KT.INTHENSEPARK二期工事 | 埼玉県北葛飾郡 | BrNo.3 1次(2回目)(2) | GS-200 | 600 | 粘性土 | 礫混じりシルト | 茶褐色 | 礫含む | 水分多 細粒土 ｻﾞﾗｻﾞﾗ |  | ― | 52.5 | 1.676 | 1.099016 | 100 | 1736 | 39.6 | 1.672 | 150 | 3017 | 36.4 | 1.695 | 200 | 4347 | 35.4 | 1.706 |  |  |  |  | 100 | 1736 | 140 | 2761 | GS-200 | 140 | 9月 | 1次Xｲ,Y2 | 1480 | 1653 | 0.5360377 | 1.116892 | 1次Xｷ,Yｳ | 817 | 977 | 0.2959073 | 1.195838 | [25 empty] | 868 | 44
512 | 10 | 竹内 | 平成25年6月 | 240178 | (仮称)KT.INTHENSEPARK二期工事 | 埼玉県北葛飾郡 | BrNo.3 2次 | GS-200 | 600 | 砂質土 | 礫混じりシルト | 茶褐色 | 礫含む | 水分少 ﾊﾟﾗﾊﾟﾗ |  | ― | 45.4 | 1.606 | 1.104539 | 100 | 932 | 37.1 | 1.601 | 150 | 1789 | 34 | 1.584 | 200 | 1904 | 32.4 | 1.531 |  |  |  |  | 100 | 932 | 100 | 932 | GS-200 | 100 | 9月 | 2次X17~X18 | 769 | 890 | 0.8251073 | 1.157347 | 2次Xｳ~Xｴ | 392 | 531 | 0.4206009 | 1.354592 | 2次Xｷ~Xｸ | 2186 | 2492 | 2.345494 | 1.139982 | 2次X2~X3 | 1679 | 1999 | 1.801502 | 1.19059 | 2次X7～X8 | 413 | 460 | 0.4640449 | 1.113801 | 2次X4~X5 | 936 | 1130 | 1.762712 | 1.207265 | [5 empty] | 868 | 44
513 | 10 | 竹内 | 平成25年6月 | 240178 | (仮称)KT.INTHENSEPARK二期工事 | 埼玉県北葛飾郡 | BrNo.3 2次(2) | GS-200 | 600 | 砂質土 | 礫混じりシルト | 茶褐色 | 礫含む | 水分少 ﾊﾟﾗﾊﾟﾗ |  | ― | 45.4 | 1.606 | 1.104539 | 100 | 932 | 37.1 | 1.601 | 150 | 1789 | 34 | 1.584 | 200 | 1904 | 32.4 | 1.531 |  |  |  |  | 100 | 932 | 100 | 932 | GS-200 | 100 | 9月 | 2次Xｴ~Xｵ | 2274 | 2248 | 2.439914 | 0.9885664 | 2次Xｷ~Xｸ | 1151 | 1336 | 1.234979 | 1.16073 | [25 empty] | 868 | 44
514 | 10 | 竹内 | 平成25年6月 | 240178 | (仮称)KT.INTHENSEPARK二期工事 | 埼玉県北葛飾郡 | BrNo.4 1次 | GS-200 | 600 | 粘性土 | 礫混じりシルト | 灰褐色 | 礫含む | 水分少 ﾊﾟﾗﾊﾟﾗ |  | ― | 39.3 | 1.797 | 1.290022 | 100 | 232 | 31.3 | 1.806 | 150 | 762 | 29.1 | 1.812 | 200 | 1437 | 28.4 | 1.828 |  |  |  |  | 135 | 600 | 140 | 656 | GS-200 | 140 | 9月 | 1次Y10-X16 | 1270 | 1258 | 1.935976 | 0.9905512 | 1次Y3-X11 | 726 | 938 | 1.106707 | 1.292011 | 1次Y9-X16 | 810 | 1083 | 1.234756 | 1.337037 | 1次Y11-X10 | 332 | 606 | 0.5060976 | 1.825301 | 1次X3-Y17 | 1156 | 1683 | 0.9189189 | 1.455882 | 1次X2-Y10 | 1011 | 1254 | 1.077825 | 1.240356 | [5 empty] | 868 | 44
515 | 10 | 竹内 | 平成25年6月 | 240178 | (仮称)KT.INTHENSEPARK二期工事 | 埼玉県北葛飾郡 | BrNo.4 1次(2) | GS-200 | 600 | 粘性土 | 礫混じりシルト | 灰褐色 | 礫含む | 水分少 ﾊﾟﾗﾊﾟﾗ |  | ― | 39.3 | 1.797 | 1.290022 | 100 | 232 | 31.3 | 1.806 | 150 | 762 | 29.1 | 1.812 | 200 | 1437 | 28.4 | 1.828 |  |  |  |  | 135 | 600 | 140 | 656 | GS-200 | 140 | 9月 | 1次Xｲ,Y2 | 1480 | 1653 | 2.256098 | 1.116892 | 1次Xｷ,Yｳ | 817 | 977 | 1.245427 | 1.195838 | [25 empty] | 868 | 44
516 | 10 | 竹内 | 平成25年6月 | 240178 | (仮称)KT.INTHENSEPARK二期工事 | 埼玉県北葛飾郡 | BrNo.4 2次 | GS-200 | 600 | 砂質土 | 礫混じりシルト | 茶褐色 | 礫含む | 水分少 細粒土 ﾊﾟｻﾊﾟｻ |  | ― | 36.5 | 1.779 | 1.303297 | 100 | 287 | 26.4 | 1.725 | 150 | 585 | 25.1 | 1.737 | 200 | 713 | 22.2 | 1.684 |  |  |  |  | 156 | 600 | 100 | 287 | GS-200 | 100 | 9月 | 2次X17~X18 | 769 | 890 | 2.679443 | 1.157347 | 2次Xｳ~Xｴ | 392 | 531 | 1.365854 | 1.354592 | 2次Xｷ~Xｸ | 2186 | 2492 | 7.616725 | 1.139982 | 2次X2~X3 | 1679 | 1999 | 5.850174 | 1.19059 | 2次X7～X8 | 413 | 460 | 0.4640449 | 1.113801 | 2次X4~X5 | 936 | 1130 | 1.762712 | 1.207265 | [5 empty] | 868 | 44
517 | 10 | 竹内 | 平成25年6月 | 240178 | (仮称)KT.INTHENSEPARK二期工事 | 埼玉県北葛飾郡 | BrNo.4 2次(2) | GS-200 | 600 | 砂質土 | 礫混じりシルト | 茶褐色 | 礫含む | 水分少 細粒土 ﾊﾟｻﾊﾟｻ |  | ― | 36.5 | 1.779 | 1.303297 | 100 | 287 | 26.4 | 1.725 | 150 | 585 | 25.1 | 1.737 | 200 | 713 | 22.2 | 1.684 |  |  |  |  | 156 | 600 | 100 | 287 | GS-200 | 100 | 9月 | 2次Xｴ~Xｵ | 2274 | 2248 | 7.923345 | 0.9885664 | 2次Xｷ~Xｸ | 1151 | 1336 | 4.010453 | 1.16073 | [25 empty] | 868 | 44
518 | 10 | 竹内 | 平成25年6月 | 240178 | (仮称)KT.INTHENSEPARK二期工事 | 埼玉県北葛飾郡 | BrNo.5 1次 | GS-200 | 600 | 粘性土 | 礫混じり粘土 | 茶褐色 | 礫多含む | 粘性あり ﾎﾟﾛﾎﾟﾛ |  | ― | 43.9 | 1.728 | 1.200834 | 100 | 1937 | 34 | 1.737 | 150 | 1267 | 34.3 | 1.753 | 200 | 1738 | 34 | 1.745 |  |  |  |  | 100 | 1937 | 140 | 1401 | GS-200 | 140 | 9月 | 1次Y10-X16 | 1270 | 1258 | 0.9064954 | 0.9905512 | 1次Y3-X11 | 726 | 938 | 0.5182013 | 1.292011 | 1次Y9-X16 | 810 | 1083 | 0.5781585 | 1.337037 | 1次Y11-X10 | 332 | 606 | 0.2369736 | 1.825301 | 1次X3-Y17 | 1156 | 1683 | 0.9189189 | 1.455882 | 1次X2-Y10 | 1011 | 1254 | 1.077825 | 1.240356 | [5 empty] | 868 | 44
519 | 10 | 竹内 | 平成25年6月 | 240178 | (仮称)KT.INTHENSEPARK二期工事 | 埼玉県北葛飾郡 | BrNo.5 1次(2) | GS-200 | 600 | 粘性土 | 礫混じり粘土 | 茶褐色 | 礫多含む | 粘性あり ﾎﾟﾛﾎﾟﾛ |  | ― | 43.9 | 1.728 | 1.200834 | 100 | 1937 | 34 | 1.737 | 150 | 1267 | 34.3 | 1.753 | 200 | 1738 | 34 | 1.745 |  |  |  |  | 100 | 1937 | 140 | 1401 | GS-200 | 140 | 9月 | 1次Xｲ,Y2 | 1480 | 1653 | 1.056388 | 1.116892 | 1次Xｷ,Yｳ | 817 | 977 | 0.5831549 | 1.195838 | [25 empty] | 868 | 44
520 | 10 | 竹内 | 平成25年6月 | 240178 | (仮称)KT.INTHENSEPARK二期工事 | 埼玉県北葛飾郡 | BrNo.5 1次(2回目) | GS-200 | 600 | 粘性土 | 礫混じり粘土 | 茶褐色 | 礫多含む | 粘性あり ﾎﾟﾛﾎﾟﾛ |  | ― | 44.3 | 1.765 | 1.223146 | 100 | 968 | 33.8 | 1.734 | 150 | 2751 | 31.7 | 1.758 | 200 | 4004 | 29.9 | 1.784 |  |  |  |  | 100 | 968 | 140 | 2395 | GS-200 | 140 | 9月 | 1次Y10-X16 | 1270 | 1258 | 0.5302714 | 0.9905512 | 1次Y3-X11 | 726 | 938 | 0.3031315 | 1.292011 | 1次Y9-X16 | 810 | 1083 | 0.3382046 | 1.337037 | 1次Y11-X10 | 332 | 606 | 0.1386221 | 1.825301 | 1次X3-Y17 | 1156 | 1683 | 0.9189189 | 1.455882 | 1次X2-Y10 | 1011 | 1254 | 1.077825 | 1.240356 | [5 empty] | 868 | 44
521 | 10 | 竹内 | 平成25年6月 | 240178 | (仮称)KT.INTHENSEPARK二期工事 | 埼玉県北葛飾郡 | BrNo.5 1次(2回目)(2) | GS-200 | 600 | 粘性土 | 礫混じり粘土 | 茶褐色 | 礫多含む | 粘性あり ﾎﾟﾛﾎﾟﾛ |  | ― | 44.3 | 1.765 | 1.223146 | 100 | 968 | 33.8 | 1.734 | 150 | 2751 | 31.7 | 1.758 | 200 | 4004 | 29.9 | 1.784 |  |  |  |  | 100 | 968 | 140 | 2395 | GS-200 | 140 | 9月 | 1次Xｲ,Y2 | 1480 | 1653 | 0.6179541 | 1.116892 | 1次Xｷ,Yｳ | 817 | 977 | 0.3411273 | 1.195838 | [25 empty] | 868 | 44
522 | 10 | 竹内 | 平成25年6月 | 240178 | (仮称)KT.INTHENSEPARK二期工事 | 埼玉県北葛飾郡 | BrNo.5 2次 | GS-200 | 600 | 粘性土 | 礫混じりシルト | 茶褐色 | 礫含む | 水分少 ﾊﾟﾗﾊﾟﾗ |  | ― | 43.4 | 1.551 | 1.08159 | 100 | 1303 | 35.6 | 1.585 | 150 | 1960 | 34.9 | 1.578 | 200 | 1281 | 34.5 | 1.524 |  |  |  |  | 100 | 1303 | 100 | 1303 | GS-200 | 100 | 9月 | 2次X17~X18 | 769 | 890 | 0.5901765 | 1.157347 | 2次Xｳ~Xｴ | 392 | 531 | 0.3008442 | 1.354592 | 2次Xｷ~Xｸ | 2186 | 2492 | 1.677667 | 1.139982 | 2次X2~X3 | 1679 | 1999 | 1.288565 | 1.19059 | 2次X7～X8 | 413 | 460 | 0.4640449 | 1.113801 | 2次X4~X5 | 936 | 1130 | 1.762712 | 1.207265 | [5 empty] | 868 | 44
523 | 10 | 竹内 | 平成25年6月 | 240178 | (仮称)KT.INTHENSEPARK二期工事 | 埼玉県北葛飾郡 | BrNo.5 2次(2) | GS-200 | 600 | 粘性土 | 礫混じりシルト | 茶褐色 | 礫含む | 水分少 ﾊﾟﾗﾊﾟﾗ |  | ― | 43.4 | 1.551 | 1.08159 | 100 | 1303 | 35.6 | 1.585 | 150 | 1960 | 34.9 | 1.578 | 200 | 1281 | 34.5 | 1.524 |  |  |  |  | 100 | 1303 | 100 | 1303 | GS-200 | 100 | 9月 | 2次Xｴ~Xｵ | 2274 | 2248 | 1.745203 | 0.9885664 | 2次Xｷ~Xｸ | 1151 | 1336 | 0.8833461 | 1.16073 | [25 empty] | 868 | 44
524 | 10 | 竹内 | 平成25年6月 | 240178 | (仮称)KT.INTHENSEPARK二期工事 | 埼玉県北葛飾郡 | BrNo.6 1次 | GS-200 | 600 | 粘性土 | 礫混じり粘土 | 茶褐色 | 礫含む | 粘性あり やわらかい |  | ― | 41.8 | 1.751 | 1.234838 | 100 | 263 | 35 | 1.758 | 150 | 1208 | 32.9 | 1.766 | 200 | 2778 | 31.8 | 1.774 |  |  |  |  | 118 | 600 | 140 | 1019 | GS-200 | 140 | 9月 | 1次Y10-X16 | 1270 | 1258 | 1.24632 | 0.9905512 | 1次Y3-X11 | 726 | 938 | 0.7124632 | 1.292011 | 1次Y9-X16 | 810 | 1083 | 0.794897 | 1.337037 | 1次Y11-X10 | 332 | 606 | 0.3258096 | 1.825301 | 1次X3-Y17 | 1156 | 1683 | 0.9189189 | 1.455882 | 1次X2-Y10 | 1011 | 1254 | 1.077825 | 1.240356 | [5 empty] | 868 | 44
525 | 10 | 竹内 | 平成25年6月 | 240178 | (仮称)KT.INTHENSEPARK二期工事 | 埼玉県北葛飾郡 | BrNo.6 1次(2) | GS-200 | 600 | 粘性土 | 礫混じり粘土 | 茶褐色 | 礫含む | 粘性あり やわらかい |  | ― | 41.8 | 1.751 | 1.234838 | 100 | 263 | 35 | 1.758 | 150 | 1208 | 32.9 | 1.766 | 200 | 2778 | 31.8 | 1.774 |  |  |  |  | 118 | 600 | 140 | 1019 | GS-200 | 140 | 9月 | 1次Xｲ,Y2 | 1480 | 1653 | 1.452404 | 1.116892 | 1次Xｷ,Yｳ | 817 | 977 | 0.8017664 | 1.195838 | [25 empty] | 868 | 44
526 | 10 | 竹内 | 平成25年6月 | 240178 | (仮称)KT.INTHENSEPARK二期工事 | 埼玉県北葛飾郡 | BrNo.6 2次 | GS-200 | 600 | 粘性土 | 礫混じりシルト | 茶褐色 | 根含む | 細粒土 |  | ― | 39.9 | 1.667 | 1.191565 | 100 | 160 | 31.5 | 1.642 | 150 | 233 | 28.6 | 1.616 | 200 | 596 | 26.7 | 1.583 | 250 | 644 | 27.6 | 1.591 | 205 | 600 | 100 | 160 | GS-200 | 100 | 9月 | 2次X17~X18 | 769 | 890 | 4.80625 | 1.157347 | 2次Xｳ~Xｴ | 392 | 531 | 2.45 | 1.354592 | 2次Xｷ~Xｸ | 2186 | 2492 | 13.6625 | 1.139982 | 2次X2~X3 | 1679 | 1999 | 10.49375 | 1.19059 | 2次X7～X8 | 413 | 460 | 0.4640449 | 1.113801 | 2次X4~X5 | 936 | 1130 | 1.762712 | 1.207265 | [5 empty] | 868 | 44
527 | 10 | 竹内 | 平成25年6月 | 240178 | (仮称)KT.INTHENSEPARK二期工事 | 埼玉県北葛飾郡 | BrNo.6 2次(2) | GS-200 | 600 | 粘性土 | 礫混じりシルト | 茶褐色 | 根含む | 細粒土 |  | ― | 39.9 | 1.667 | 1.191565 | 100 | 160 | 31.5 | 1.642 | 150 | 233 | 28.6 | 1.616 | 200 | 596 | 26.7 | 1.583 | 250 | 644 | 27.6 | 1.591 | 205 | 600 | 100 | 160 | GS-200 | 100 | 9月 | 2次Xｴ~Xｵ | 2274 | 2248 | 14.2125 | 0.9885664 | 2次Xｷ~Xｸ | 1151 | 1336 | 7.19375 | 1.16073 | [25 empty] | 868 | 44
528 | 10 | 竹内 | 平成25年6月 | 240178 | (仮称)KT.INTHENSEPARK二期工事 | 埼玉県北葛飾郡 | BrNo.6 2次 | GS-200 | 600 | 粘性土 | 礫混じりシルト | 茶褐色 | 根含む | 細粒土 |  | ― | 40.1 | 1.612 | 1.150607 | 300 | 808 | 25.8 | 1.602 | [54 empty] | 868 | 44
529 | 10 | 竹内 | 平成25年6月 | 240178 | (仮称)KT.INTHENSEPARK二期工事 | 埼玉県北葛飾郡 | BrNo.7 1次 | GS-200 | 600 | 粘性土 | 礫混じりシルト | 灰褐色 | 混合物なし | 粘性あり ｻﾞﾗｻﾞﾗ |  | ― | 32.3 | 1.844 | 1.393802 | 100 | 733 | 24.5 | 1.865 | 150 | 1456 | 23.1 | 1.846 | 200 | 2639 | 23.6 | 1.829 |  |  |  |  | 100 | 733 | 140 | 1312 | GS-200 | 140 | 9月 | 1次Y10-X16 | 1270 | 1258 | 0.9679878 | 0.9905512 | 1次Y3-X11 | 726 | 938 | 0.5533537 | 1.292011 | 1次Y9-X16 | 810 | 1083 | 0.617378 | 1.337037 | 1次Y11-X10 | 332 | 606 | 0.2530488 | 1.825301 | 1次X3-Y17 | 1156 | 1683 | 0.9189189 | 1.455882 | 1次X2-Y10 | 1011 | 1254 | 1.077825 | 1.240356 | [5 empty] | 868 | 44
530 | 10 | 竹内 | 平成25年6月 | 240178 | (仮称)KT.INTHENSEPARK二期工事 | 埼玉県北葛飾郡 | BrNo.7 1次(2) | GS-200 | 600 | 粘性土 | 礫混じりシルト | 灰褐色 | 混合物なし | 粘性あり ｻﾞﾗｻﾞﾗ |  | ― | 32.3 | 1.844 | 1.393802 | 100 | 733 | 24.5 | 1.865 | 150 | 1456 | 23.1 | 1.846 | 200 | 2639 | 23.6 | 1.829 |  |  |  |  | 100 | 733 | 140 | 1312 | GS-200 | 140 | 9月 | 1次Xｲ,Y2 | 1480 | 1653 | 1.128049 | 1.116892 | 1次Xｷ,Yｳ | 817 | 977 | 0.6227134 | 1.195838 | [25 empty] | 868 | 44
531 | 10 | 竹内 | 平成25年6月 | 240178 | (仮称)KT.INTHENSEPARK二期工事 | 埼玉県北葛飾郡 | BrNo.7 2次 | GS-200 | 600 | 粘性土 | 礫混じりシルト | 灰褐色 | 根含む | 粘性あり ﾎﾟﾛﾎﾟﾛ |  | ― | 40.4 | 1.727 | 1.230057 | 100 | 439 | 30.5 | 1.693 | 150 | 1400 | 27.8 | 1.68 | 200 | 1698 | 27.5 | 1.661 |  |  |  |  | 109 | 600 | 100 | 439 | GS-200 | 100 | 9月 | 2次X17~X18 | 769 | 890 | 1.751708 | 1.157347 | 2次Xｳ~Xｴ | 392 | 531 | 0.8929385 | 1.354592 | 2次Xｷ~Xｸ | 2186 | 2492 | 4.979499 | 1.139982 | 2次X2~X3 | 1679 | 1999 | 3.824601 | 1.19059 | 2次X7～X8 | 413 | 460 | 0.4640449 | 1.113801 | 2次X4~X5 | 936 | 1130 | 1.762712 | 1.207265 | [5 empty] | 868 | 44
532 | 10 | 竹内 | 平成25年6月 | 240178 | (仮称)KT.INTHENSEPARK二期工事 | 埼玉県北葛飾郡 | BrNo.7 2次(2) | GS-200 | 600 | 粘性土 | 礫混じりシルト | 灰褐色 | 根含む | 粘性あり ﾎﾟﾛﾎﾟﾛ |  | ― | 40.4 | 1.727 | 1.230057 | 100 | 439 | 30.5 | 1.693 | 150 | 1400 | 27.8 | 1.68 | 200 | 1698 | 27.5 | 1.661 |  |  |  |  | 109 | 600 | 100 | 439 | GS-200 | 100 | 9月 | 2次Xｴ~Xｵ | 2274 | 2248 | 5.179954 | 0.9885664 | 2次Xｷ~Xｸ | 1151 | 1336 | 2.621868 | 1.16073 | [25 empty] | 868 | 44
533 | 10 | 竹内 | 平成25年7月 | 240154 | (仮称)イズモホール桜丘新築工事 | 愛知県豊橋市 | 1次 | GS-200 | 400 | 砂質土 | 礫混じりシルト | 暗灰色 | 礫多含む | 角石 ｻﾞﾗｻﾞﾗ 粗粒土 |  | ― | 18.8 | 2.041 | 1.718013 | 100 | 408 | 15.6 | 1.941 | 150 | 1263 | 15 | 1.924 | 200 | 1501 | 14.7 | 1.895 |  |  |  |  | 100 | 408 | 100 | 408 | GS-200 | 100 | 7月 | 1次X1-X2,Y1 | 1647 | 2400 | 4.036765 | 1.457195 | [30 empty] | 847 | 44
534 | 10 | 竹内 | 平成25年7月 | 240154 | (仮称)イズモホール桜丘新築工事 | 愛知県豊橋市 | 2次 | GS-200 | 400 | 砂質土 | 礫質砂 | 灰褐色 | 礫多含む | ｻﾞﾗｻﾞﾗ 粗粒土 |  | ― | 14.3 | 2.184 | 1.910761 | 100 | 1752 | 11.6 | 2.15 | 150 | 2578 | 11.1 | 2.1 | 200 | 3614 | 11.2 | 2.08 |  |  |  |  | 100 | 1752 | 100 | 1752 | GS-200 | 100 | 7月 | 2次X1,Y1-Y2 | 1509 | 1630 | 0.8613014 | 1.080186 | [30 empty] | 847 | 44
535 | 10 | 竹岡 | 平成25年7月 | 240158 | (仮称)バロー水口店新築工事 | 滋賀県甲賀市 | 1次 | GS-200 | 400 | 粘性土 | 礫混じりシルト | 茶褐色 | 礫多含む | ｻﾞﾗｻﾞﾗ |  | ― | 21.4 | 2.023 | 1.666392 | 100 | 769 | 15.1 | 2.005 | 150 | 1594 | 14.9 | 1.99 | 200 | 2403 | 13 | 2.013 |  |  |  |  | 100 | 769 | 0 |  |  |  | 8月 | [35 empty] | 851 | 44
536 | 10 | 竹岡 | 平成25年7月 | 240158 | (仮称)バロー水口店新築工事 | 滋賀県甲賀市 | 2次 | GS-200 | 400 | 砂質土 | 礫混じりシルト | 灰褐色 | 礫多含む | ﾎﾟﾛﾎﾟﾛ |  | ― | 22.7 | 1.886 | 1.537082 | 100 | 308 | 16.2 | 1.814 | 150 | 321 | 15.2 | 1.785 | 200 | 614 | 13.8 | 1.791 |  |  |  |  | 164 | 400 | 0 |  |  |  | 8月 | [35 empty] | 851 | 44
537 | 10 | 竹岡 | 平成25年7月 | 240158 | (仮称)バロー水口店新築工事 | 滋賀県甲賀市 | 消火水槽 | GS-200 | 400 | 砂質土 | 粘土混じりシルト | 茶褐色 | 礫含む | ｻﾞﾗｻﾞﾗ 細粒土 |  | ― | 20.7 | 2.054 | 1.70174 | 100 | 964 | 14.5 | 1.954 | 150 | 1270 | 14.8 | 1.907 | 200 | 2412 | 14.4 | 1.966 |  |  |  |  | 100 | 964 | 0 |  |  |  | 8月 | [35 empty] | 851 | 44
538 | 10 | 熊木 | 平成25年7月 | 240171 | サンタウンプラザ立体駐車場建設工事 | 奈良県奈良市 | 1次 | GS-200 | 800 | 砂質土 | 礫混じり砂質シルト | 茶褐～青灰色 | 礫多含む | ｼﾙﾄ(茶)+粘土(青) ｻｸｻｸ |  | ― | 15.3 | 2.043 | 1.771899 | 100 | 2295 | 9.9 | 2.029 | 150 | 4032 | 9.7 | 2.001 | 200 | 4229 | 9.4 | 1.989 |  |  |  |  | 100 | 2295 | 100 | 2295 | GS-200 | 100 | 9月 | 1次X6~Y2 | 2433 | 2873 | 1.060131 | 1.180847 | [30 empty] | 862 | 44
539 | 10 | 熊木 | 平成25年7月 | 240171 | サンタウンプラザ立体駐車場建設工事 | 奈良県奈良市 | 2次 | GS-200 | 800 | 砂質土 | 礫混じり砂質シルト | 赤褐色 | 根含む | ｻﾞﾗｻﾞﾗ ﾊﾟﾗﾊﾟﾗ |  | ― | 11.6 | 2.015 | 1.805556 | 100 | 1940 | 7.3 | 1.93 | 150 | 2160 | 6.9 | 1.921 | 200 | 2476 | 6.4 | 1.9 |  |  |  |  | 100 | 1940 | 100 | 1940 | GS-200 | 100 | 9月 | 2次X4~Y2-Y3 | 1420 | 2063 | 0.7319588 | 1.452817 | [30 empty] | 862 | 44
540 | 10 | 熊木 | 平成25年7月 | 240171 | サンタウンプラザ立体駐車場建設工事 | 奈良県奈良市 | 消火水槽 | GS-200 | 800 | 砂質土 | 礫混じり砂質シルト | 灰褐色 | 礫含む | ﾊﾟｻﾊﾟｻ |  | ― | 12 | 2.041 | 1.822321 | 100 | 1654 | 8.5 | 1.958 | 150 | 1373 | 7.8 | 1.894 | 200 | 1831 | 7.8 | 1.908 |  |  |  |  | 100 | 1654 | 100 | 1654 | GS-200 | 100 | 9月 | 1次X6~Y2 | 2433 | 2873 | 1.470979 | 1.180847 | [30 empty] | 862 | 44
541 | 10 | 原田 | 平成25年7月 | 250101 | (仮称)ツルハドラッグ鶴岡新海店新築工事 | 山形県鶴岡市 | X3,Y2~3 1次改良 | GS-200 | 400 | 砂質土 | シルト混じり砂 | 灰褐色 | 含水量多 | ｻｸｻｸ |  | ― | 24.7 | 1.87 | 1.499599 | 100 | 258 | 21.1 | 1.903 | 150 | 817 | 21.5 | 1.914 | 200 | 2122 | 18.5 | 1.983 |  |  |  |  | 113 | 400 | 140 | 706 | GS-200 | 140 | 8月 | 1次X0-Y2~Y3 | 1357 | 424 | 1.922096 | 0.3124539 | [30 empty] | 872 | 44
542 | 10 | 原田 | 平成25年7月 | 250101 | (仮称)ツルハドラッグ鶴岡新海店新築工事 | 山形県鶴岡市 | X3,Y2~3 2次改良 | GS-200 | 400 | 粘性土 | 礫混じりシルト | 茶褐色 | 礫多含む | じゃりじゃり |  | ― | 33.2 | 1.779 | 1.335586 | 100 | 95 | 26 | 1.817 | 150 | 224 | 26.2 | 1.823 | 200 | 597 | 25.5 | 1.822 |  |  |  |  | 174 | 400 | 100 | 95 | GS-200 | 100 | 8月 | 2次X1-Y2~Y3 | 2313 | 3286 | 24.34737 | 1.420666 | [30 empty] | 872 | 44
543 | 10 | 原田 | 平成25年7月 | 250101 | (仮称)ツルハドラッグ鶴岡新海店新築工事 | 山形県鶴岡市 | X3,Y0~1 1次改良 | GS-200 | 400 | 粘性土 | シルト | 灰褐色 | 含水量多 | 部分的に砂 ｻｸｻｸ |  | ― | 38.7 | 1.762 | 1.270368 | 100 | 155 | 31.1 | 1.772 | 150 | 471 | 27.4 | 1.774 | 200 | 1129 | 27.3 | 1.794 |  |  |  |  | 139 | 400 | 140 | 408 | GS-200 | 140 | 8月 | 1次X0-Y2~Y3 | 1357 | 424 | 3.32598 | 0.3124539 | [30 empty] | 872 | 44
544 | 10 | 原田 | 平成25年7月 | 250101 | (仮称)ツルハドラッグ鶴岡新海店新築工事 | 山形県鶴岡市 | 真砂土 | GS-200 | 400 | 砂質土 | 真砂土 | 茶褐色 | 含水量少 | ｻﾞﾗｻﾞﾗ ﾊﾟｻﾊﾟｻ |  | ― | 8.4 | 1.892 | 1.745387 | 100 | 1419 | 5.2 | 1.905 | 150 | 2441 | 5.4 | 1.921 | [8 empty] | 100 | 1419 | 100 | 1419 | GS-200 | 100 | 8月 | 2次X1-Y2~Y3 | 2313 | 3286 | 1.630021 | 1.420666 | [30 empty] | 872 | 44
545 | 10 | 原田 | 平成25年7月 | 250101 | (仮称)ツルハドラッグ鶴岡新海店新築工事 | 山形県鶴岡市 | 2次+真砂土 | GS-200 | 400 | 粘性土 | 礫混じりシルト | 茶褐色 | 礫多含む | じゃりじゃり |  | ― | 17.1 | 2.061 | 1.760034 | 100 | 313 |  |  | 150 | 1888 |  |  | 200 | 3700 | [6 empty] | 103 | 400 | 100 | 313 | GS-200 | 100 | 8月 | 2次X1-Y2~Y3 | 2313 | 3286 | 7.389776 | 1.420666 | [30 empty] | 872 | 44
546 | 10 | 熊木 | 平成25年7月 | 240172 | (仮称)バロー竜南店新築工事 | 静岡県静岡市 | 1次① | GS-200 | 400 | 有機質土 | 有機質土(腐食土) | 真黒 | 繊維質含む | ねっとり やわらかい ﾍﾞﾀﾍﾞﾀ |  | ― | 88.6 | 1.473 | 0.781018 | 100 | 163 | 68.9 | 1.485 | 150 | 331 | 59.9 | 1.506 | 200 | 531 | 59.6 | 1.524 |  |  |  |  | 168 | 400 | 170 | 399 | GS-200 | 170 | 8月 | 1次5~D | 152 | 306 | 0.3809524 | 2.013158 | [30 empty] | 863 | 44
547 | 10 | 熊木 | 平成25年7月 | 240172 | (仮称)バロー竜南店新築工事 | 静岡県静岡市 | 1次① | GS-223 | 400 | 有機質土 | 有機質土(腐食土) | 真黒 | 繊維質含む | ねっとり やわらかい ﾍﾞﾀﾍﾞﾀ |  | ― | 88.6 | 1.473 | 0.781018 | 100 | 188 | 60.3 | 1.502 | 150 | 471 | 55.9 | 1.514 | 200 | 823 | 55.3 | 1.533 |  |  |  |  | 138 | 400 | [40 empty] | 863 | 57
548 | 10 | 熊木 | 平成25年7月 | 240172 | (仮称)バロー竜南店新築工事 | 静岡県静岡市 | 1次② | GS-200 | 400 | 有機質土 | 有機質土(腐食土) | 暗灰色 | 繊維質含む | ｼﾙﾄ含 ｻｸｻｸ ねっとり やわらかい |  | ― | 58.4 | 1.616 | 1.020202 | 100 | 382 | 44.9 | 1.657 | 150 | 523 | 38.9 | 1.677 | 200 | 631 | 38.1 | 1.693 |  |  |  |  | 107 | 400 | 170 | 567 | GS-200 | 170 | 8月 | 1次5~D | 152 | 306 | 0.2680776 | 2.013158 | [30 empty] | 863 | 44
549 | 10 | 熊木 | 平成25年7月 | 240172 | (仮称)バロー竜南店新築工事 | 静岡県静岡市 | 1次② | GS-223 | 400 | 有機質土 | 有機質土(腐食土) | 暗灰色 | 繊維質含む | ｼﾙﾄ含 ｻｸｻｸ ねっとり やわらかい |  | ― | 58.4 | 1.616 | 1.020202 | 100 | 459 | 41 | 1.66 | 150 | 578 | 36.3 | 1.679 | 200 | 1079 | 36 | 1.701 |  |  |  |  | 100 | 459 | [40 empty] | 863 | 57
550 | 10 | 熊木 | 平成25年7月 | 240172 | (仮称)バロー竜南店新築工事 | 静岡県静岡市 | 2次 | GS-200 | 400 | 粘性土 | 礫混じりシルト | 茶褐～暗灰色 | 礫多含む | ｻﾞﾗｻﾞﾗ 粘着性あり |  | ― | 21.3 | 2.11 | 1.739489 | 100 | 1643 | 16 | 2.008 | 150 | 3048 | 16.1 | 2.001 | 200 | 2979 | 15 | 1.99 |  |  |  |  | 100 | 1643 | 100 | 1643 | GS-200 | 100 | 8月 | 2次4~B | 451 | 866 | 0.2744979 | 1.920177 | [30 empty] | 863 | 44
551 | 10 | 熊木 | 平成25年7月 | 240172 | (仮称)バロー竜南店新築工事 | 静岡県静岡市 | 2次 | GS-223 | 400 | 粘性土 | 礫混じりシルト | 茶褐～暗灰色 | 礫多含む | ｻﾞﾗｻﾞﾗ 粘着性あり |  | ― | 21.3 | 2.11 | 1.739489 | 100 | 742 | 16.4 | 1.952 | 150 | 1756 | 15.5 | 1.936 | 200 | 1723 | 14.6 | 1.917 |  |  |  |  | 100 | 742 | [40 empty] | 863 | 57
552 | 10 | 高尾 | 平成25年7月 | 240152 | (仮称)ZAGZAG小原店新築工事 | 岡山県津山市 | 1次 | GS-200 | 400 | 粘性土 | 礫混じりシルト | 赤褐色 | 礫含む | 水分少 粘性 板状の塊含 |  | ― | 33.8 | 1.788 | 1.336323 | 100 | 258 | 24.4 | 1.642 | 150 | 494 | 22.6 | 1.615 | 200 | 452 | 22.3 | 1.603 |  |  |  |  | 131 | 400 | 140 | 447 | GS-200 | 140 | 11月 | 1次2-D,E | 1489 | 2178 | 3.331096 | 1.462727 | [30 empty] | 845 | 44
553 | 10 | 高尾 | 平成25年7月 | 240152 | (仮称)ZAGZAG小原店新築工事 | 岡山県津山市 | 2次 | GS-200 | 400 | 粘性土 | 礫混じり粘土質砂 | 暗灰色～黄褐色 | 粘土多含む | 粘性強 様々な土が混合 |  | ― | 36.3 | 1.842 | 1.351431 | 100 | 630 | 26.3 | 1.8 | 150 | 890 | 25.8 | 1.738 | 200 | 1537 | 23.7 | 1.758 |  |  |  |  | 100 | 630 | 100 | 630 | GS-200 | 100 | 11月 | 2次1,2-C,B | 2236 | 2774 | 3.549206 | 1.240608 | [30 empty] | 845 | 44
554 | 10 | 高尾 | 平成25年7月 | 240177 | (仮称)マナベインテリアハーツ川西店 | 兵庫県川西市 | 1次 | GS-200 | 600 | 粘性土 | 礫混じりシルト | 茶褐色 | 礫多含む | 水分多 粘性あり じゃりじゃり |  | ― | 19.1 | 2.087 | 1.752309 | 100 | 3067 | 14.4 | 2.039 | 150 | 4954 | 14.3 | 2.033 | 200 | 3924 | 14 | 1.988 |  |  |  |  | 100 | 3067 | 100 | 3067 | GS-200 | 100 | 9月 | 1次X2,Y4~5 | 1838 | 3089 | 0.5992827 | 1.680631 | 1次X5,Y5~6 | 3870 | 4805 | 1.261819 | 1.241602 | [25 empty] | 867 | 44
555 | 10 | 高尾 | 平成25年7月 | 240177 | (仮称)マナベインテリアハーツ川西店 | 兵庫県川西市 | 2次 | GS-200 | 600 | 砂質土 | 礫混じりシルト | 茶褐色 | 礫多含む | 水分少 ﾊﾟｻﾊﾟｻ |  | ― | 18.8 | 1.791 | 1.507576 | 100 | 1487 | 14.8 | 1.778 | 150 | 2130 | 14.1 | 1.802 | 200 | 2191 | 13.8 | 1.773 |  |  |  |  | 100 | 1487 | 100 | 1487 | GS-200 | 100 | 9月 | 2次X1~2,Y5~6 | 1611 | 1901 | 1.083389 | 1.180012 | 2次X4~5,Y5~6 | 2594 | 3126 | 1.744452 | 1.205089 | [25 empty] | 867 | 44
556 | 10 | 高尾 | 平成25年7月 | 240177 | (仮称)マナベインテリアハーツ川西店 | 兵庫県川西市 | ピット部改良 | GS-200 | 600 | 粘性土 | 粘土混じりシルト | 茶褐色 | 粘土含む | 部分的に粘土含 ﾊﾟﾗﾊﾟﾗ |  | ― | 23.8 | 1.995 | 1.61147 | 100 | 1316 | 17.1 | 1.981 | 150 | 3148 | 15.8 | 1.983 | 200 | 4006 | 14.8 | 2.015 |  |  |  |  | 100 | 1316 | [40 empty] | 867 | 44
557 | 10 | 竹岡 | 平成25年8月 | 250108 | (仮称)サービス付高齢者向け住宅東津田新築工事 | 島根県松江市 | 1次 | GS-200 | 400 | 粘性土 | 礫混じり粘土 | 茶褐色 | 礫多含む | 粘性強 硬い |  | ― | 28.8 | 1.913 | 1.485248 | 100 | 537 | 25.3 | 1.816 | 150 | 1247 | 23.7 | 1.842 | 200 | 1821 | 24.1 | 1.807 |  |  |  |  | 100 | 537 | 0 |  | GS-200 |  | 8月 | 一次改良(X2,Y1) | 2383 | 2910 |  | 1.22115 | [30 empty] | 877 | 44
558 | 10 | 竹岡 | 平成25年8月 | 250108 | (仮称)サービス付高齢者向け住宅東津田新築工事 | 島根県松江市 | 2次 | GS-200 | 400 | 粘性土 | 礫混じり粘土 | 茶褐色 | 礫多含む | ｻﾞﾗｻﾞﾗ |  | ― | 19.4 | 2.076 | 1.738693 | 100 | 1390 | 15.5 | 2.004 | 150 | 3250 | 13.9 | 1.977 | 200 | 3351 | 14.2 | 1.958 |  |  |  |  | 100 | 1390 | 0 |  | GS-200 |  | 8月 | 二次改良(X2～3,Y1) | 1617 | 2003 |  | 1.238714 | [30 empty] | 877 | 44
559 | 10 | 新井 | 平成25年8月 | 240151 | (仮称)バロー大垣中ノ江店新築工事 | 岐阜県大垣市 | 1次 | TL-3E | 400 | 粘性土 | 粘性シルト | 灰褐色 | 砂含む | 粘性強 |  | ― | 44.1 | 1.708 | 1.185288 | 100 | 319 | 34.2 | 1.755 | 150 | 609 | 33.3 | 1.757 | 200 | 782 | 35.3 | 1.735 |  |  |  |  | 114 | 400 | 120 | 435 | GS-200 | 120 | 10月 | １次改良 | 533 | 757 | 1.225287 | 1.420263 | １次改良 | 437 | 828 | 1.004598 | 1.894737 | [25 empty] | 844 | 38
560 | 10 | 新井 | 平成25年8月 | 240151 | (仮称)バロー大垣中ノ江店新築工事 | 岐阜県大垣市 | 2次盛土① | TL-3E | 400 | 砂質土 | 礫混じり砂質シルト | 茶褐色 | 礫多含む | 根・草含 ﾊﾟﾗﾊﾟﾗ |  | ― | 18.5 | 1.963 | 1.65654 | 100 | 807 | 13.1 | 1.909 | 150 | 965 | 12.6 | 1.873 | 200 | 1375 | 12.9 | 1.857 |  |  |  |  | 100 | 807 | 100 | 807 | GS-200 | 100 | 10月 | ２次改良 | 460 | 730 | 0.5700124 | 1.586957 | ２次改良 | 355 | 731 | 0.4399009 | 2.059155 | [25 empty] | 844 | 38
561 | 10 | 新井 | 平成25年8月 | 240151 | (仮称)バロー大垣中ノ江店新築工事 | 岐阜県大垣市 | 2次盛土② | TL-3E | 400 | 砂質土 | 礫混じり砂質シルト | 茶褐色 | 礫多含む | 根・草・虫含 ﾊﾟﾗﾊﾟﾗ |  | ― | 16.2 | 1.996 | 1.717728 | 100 | 1138 | 10.3 | 1.91 | 150 | 1426 | 10.1 | 1.86 | 200 | 824 | 9.4 | 1.836 |  |  |  |  | 100 | 1138 | 100 | 1138 | GS-200 | 100 | 10月 | [35 empty] | 844 | 38
562 | 10 | 竹内 | 平成25年8月 | 240165 | (仮称)越谷保育専門学校附属認定こども園新築工事 | 埼玉県越谷市 | 1次 | GS-200 | 400 | 粘性土 | 粘土 | 茶褐色 | 混合物なし | 粘性強 やわらかい |  | ― | 65.3 | 1.621 | 0.9806413 | 100 | 151 | 52.2 | 1.604 | 150 | 735 | 46.5 | 1.636 | 200 | 1196 | 47 | 1.608 |  |  |  |  | 122 | 400 | 150 | 735 | GS-200 | 150 | 10月 | 1次X7,Y1 | 828 | 1290 | 1.126531 | 1.557971 | [30 empty] | 857 | 44
563 | 10 | 竹内 | 平成25年8月 | 240165 | (仮称)越谷保育専門学校附属認定こども園新築工事 | 埼玉県越谷市 | 2次 | GS-200 | 400 | 砂質土 | シルト混じり砂 | 茶褐色 | 貝殻含む | ｻﾞﾗｻﾞﾗ ﾊﾟﾗﾊﾟﾗ |  | ― | 31.5 | 1.905 | 1.448669 | 100 | 182 | 24.2 | 1.904 | 150 | 900 | 25 | 1.843 | 200 | 2679 | 22.6 | 1.888 |  |  |  |  | 116 | 400 | 120 | 470 | GS-200 | 120 | 10月 | 2次X3,Y1-Y2 | 2840 | 3028 | 6.042553 | 1.066197 | [30 empty] | 857 | 44
564 | 10 | 竹内 | 平成25年8月 | 240165 | (仮称)越谷保育専門学校附属認定こども園新築工事 | 埼玉県越谷市 | 盛土 | GS-200 | 400 | 粘性土 | シルト | 茶褐色 | 礫含む | 若干赤っぽい |  | ― | 47.4 | 1.677 | 1.13772 | 100 | 158 | 40.6 | 1.7 | 150 | 224 | 39.9 | 1.704 | 200 | 605 | 38.8 | 1.675 |  |  |  |  | 174 | 400 | 200 | 605 | GS-200 | 200 | 10月 | [35 empty] | 857 | 44
565 | 10 | 新井 | 平成25年8月 | 240180 | (仮称)吉本内科外科クリニック・デイサービスセンター併設新築工事 | 広島県広島市 | 1次 | 高炉ｾﾒﾝﾄB種 | 400 | 砂質土 | シルト混じり砂 | 暗灰色 | 貝殻含む | 水による吸着力あり ざらざら |  | ― | 32.1 | 1.825 | 1.381529 | 80 | 451 | 21.8 | 1.824 | 100 | 815 | 22.5 | 1.822 | 150 | 1151 | 19.7 | 1.846 |  |  |  |  | 80 | 451 | 100 | 815 | GS-200 | 100 | 9月 | 1次4,E | 1889 | 2962 | 2.317791 | 1.568025 | [30 empty] | 870 | 52
566 | 10 | 新井 | 平成25年8月 | 240180 | (仮称)吉本内科外科クリニック・デイサービスセンター併設新築工事 | 広島県広島市 | 2次 | 高炉ｾﾒﾝﾄB種 | 400 | 砂質土 | 礫混じり砂 | 茶褐色 | 礫含む | ｻﾗｻﾗ ﾊﾟﾗﾊﾟﾗ |  | ― | 11.9 | 1.893 | 1.691689 | 80 | 1787 | 8.4 | 1.869 | 100 | 2256 | 7.7 | 1.862 | 150 | 2478 | 8.2 | 1.866 |  |  |  |  | 80 | 1787 | 100 | 2256 | GS-200 | 100 | 9月 | 2次3,D | 3110 | 5418 | 1.378546 | 1.742122 | [30 empty] | 870 | 52
567 | 10 | 中川 | 平成25年8月 | 250110 | (仮称)西松屋赤磐高屋店新築工事 | 岡山県赤磐市 | 1次 | GS-200 | 400 | 砂質土 | 礫質砂 | 黄褐色 | 含水量多 | どろどろ |  | ― | 21.5 | 2.04 | 1.679012 | 80 | 709 | 14.9 | 2.002 | 100 | 1068 | 15.3 | 2.025 | 150 | 1835 | 15.7 | 2.022 |  |  |  |  | 80 | 709 | 100 | 1068 | GS-200 | 100 | 9月 | 1次1,C | 2217 | 3481 | 2.075843 | 1.57014 | [30 empty] | 879 | 44
568 | 10 | 中川 | 平成25年8月 | 250110 | (仮称)西松屋赤磐高屋店新築工事 | 岡山県赤磐市 | 2次 | GS-200 | 400 | 砂質土 | 礫混じり砂 | 黄褐色 | 含水量少 | ﾊﾟﾗﾊﾟﾗ |  | ― | 13.1 | 2.171 | 1.91954 | 80 | 347 | 8.9 | 1.995 | 100 | 1348 | 8.8 | 1.972 | 150 | 1570 | 8.6 | 1.973 |  |  |  |  | 82 | 400 | 100 | 1348 | GS-200 | 100 | 9月 | 2次2,B-C | 2587 | 3545 | 1.919139 | 1.370313 | [30 empty] | 879 | 44
569 | 10 | 中川 | 平成25年8月 | 250110 | (仮称)西松屋赤磐高屋店新築工事 | 岡山県赤磐市 | 1次+2次 | GS-200 | 400 | 砂質土 | 礫混じり砂 | 黄褐色 | 含水量多 | どろどろ |  | ― | 18.1 | 2.164 | 1.832345 | 80 | 882 | 12.7 | 2.069 | 100 | 1666 | 11.7 | 2.076 | 150 | 1821 | 11.5 | 2.071 |  |  |  |  | 80 | 882 | [40 empty] | 879 | 44
570 | 10 | 原田 | 平成25年8月 | 240179 | (仮称)八潮市物販店舗新築工事 | 埼玉県八潮市 | 1次 | GS-200 | 400 | 砂質土 | 有機質シルト | 暗灰色 | 繊維質含む | 粘性強 ｻﾞﾗｻﾞﾗ |  | ― | 49.2 | 1.639 | 1.098525 | 100 | 480 | 39 | 1.692 | 150 | 1461 | 39.3 | 1.664 | 200 | 2795 | 42.1 | 1.663 |  |  |  |  | 100 | 480 | 100 | 480 | GS-200 | 100 | 9月 | 1次 | 801 | 1015 | 1.66875 | 1.267166 | [30 empty] | 869 | 44
571 | 10 | 原田 | 平成25年8月 | 240179 | (仮称)八潮市物販店舗新築工事 | 埼玉県八潮市 | 2次 | GS-200 | 400 | 砂質土 | 礫混じり砂 | 茶褐色 | 礫多含む | ﾊﾟﾗﾊﾟﾗ 粗粒土 |  | ― | 23.3 | 1.94 | 1.573398 | 100 | 415 | 18.4 | 1.781 | 150 | 837 | 18.8 | 1.789 | 200 | 619 | 17.3 | 1.725 |  |  |  |  | 100 | 415 | 100 | 415 | GS-200 | 100 | 9月 | 2次 | 612 | 875 | 1.474699 | 1.429739 | [30 empty] | 869 | 44
572 | 10 | 竹岡 | 平成25年8月 | 240176 | ライフコミュニティパークみさわサービス付高齢者住宅棟増設工事 | 青森県三沢市 | 1次 | GS-200 | 600 | 砂質土 | シルト | 茶褐色 | 混合物なし | ｻﾗｻﾗ 細粒土 |  | ― | 17.8 | 1.686 | 1.431239 | 100 | 1304 | 13 | 1.676 | 150 | 2355 | 12.7 | 1.695 | 200 | 2696 | 12.5 | 1.708 |  |  |  |  | 100 | 1304 | 100 | 1304 | GS-200 | 100 | 9月 | 一次・二次改良 | 3573 | 4320 | 2.740031 | 1.209068 | [30 empty] | 866 | 44
573 | 10 | 竹岡 | 平成25年8月 | 240176 | ライフコミュニティパークみさわサービス付高齢者住宅棟増設工事 | 青森県三沢市 | 2次 | GS-200 | 600 | 砂質土 | シルト | 赤褐色 | 根含む | 部分的に粘土含 ｻﾞﾗｻﾞﾗ |  | ― | 17.3 | 1.75 | 1.491901 | 100 | 1317 | 12.7 | 1.73 | 150 | 2527 | 12.5 | 1.732 | 200 | 3100 | 12.1 | 1.734 |  |  |  |  | 100 | 1317 | 100 | 1317 | GS-200 | 100 | 9月 | 二次改良 | 2527 | 3070 | 1.918755 | 1.214879 | [30 empty] | 866 | 44
574 | 11 | 原田 | 平成25年8月 | 240126 | ドラッグトップス上越三田店新築工事 | 新潟県上越市 | 1次 | GS-200 | 400 | 粘性土 | 粘土 | 薄灰色 | 混合物なし | 粘性強 硬い |  | ― | 73.5 | 1.611 | 0.9285303 | 100 | 71 | 57 | 1.612 | 150 | 316 | 52.6 | 1.631 | 200 | 870 | 49.4 | 1.671 |  |  |  |  | 158 | 400 | 160 | 427 | GS-200 | 160 | 9月 | 1次3-A~B | 656 | 980 | 1.5363 | 1.493902 | [30 empty] | 824 | 44
575 | 11 | 原田 | 平成25年8月 | 240126 | ドラッグトップス上越三田店新築工事 | 新潟県上越市 | 2次 | GS-200 | 400 | 粘性土 | 礫混じりシルト | 茶褐色 | 礫多含む | ﾊﾟﾗﾊﾟﾗ ｻﾞﾗｻﾞﾗ |  | ― | 24.3 | 1.998 | 1.607401 | 100 | 459 | 19.5 | 1.974 | 150 | 1916 | 20 | 1.985 | 200 | 2785 | 18.3 | 1.978 |  |  |  |  | 100 | 459 | 100 | 459 | GS-200 | 100 | 9月 | 2次4-A~B | 1066 | 1337 | 2.32244 | 1.254221 | [30 empty] | 824 | 44
576 | 11 | 原田 | 平成25年8月 | 240162 | (仮称)なんじゃ村上越三田店新築工事 | 新潟県上越市 | 1次 | GS-200 | 400 | 粘性土 | 粘土 | 茶褐～赤褐色 | 混合物なし | 粘性強 硬い |  | ― | 67.6 | 1.644 | 0.9809069 | 100 | 161 | 54.7 | 1.609 | 150 | 365 | 49.9 | 1.675 | 200 | 823 | 51.8 | 1.663 |  |  |  |  | 154 | 400 | 160 | 457 | GS-200 | 160 | 9月 | 1次5-C | 1833 | 2093 | 4.010941 | 1.141844 | [31 empty] | 44
577 | 11 | 原田 | 平成25年8月 | 240162 | (仮称)なんじゃ村上越三田店新築工事 | 新潟県上越市 | 2次 | GS-200 | 400 | 粘性土 | ローム混じり粘土 | 赤褐色 | 含水量多 | ﾎﾟﾛﾎﾟﾛ まとわりつく |  | ― | 35.4 | 1.782 | 1.3161 | 100 | 385 | 32.4 | 1.805 | 150 | 815 | 29.8 | 1.793 | 200 | 1708 | 29.5 | 1.786 |  |  |  |  | 102 | 400 | 110 | 471 | GS-200 | 110 | 9月 | 2次3-A~B | 1763 | 2050 | 3.7431 | 1.162791 | [31 empty] | 44
578 | 11 | 新井 | 平成25年9月 | 250103 | (仮称)(有)三栄商事営業倉庫新築工事 |  | 1次 | GS-200 | 600 | 粘性土 | 粘土 | 暗灰色 | 含水量多 | ｻｯｸﾘ やわらかい |  | ― | 52.2 | 1.696 | 1.114323 | 100 | 517 | 42.2 | 1.709 | 150 | 2012 | 38.8 | 1.731 | 200 | 2945 | 36.8 | 1.751 |  |  |  |  | 103 | 600 | 110 | 816 | GS-200 | 110 | 1月 | １次改良 | 599 |  | 0.7340686 | [31 empty] | 874 | 44
579 | 11 | 新井 | 平成25年9月 | 250103 | (仮称)(有)三栄商事営業倉庫新築工事 |  | 2次 | GS-200 | 600 | 粘性土 | 粘性シルト | 茶褐色 | 礫含む | 玉石含 粘性あり |  | ― | 37.8 | 1.829 | 1.327286 | 100 | 911 | 29.8 | 1.829 | 150 | 2470 | 28.9 | 1.839 | 200 | 3951 | 27.4 | 1.856 |  |  |  |  | 100 | 911 | 100 | 911 | GS-200 | 100 | 1月 | ２次改良 | 1871 |  | 2.053787 | [31 empty] | 874 | 44
580 | 11 | 新井 | 平成25年9月 | 240156 | 若草保育園改築工事 | 福井県福井市 | 1次 | TL-3E | 400 | 粘性土 | 粘土 | 暗灰色 | 混合物なし | やわらかい |  | ― | 56.1 | 1.643 | 1.05253 | 100 | 115 | 47.9 | 1.67 | 150 | 362 | 44.9 | 1.677 | 200 | 1003 | 43.8 | 1.695 | [10 empty] | 10月 | [35 empty] | 849 | 38
581 | 11 | 新井 | 平成25年9月 | 240156 | 若草保育園改築工事 | 福井県福井市 | 2次 | TL-3E | 400 | 砂質土 | シルト | 茶褐色 | 礫含む | 水浮あり ｻﾞﾗｻﾞﾗ |  | ― | 22 | 2.034 | 1.667213 | 100 | 682 | 18.8 | 2.024 | 150 | 2034 | 17.4 | 2.062 | 200 | 3591 | 17.5 | 2.057 | [10 empty] | 10月 | [35 empty] | 849 | 38
582 | 11 | 高尾 | 平成25年9月 | 250118 | JR新大阪駅1F(ビジネスロッジ跡)高架下店舗新築工事 | 大阪府大阪市西中島地区 | 1次 | GS-200 | 400 | 砂質土 | 粘土混じり砂質シルト | 暗灰色 | 含水量多 | 木片含 ｻｸｻｸ |  | ― | 33 | 1.805 | 1.357143 | 80 | 260 | 26.1 | 1.855 | 100 | 357 | 25.1 | 1.87 | 150 | 822 | 25.6 | 1.854 |  |  |  |  | 105 | 400 | 0 |  |  |  | 11月 | 一次改良 X1~2，Y2~2a | 2257 | 2802 |  | 1.241471 | [30 empty] | 886 | 44
583 | 11 | 高尾 | 平成25年9月 | 250118 | JR新大阪駅1F(ビジネスロッジ跡)高架下店舗新築工事 | 大阪府大阪市西中島地区 | 2次 | GS-200 | 400 | 砂質土 | 砂質礫 | 黄褐色 | 礫多含む | 水分少 ｻﾗｻﾗ |  | ― | 19.1 | 1.736 | 1.457599 | 80 | 347 | 15.1 | 1.697 | 100 | 731 | 15.2 | 1.704 | 150 | 691 | 14.9 | 1.702 |  |  |  |  | 83 | 400 | 0 |  |  |  | 11月 | 一次改良 X1~2，Y2~2a | 2289.7 | 2157.1 |  | 0.9420885 | [30 empty] | 886 | 44
584 | 11 | 高尾 | 平成25年9月 | 250118 | JR新大阪駅1F(ビジネスロッジ跡)高架下店舗新築工事 | 大阪府大阪市西中島地区 | 2次(加水) | GS-200 | 400 | 砂質土 | 粘土混じり砂質シルト | 暗灰色 | 含水量多 | 木片含 ｻｸｻｸ |  | ― | 20.1 | 1.763 | 1.467943 | 80 | 1257 | 15.9 | 1.743 | 100 | 1386 | 15.8 | 1.708 | 150 | 1646 | 15.6 | 1.724 | [10 empty] | 11月 | [35 empty] | 886 | 44
585 | 11 | 高尾 | 平成25年9月 | 250118 | JR新大阪駅1F(ビジネスロッジ跡)高架下店舗新築工事 | 大阪府大阪市西中島地区 | 1次2次混合 | GS-200 | 400 | 砂質土 | 粘土混じり砂質シルト | 暗灰色 | 含水量多 | 木片含 ｻｸｻｸ |  | ― | 25.3 | 1.955 | 1.560255 | 80 | 547 | 20.5 | 1.957 | 120 | 1087 | 19.6 | 1.964 | [14 empty] | 11月 | [35 empty] | 886 | 44
586 | 11 | 中川 | 平成25年9月 | 250114 | 宏和工業(株)本社・倉庫新築工事 | 埼玉県北葛飾郡 | BrNo.1 1次 | GS-200 | 400 | 粘性土 | シルト混じり粘土 | 灰褐色 | 含水量多 | ｻｸｻｸ やわらかい 粘土とシルトが分離 |  | ― | 36.3 | 1.815 | 1.331621 | 100 | 554 | 30.4 | 1.844 | 150 | 1469 | 29.4 | 1.855 | 200 | 2554 | 29.3 | 1.861 | [10 empty] | 5月 | [35 empty] | 882 | 44
587 | 11 | 中川 | 平成25年9月 | 250114 | 宏和工業(株)本社・倉庫新築工事 | 埼玉県北葛飾郡 | BrNo.1 1次 | GS-225 | 400 | 粘性土 | シルト混じり粘土 | 灰褐色 | 含水量多 | ｻｸｻｸ やわらかい 粘土とシルトが分離 |  | ― | 34.9 | 1.843 | 1.366197 | 100 | 443 | 30.7 | 1.845 | 150 | 1872 | 30.3 | 1.867 | 200 | 1322 | 28 | 1.856 | [10 empty] | 5月 | [35 empty] | 882 | 46
588 | 11 | 中川 | 平成25年9月 | 250114 | 宏和工業(株)本社・倉庫新築工事 | 埼玉県北葛飾郡 | BrNo.1 2次 | GS-200 | 400 | 砂質土 | シルト | 茶褐色 | 根含む | ﾊﾟﾗﾊﾟﾗ |  | ― | 21 | 1.866 | 1.542149 | 100 | 238 | 18.4 | 1.767 | 150 | 785 | 17.6 | 1.766 | 200 | 736 | 17 | 1.753 | [10 empty] | 5月 | [35 empty] | 882 | 44
589 | 11 | 中川 | 平成25年9月 | 250114 | 宏和工業(株)本社・倉庫新築工事 | 埼玉県北葛飾郡 | BrNo.1 2次 | GS-225 | 400 | 砂質土 | シルト | 茶褐色 | 根含む | ﾊﾟﾗﾊﾟﾗ |  | ― | 19.9 | 1.817 | 1.51543 | 100 | 653 | 17 | 1.738 | 150 | 920 | 16.4 | 1.716 | 200 | 1018 | 15.8 | 1.729 | [10 empty] | 5月 | [35 empty] | 882 | 46
590 | 11 | 中川 | 平成25年9月 | 250114 | 宏和工業(株)本社・倉庫新築工事 | 埼玉県北葛飾郡 | BrNo.2 1次 | GS-200 | 400 | 粘性土 | シルト混じり粘土 | 暗灰色 | 根含む |  |  | ― | 51.1 | 1.686 | 1.115817 | 100 | 110 | 42.1 | 1.728 | 150 | 260 | 41.5 | 1.734 | 200 | 920 | 39.6 | 1.776 | [10 empty] | 6月 | [35 empty] | 882 | 44
591 | 11 | 中川 | 平成25年9月 | 250114 | 宏和工業(株)本社・倉庫新築工事 | 埼玉県北葛飾郡 | BrNo.2 1次 | GS-225 | 400 | 粘性土 | シルト混じり粘土 | 暗灰色 | 根含む |  |  | ― | 47.3 | 1.718 | 1.166327 | 100 | 166 | 42.8 | 1.709 | 150 | 689 | 39.3 | 1.73 | 200 | 1755 | 38.5 | 1.735 | [10 empty] | 6月 | [35 empty] | 882 | 46
592 | 11 | 中川 | 平成25年9月 | 250114 | 宏和工業(株)本社・倉庫新築工事 | 埼玉県北葛飾郡 | BrNo.2 2次 | GS-200 | 400 | 粘性土 | 礫混じり粘土 | 暗灰色 | 礫多含む | 弾力あり |  | ― | 39.9 | 1.754 | 1.253753 | 100 | 191 | 35.2 | 1.742 | 150 | 376 | 32.1 | 1.763 | 200 | 574 | 32.1 | 1.765 | [10 empty] | 6月 | [35 empty] | 882 | 44
593 | 11 | 中川 | 平成25年9月 | 250114 | 宏和工業(株)本社・倉庫新築工事 | 埼玉県北葛飾郡 | BrNo.2 2次 | GS-225 | 400 | 粘性土 | 礫混じり粘土 | 暗灰色 | 礫多含む | 弾力あり |  | ― | 44 | 1.715 | 1.190972 | 100 | 211 | 39.2 | 1.72 | 150 | 425 | 37.6 | 1.736 | 200 | 514 | 36.6 | 1.735 | [10 empty] | 6月 | [35 empty] | 882 | 46
594 | 11 | 原田 | 平成25年10月 | 250117 | (仮称)農業組合法人稲和ファーム穀類乾燥調製施設新築工事 | 宮城県黒川郡 | 1次 | GS-200 | 320 | 粘性土 | シルト混じり粘土 | 暗灰色 | 礫含む | 粘性強 |  | ― | 66.5 | 1.548 | 0.9297297 | 100 | 211 | 58.8 | 1.613 | 150 | 928 | 55.2 | 1.608 | 200 | 2276 | 53.2 | 1.616 |  |  |  |  | 108 | 320 | 110 | 355 | GS-200 | 110 |  | １次改良X0-Y2 | 1177 | 1697 | 3.315493 | 1.441801 | [30 empty] | 885 | 44
595 | 11 | 原田 | 平成25年10月 | 250117 | (仮称)農業組合法人稲和ファーム穀類乾燥調製施設新築工事 | 宮城県黒川郡 | 2次 | GS-200 | 320 | 粘性土 | シルト混じり粘土 | 茶褐色 | 根含む | じゃりじゃり 部分的に粘土含 |  | ― | 37 | 1.784 | 1.30219 | 100 | 1010 | 31.7 | 1.785 | 150 | 2474 | 30.8 | 1.779 | 200 | 3132 | 27.8 | 1.817 |  |  |  |  | 100 | 1010 | 100 | 1010 | GS-200 | 100 |  | 2次改良X2-Y2 | 1830 | 2187 | 1.811881 | 1.195082 | [30 empty] | 885 | 44
596 | 11 | 中川 | 平成25年10月 | 250124 | 仁愛幼育園改築工事 | 熊本県熊本市 | 1次 | GS-200 | 320 | 粘性土 | シルト | 茶褐色 | 礫含む | 流動性有 水浮有 緩い |  | ― | 59.3 | 1.719 | 1.079096 | 100 | 110 | 44.2 | 1.758 | 150 | 772 | 44.4 | 1.733 | 200 | 2249 | 43.3 | 1.727 |  |  |  |  | 116 | 320 | 120 | 375 | GS-200 | 120 |  | １次改良X7,Y5 | 694.7 | 1043.7 | 1.852533 | 1.502375 | [30 empty] | 890 | 44
597 | 11 | 中川 | 平成25年10月 | 250124 | 仁愛幼育園改築工事 | 熊本県熊本市 | 2次 | GS-200 | 320 | 砂質土 | 礫質砂 | 赤褐色 | 礫多含む | ﾊﾟﾗﾊﾟﾗ |  | ― | 11.2 | 2.071 | 1.86241 | 100 | 823 | 9.6 | 2.007 | 150 | 844 | 8.2 | 1.986 | 200 | 710 | 8.7 | 1.995 |  |  |  |  | 100 | 823 | 100 | 823 | GS-200 | 100 |  | 2次改良X7,Y3 | 1151.7 | 1599 | 1.399392 | 1.388382 | [30 empty] | 890 | 44
598 | 11 | 中川 | 平成25年10月 | 250124 | 仁愛幼育園改築工事 | 熊本県熊本市 | 1次2次混合 | GS-200 | 320 | 粘性土 | 礫質砂 | 茶褐色 | 礫多含む |  |  | ― | 36.5 | 1.879 | 1.376557 | 100 | 369 | 27.5 | 1.891 | 150 | 2040 | 25.6 | 1.904 | 200 | 3554 | 24.6 | 1.919 |  |  |  |  | 100 | 369 | 0 | [39 empty] | 890 | 44
599 | 11 |  | 平成25年10月 |  | (仮称)AOKI江東区南砂店新築工事 | 東京都江東区 | BrNo.1 1次 | GS-200 | 600 | 砂質土 | 礫質砂 | 茶褐色 | 礫多含む | じゃりじゃり |  | ― | 35.1 | 1.944 | 1.438934 | 100 | 1798 | 25.5 | 1.935 | 150 | 2475 | 26.8 | 1.922 | 200 | 5112 | 25.2 | 1.952 |  |  |  |  | 100 | 1798 | 0 | [39 empty] | 732 | 44
600 | 11 |  | 平成25年10月 |  | (仮称)AOKI江東区南砂店新築工事 | 東京都江東区 | BrNo.2 1次 | GS-200 | 600 | 粘性土 | 礫混じり粘土 | 茶褐色 | 礫多含む | ﾎﾟﾛﾎﾟﾛ 部分的に粘土 |  | ― | 44.5 | 1.772 | 1.226298 | 100 | 154 | 35.2 | 1.802 | 150 | 520 | 32.2 | 1.811 | 200 | 1220 | 31.4 | 1.807 |  |  |  |  | 156 | 600 | 0 | [39 empty] | 732 | 44
601 | 11 |  | 平成25年10月 |  | (仮称)AOKI江東区南砂店新築工事 | 東京都江東区 | BrNo.2 2次 | GS-200 | 600 | 砂質土 | 礫混じりシルト | 茶褐色 | 礫多含む | ﾎﾟﾛﾎﾟﾛ 水分少 |  | ― | 29.3 | 1.726 | 1.33488 | 100 | 863 | 23.4 | 1.771 | 150 | 1787 | 22.3 | 1.776 | 200 | 1361 | 21.7 | 1.714 |  |  |  |  | 100 | 863 | 0 | [39 empty] | 732 | 44
602 | 11 | 熊木 | 平成25年10月 | 250122 | 株式会社佐野製作所工場兼事務所新築工事 | 滋賀県草津市 | 1次 | GS-200 | 600 | 粘性土 | 粘土混じりシルト | 黄褐色 | 礫含む | ﾊﾟﾗﾊﾟﾗしてるのに練ると粘性出現 |  | ― | 27 | 1.936 | 1.524409 | 100 | 1908 | 20.6 | 1.934 | 150 | 3562 | 18.7 | 1.969 | 200 | 2938 | 19.4 | 1.959 |  |  |  |  | 100 | 1908 | 100 | 1908 | GS-200 | 100 |  | C通り～2通り | 1597 | 2073 | 0.8370021 | 1.298059 | [30 empty] | 888 | 44
603 | 11 | 熊木 | 平成25年10月 | 250122 | 株式会社佐野製作所工場兼事務所新築工事 | 滋賀県草津市 | 2次 | GS-200 | 600 | 粘性土 | 粘土混じりシルト | 黄褐色 | 砂多含む | 粗粒土含 |  | ― | 16.2 | 1.966 | 1.69191 | 80 | 1469 | 12.2 | 2.033 | 100 | 3049 | 11.9 | 2.015 | 150 | 4142 | 11.3 | 2.025 |  |  |  |  | 80 | 1469 | 100 | 3049 | GS-200 | 100 |  | C通り～2通り | 2130 | 3487 | 0.6985897 | 1.637089 | [30 empty] | 888 | 44
604 | 11 | 竹岡 | 平成25年10月 | 250107 | (仮称)(株)南東北クボタ庄内エリア事業所改築工事 | 山形県酒田市 | 1次 | GS-200 | 400 | 粘性土 | 砂混じり粘土 | 灰褐色 | 繊維質含む | 玉石含 水分多 |  | ― | 35.5 | 1.771 | 1.307011 | 100 | 495 | 27.7 | 1.855 | 150 | 1253 | 28.6 | 1.847 | 200 | 1974 | 25 | 1.906 |  |  |  |  | 100 | 495 | 100 | 495 | GS-200 | 100 |  | 一次改良(X2～3,Y2) | 432 | 671 | 0.8727273 | 1.553241 | [30 empty] | 876 | 44
605 | 11 | 竹岡 | 平成25年10月 | 250107 | (仮称)(株)南東北クボタ庄内エリア事業所改築工事 | 山形県酒田市 | 2次 | GS-200 | 400 | 砂質土 | 砂 | 茶褐色 | 礫含む | 玉石含 水分多 水浮あり |  | ― | 16.5 | 1.882 | 1.615451 | 100 | 988 | 13.5 | 1.981 | 150 | 1997 | 12.3 | 1.996 | 200 | 3870 | 11.1 | 2.032 |  |  |  |  | 100 | 988 | 100 | 988 | GS-200 | 100 |  | 二次改良(X2～3,Y2) | 2040 | 3840 | 2.064777 | 1.882353 | [30 empty] | 876 | 44
606 | 11 | 竹内 | 平成25年10月 | 250104 | (仮称)ホームセンターバロー松阪店新築工事 | 三重県松阪市 | BrNo.4・5 WT粉体① | GS-200 | 600 | 砂質土 | 砂 | 暗灰色 | 玉砂利含む | 含水比多め |  | ― | 24.8 | 1.951 | 1.563301 | 80 | 312 | 20.56667 | 1.981 | 120 | 452 | 20.2 | 1.978 | 160 | 856 | 19.9 | 1.981 | [10 empty] | 6月 |  | 744 | 1603 |  | 2.15457 | [30 empty] | 875 | 44
607 | 11 | 竹内 | 平成25年10月 | 250104 | (仮称)ホームセンターバロー松阪店新築工事 | 三重県松阪市 | BrNo.4・5 WTスラリー① | GS-200 | 600 | 砂質土 | 砂 | 暗灰色 | 玉砂利含む | 含水比多め |  | ― | 24.8 | 1.951 | 1.563301 | 100 | 334 | 26.6 | 1.932 | 150 | 958 | 27.2 | 1.931 | 200 | 936 | 28.1 | 1.925 | [10 empty] | 6月 |  | 991 | 2607 |  | 2.630676 | [30 empty] | 875 | 44
608 | 11 | 竹内 | 平成25年10月 | 250104 | (仮称)ホームセンターバロー松阪店新築工事 | 三重県松阪市 | BrNo.4・5 WT粉体② | GS-200 | 600 | 砂質土 | 砂 | 暗灰色 | 玉砂利含む | 含水比多め |  | ― | 23.8 | 1.997 | 1.614 | 80 | 192 | 19.2 | 1.994 | 120 | 271 | 18.4 | 1.998 | 160 | 482 | 17.9 | 2.012 | [10 empty] | 3月 |  | 1582 | 2027 |  | 1.28129 | [30 empty] | 875 | 44
609 | 11 | 竹内 | 平成25年10月 | 250104 | (仮称)ホームセンターバロー松阪店新築工事 | 三重県松阪市 | BrNo.4・5 WTスラリー② | GS-200 | 600 | 砂質土 | 砂 | 暗灰色 | 玉砂利含む | 含水比多め |  | ― | 23.8 | 1.997 | 1.614 | 100 | 265 | 21.9 | 1.959 | 200 | 456 | 23.1 | 1.932 | [14 empty] | 3月 |  | 1133 | 1783 |  | 1.573698 | [30 empty] | 875 | 44
610 | 11 | 竹内 | 平成25年10月 | 250104 | (仮称)ホームセンターバロー松阪店新築工事 | 三重県松阪市 | BrNo.4・5 WT粉体③ | GS-200 | 600 | 砂質土 | 砂 | 暗灰色 | 玉砂利含む | 含水比多め |  | ― | 23.7 | 1.981 | 1.602 | 80 | 402 | 18.1 | 2.005 | 120 | 865 | 17.8 | 2.017 | 160 | 1297 | 16.4 | 2.037 | [10 empty] | 3月 |  | 1230 | 2210 |  | 1.796748 | [30 empty] | 875 | 44
611 | 11 | 竹内 | 平成25年10月 | 250104 | (仮称)ホームセンターバロー松阪店新築工事 | 三重県松阪市 | BrNo.4・5 WTスラリー③ | GS-200 | 600 | 砂質土 | 砂 | 暗灰色 | 玉砂利含む | 含水比多め |  | ― | 23.7 | 1.981 | 1.602 | 100 | 240 | 22.2 | 1.96 | 150 | 409 | 23.1 | 1.934 | 200 | 1073 | 23.8 | 1.927 | [10 empty] | 3月 | [35 empty] | 875 | 44
612 | 11 | 竹内 | 平成25年10月 | 250104 | (仮称)ホームセンターバロー松阪店新築工事 | 三重県松阪市 | BrNo.4・5 TNF盛土 | GS-200 | 480 | 砂質土 | 礫混じり砂 | 灰褐色 | 礫多含む | 根少含む |  | ― | 19.9 | 2.064 | 1.721 | 80 | 870 | 17.4 | 1.973 | 120 | 1433 | 16.7 | 1.966 | 160 | 2556 | 16.7 | 1.957 | [46 empty] | 875 | 44
613 | 11 | 竹内 | 平成25年10月 | 250104 | (仮称)ホームセンターバロー松阪店新築工事 | 三重県松阪市 | BrNo.1 TNF | GS-200 | 480 | 砂質土 | 砂 | 灰褐色 | 礫含む | ﾊﾟﾗﾊﾟﾗ |  | ― | 17.2 | 1.991 | 1.699 | 80 | 790 | 14.8 | 2.057 | 120 | 1875 | 14.6 | 2.099 | 160 | 3175 | 13.7 | 2.126 | [46 empty] | 875 | 44
614 | 11 | 竹内 | 平成25年10月 | 250104 | (仮称)ホームセンターバロー松阪店新築工事 | 三重県松阪市 | BrNo.2・3 WT粉体① | GS-200 | 600 | 砂質土 | 砂 | 暗灰色 | 含水量多 | 根少含む |  | ― | 23.7 | 1.991 | 1.609 | 80 | 389 | 18.1 | 1.98 | 120 | 1006 | 17.5 | 2.008 | 160 | 722 | 17.6 | 2.003 | [10 empty] | 3月 | [35 empty] | 875 | 44
615 | 11 | 竹内 | 平成25年10月 | 250104 | (仮称)ホームセンターバロー松阪店新築工事 | 三重県松阪市 | BrNo.2・3 WT粉体② | GS-200 | 600 | 砂質土 | 砂 | 暗灰色 | 含水量多 | 根少含む |  | ― | 23.4 | 2.03 | 1.646 | 80 | 285 | 17.5 | 2.015 | 120 | 388 | 17 | 2.033 | 160 | 966 | 16.3 | 2.046 | [10 empty] | 3月 | [35 empty] | 875 | 44
616 | 11 | 竹内 | 平成25年10月 | 250104 | (仮称)ホームセンターバロー松阪店新築工事 | 三重県松阪市 | BrNo.2・3 WTスラリー① | GS-200 | 600 | 砂質土 | 砂 | 暗灰色 | 含水量多 | ｻﾞﾗｻﾞﾗ |  | ― | 23.7 | 1.991 | 1.609 | 100 | 190 | 22.4 | 1.982 | 150 | 485 | 23.4 | 1.967 | 200 | 994 | 23.6 | 1.954 | [10 empty] | 3月 | [35 empty] | 875 | 44
617 | 11 | 竹内 | 平成25年10月 | 250104 | (仮称)ホームセンターバロー松阪店新築工事 | 三重県松阪市 | BｒNo.2・3 WTスラリー② | GS-200 | 600 | 砂質土 | 砂 | 暗灰色 | 含水量多 | ｻﾞﾗｻﾞﾗ |  | ― | 23 | 2.019 | 1.641 | 100 | 543 |  | 1.934 | 150 | 938 |  | 1.915 | 200 | 1630 |  | 1.893 | [10 empty] | 3月 | [35 empty] | 875 | 44
618 | 11 | 竹内 | 平成25年10月 | 250115 | (仮称)積村ビル管理事務所ビル新築工事 | 愛知県名古屋市 | 1次 | GS-200 | 600 | 砂質土 | シルト | 茶褐色 | 土粒子細かい | ｻﾗｻﾗ |  | ― | 23.8 | 1.954 | 1.579 | 100 | 252 | 20.76667 | 1.924 | 150 | 1148 | 18.86667 | 1.972333 | 200 | 1268 | 18.03333 | 1.932333 |  |  |  |  | 120 | 600 | [40 empty] | 883 | 44
619 | 11 | 竹内 | 平成25年10月 | 250115 | (仮称)積村ビル管理事務所ビル新築工事 | 愛知県名古屋市 | 2次(1回目) | GS-200 | 600 | 砂質土 | シルト | 茶褐色 | 土粒子細かい | ｻﾗｻﾗ 水分少なめ |  | ― | 13 | 1.661 | 1.47 | 100 | 153 | 9.2 | 1.628667 | 150 | 350 | 8.766667 | 1.648 | 200 | 860 | 9.3 | 1.665333 |  |  |  |  | 175 | 600 | [40 empty] | 883 | 44
620 | 11 | 竹内 | 平成25年10月 | 250115 | (仮称)積村ビル管理事務所ビル新築工事 | 愛知県名古屋市 | 2次(2回目・加水) | GS-200 | 600 | 砂質土 | シルト | 茶褐色 | 土粒子細かい | ｻﾗｻﾗ 水分少なめ |  | ― | 12.9 | 1.676 | 1.484 | 100 | 204 | 9.233333 | 1.67 | 150 | 373 | 9.633333 | 1.67 | 200 | 1253 | 8.566667 | 1.687333 |  |  |  |  | 163 | 600 | 170 | 725 | GS-200 | 170 | 12月 | 2次5-B | 3163 | 3887 | 4.362759 | 1.228897 | [30 empty] | 883 | 44
621 | 11 | 竹内 | 平成25年11月 | 250115 | (仮称)積村ビル管理事務所ビル新築工事 | 愛知県名古屋市 | 2次(3回目) | GS-200 | 600 | 砂質土 | シルト | 茶褐色 | 土粒子細かい | ｻﾗｻﾗ 水分少なめ |  | ― | 12.6 | 1.65 | 1.464 | 100 | 167 |  |  | 200 | 445 | [10 empty] | 200以上 | 600 | [40 empty] | 883 | 44
622 | 11 | 竹内 | 平成25年11月 | 250115 | (仮称)積村ビル管理事務所ビル新築工事 | 愛知県名古屋市 | 1次・2次混合 | GS-200 | 600 | 砂質土 | シルト | 茶褐色 | 土粒子細かい | ｻﾗｻﾗ |  | ― | 19.1 | 1.847 | 1.551 | 100 | 662 |  | 1.929333 | 150 | 1747 |  | 1.931 | 200 | 2740 |  | 1.938333 |  |  |  |  | 100 | 662 | 100 | 662 | GS-200 | 100 | 12月 | 1次・2次混合2-B | 1443 | 2127 | 2.179758 | 1.474012 | [30 empty] | 883 | 44
623 | 11 | 新井 | 平成25年10月 | 250112 | (仮称)スズキショールーム鹿の子台新築工事 | 兵庫県神戸市 | 1次 | GS-200 | 320 | 砂質土 | 礫混じりシルト | 茶褐～黄褐色 | 礫多含む | ﾊﾟﾗﾊﾟﾗ 粘性土少含む |  | ― | 19.2 | 1.954 | 1.64 | 100 | 2980 | 15.4 | 2.021 | 150 | 4241 | 15.1 | 2.03 | 200 | 4878 | 14.2 | 2.015 |  |  |  |  | 100 | 2980 | 100 | 2980 | GS-200 | 100 | 11月 | 1次X1-2,Y1 | 595 | 1357 | 0.1996644 | 2.280672 | [30 empty] | 881 | 44
624 | 11 | 新井 | 平成25年10月 | 250112 | (仮称)スズキショールーム鹿の子台新築工事 | 兵庫県神戸市 | 2次 | GS-200 | 320 | 砂質土 | 礫質砂 | 淡灰色 | 礫多含む | ｻﾞﾗｻﾞﾗ |  | ― | 20.8 | 1.824 | 1.51 | 100 | 2193 | 16.8 | 1.883 | 150 | 3534 | 15.7 | 1.868 | 200 | 3914 | 15.5 | 1.878 |  |  |  |  | 100 | 2193 | 100 | 2193 | GS-200 | 100 | 11月 | 2次X1,Y3-4 | 1730 | 3120 | 0.7888737 | 1.803468 | [30 empty] | 881 | 44
625 | 11 | 竹岡 | 平成25年10月 | 250121 | (株)協伸建材興業新潟営業所工場新築工事 | 新潟県新潟市 | 1次 | GS-200 | 400 | 粘性土 | 粘土混じりシルト | 茶褐～暗灰色 | 混合物なし | 練り負けする |  | ― | 39.4 | 1.897 | 1.361 | 100 | 610 | 26.1 | 1.863 | 150 | 939 | 24.7 | 1.889 | 200 | 1773 | 26.2 | 1.854 |  |  |  |  | 100 | 610 | 100 | 610 | GS-200 | 100 | 1月 | 1次X3-4,Y2-3 | 2218 | 4153 | 3.636066 | 1.872408 | [31 empty] | 44
626 | 11 | 竹岡 | 平成25年10月 | 250121 | (株)協伸建材興業新潟営業所工場新築工事 | 新潟県新潟市 | 2次 | GS-200 | 400 | 砂質土 | シルト | 茶褐色 | 玉砂利含む | ﾊﾟﾗﾊﾟﾗ 砂浜 |  | ― | 16 | 1.595 | 1.375 | 100 | 720 | 12 | 1.79 | 150 | 1532 | 7 | 1.689 | 200 | 3582 | 9.7 | 1.839 |  |  |  |  | 100 | 720 | 100 | 720 | GS-200 | 100 | 1月 | 2次X4,Y2-3 | 1121 | 2135 | 1.556944 | 1.90455 | [31 empty] | 44
627 | 11 | 竹岡 | 平成25年10月 | 250121 | (株)協伸建材興業新潟営業所工場新築工事 | 新潟県新潟市 | 1次・2次混合 | GS-200 | 400 | 粘性土 | シルト | 茶褐～暗灰色 | 粘土含む | めり込む |  | ― | 22.5 | 1.899 | 1.55 | 100 | 779 | 17.9 | 2.007 | 150 | 1296 | 17.2 | 2.009 | 200 | 3316 | 15.3 | 2.043 |  |  |  |  | 100 | 779 | [41 empty] | 44
628 | 11 |  | 平成25年11月 | 250136 | (仮称)CH中野店新築工事 | 長野県中野市 | ①1次 | GS-200 | 400 | 砂質土 | 粘土混じり砂質シルト | 灰褐色 | 繊維質含む | ｻﾞﾗｻﾞﾗ 礫・玉砂利混入 |  | ― | 36.7 | 1.846 | 1.35 | 100 | 711 |  | 1.861 | 200 | 2410 |  | 1.884 | 300 | 3980 |  | 1.924 |  |  |  |  | 100 | 711 | [41 empty] | 44
629 | 11 |  | 平成25年11月 | 250136 | (仮称)CH中野店新築工事 | 長野県中野市 | ①2次 | GS-200 | 400 | 砂質土 | シルト | 茶褐色 | 根含む | ﾊﾟﾗﾊﾟﾗ 礫少量混入 |  | ― | 34.8 | 1.858 | 1.379 | 100 | 398 |  | 1.861 | 150 | 1180 |  | 1.887 | 200 | 1520 |  | 1.897 |  |  |  |  | 101 | 400 | [41 empty] | 44
630 | 11 |  | 平成25年11月 | 250136 | (仮称)CH中野店新築工事 | 長野県中野市 | ②1次 | GS-200 | 400 | 砂質土 | 粘土混じりシルト | 暗灰色 | 繊維質含む | ﾌﾟﾆﾌﾟﾆ 根混入 |  | ― | 62.1 | 1.622 | 1.001 | 100 | 612 |  | 1.644 | 200 | 1840 |  | 1.66 | 300 | 2760 |  | 1.702 |  |  |  |  | 100 | 612 | [41 empty] | 44
631 | 11 |  | 平成25年11月 | 250136 | (仮称)CH中野店新築工事 | 長野県中野市 | ②2次 | GS-200 | 400 | 粘性土 | 粘土混じり有機質土 | 暗茶褐色 | 繊維質含む | 根混入 |  | ― | 55 | 1.683 | 1.086 | 100 | 375 |  | 1.659 | 150 | 1330 |  | 1.694 | 200 | 2340 |  | 1.705 | 300 | 4030 |  | 1.753 | 102 | 400 | [41 empty] | 44
632 | 11 |  | 平成25年11月 | 250136 | (仮称)CH中野店新築工事 | 長野県中野市 | ③1次 | GS-200 | 400 | 粘性土 | 粘性シルト | 暗灰色 | 繊維質含む |  |  | ― | 41.2 | 1.736 | 1.229 | 100 | 690 |  | 1.792 | 150 | 1380 |  | 1.804 | 200 | 1930 |  | 1.826 | 300 | 4110 |  | 1.854 | 100 | 690 | [41 empty] | 44
633 | 11 |  | 平成25年11月 | 250136 | (仮称)CH中野店新築工事 | 長野県中野市 | ③2次(1回目) | GS-200 | 400 | 砂質土 | 有機質土混じりシルト | 暗茶褐色 | 繊維質含む | ﾎﾟﾛﾎﾟﾛ |  | ― | 50.9 | 1.663 | 1.012 | 100 | 113 |  | 1.716 | 150 | 431 |  | 1.743 | 200 | 1050 |  | 1.767 |  |  |  |  | 146 | 400 | [41 empty] | 44
634 | 11 |  | 平成25年11月 | 250136 | (仮称)CH中野店新築工事 | 長野県中野市 | ④1次 | GS-200 | 400 | 粘性土 | 有機質土混じり粘性土 | 暗灰色～黄褐色 | 繊維質含む | 根・礫混入 粘性強 |  | ― | 49 | 1.707 | 1.146 | 100 | 446 |  | 1.732 | 200 | 1810 |  | 1.776 | 300 | 3140 |  | 1.812 |  |  |  |  | 100 | 446 | [41 empty] | 44
635 | 11 |  | 平成25年11月 | 250136 | (仮称)CH中野店新築工事 | 長野県中野市 | ④2次 | GS-200 | 400 | 粘性土 | 礫混じり粘土 | 茶褐～黄褐色 | 礫含む | 木片・根混入 ﾎﾟﾛﾎﾟﾛ |  | ― | 40.5 | 1.803 | 1.284 | 100 | 511 |  | 1.794 | 150 | 1270 |  | 1.832 | 200 | 1790 |  | 1.842 |  |  |  |  | 100 | 511 | [41 empty] | 44
636 | 11 |  | 平成25年11月 | 250136 | (仮称)CH中野店新築工事 | 長野県中野市 | ⑤1次 | GS-200 | 400 | 砂質土 | 粘土混じりシルト | 灰褐色 | 繊維質含む | ﾌﾟﾆﾌﾟﾆ 玉石混入 |  | ― | 40.1 | 1.757 | 1.254 | 100 | 960 |  | 1.83 | 200 | 1940 |  | 1.881 | 300 | 2540 |  | 1.848 |  |  |  |  | 100 | 960 | [41 empty] | 44
637 | 11 |  | 平成25年11月 | 250136 | (仮称)CH中野店新築工事 | 長野県中野市 | ⑤2次 | GS-200 | 400 | 砂質土 | 礫混じりシルト | 茶褐色 | 礫含む | 木片・根混入 ﾎﾟﾛﾎﾟﾛ |  | ― | 28.6 | 1.908 | 1.483 | 100 | 303 |  | 1.898 | 150 | 697 |  | 1.922 | 200 | 1230 |  | 1.954 |  |  |  |  | 113 | 400 | [41 empty] | 44
638 | 11 |  | 平成25年11月 | 250136 | (仮称)CH中野店新築工事 | 長野県中野市 | ③2次(2回目) | GS-200 | 400 | 砂質土 | 有機質土混じりシルト | 暗茶褐色 | 繊維質含む | ﾎﾟﾛﾎﾟﾛ |  | ― | 53.8 | 1.697 | 1.104 | 100 | 118 |  | 1.682 | 150 | 380 |  | 1.714 | 200 | 846 |  | 1.722 |  |  |  |  | 154 | 400 | [41 empty] | 44
639 | 11 | 原田 | 平成25年11月 | 250116 | くぼたクリニック新築工事 | 茨城県常陸太田市 | 1次 | GS-200 | 400 | 砂質土 | シルト |  |  | ｱﾙｸが実施 |  | ― | 78.2 | 1.449 | 0.813 | 100 | 289 |  |  | 150 | 492 |  |  | 200 | 1078 | [6 empty] | 128 | 400 | 150 | 492 | GS-200 | 150 | 12月 | 1次 | 660 | 2615 | 1.341463 | 3.962121 | [30 empty] | 884 | 44
640 | 11 | 原田 | 平成25年11月 | 250116 | くぼたクリニック新築工事 | 茨城県常陸太田市 | 2次 | GS-200 | 400 | 砂質土 | シルト |  |  | ｱﾙｸが実施 |  | ― | 49.4 | 1.606 | 1.075 | 100 | 484 |  |  | 150 | 857 |  |  | 200 | 1451 | [6 empty] | 100 | 400 | 100 | 484 | GS-200 | 100 | 12月 | 2次 | 573 | 1328 | 1.183884 | 2.317627 | [30 empty] | 884 | 44
641 | 11 | 高尾 | 平成25年11月 | 250130 | (仮称)阪急オアシス宝塚中筋店新築工事 | 兵庫県宝塚市 | BrNo.1 1次 | GS-200 | 400 | 砂質土 | 砂質礫 | 暗灰色 | 含水量多 | 礫多含む ﾀﾌﾟﾀﾌﾟ |  | ― | 24.8 | 2.015 | 1.614 | 100 | 1180 |  | 2.068667 | 150 | 2540 |  | 2.078333 | 200 | 4070 |  | 2.099 |  |  |  |  | 100 | 1180 | 100 | 1180 | GS-200 | 100 | 2月 | 1次F-2 | 3470 | 4763 | 2.940678 | 1.372622 | [30 empty] | 896 | 44
642 | 11 | 高尾 | 平成25年11月 | 250130 | (仮称)阪急オアシス宝塚中筋店新築工事 | 兵庫県宝塚市 | BrNo.2 1次 | GS-200 | 400 | 粘性土 | 礫質粘性土 | 暗灰色～黄褐色 | 含水量多 | 礫多含む 粘性強 |  | ― | 22.4 | 2.072 | 1.693 | 100 | 1750 |  | 2.065333 | 150 | 3440 |  | 2.075333 | 200 | 4540 |  | 2.071667 |  |  |  |  | 100 | 1750 | 100 | 1750 | GS-200 | 100 | 2月 | 1次E-10 | 2323 | 3007 | 1.327429 | 1.294447 | [30 empty] | 896 | 44
643 | 11 | 高尾 | 平成25年11月 | 250130 | (仮称)阪急オアシス宝塚中筋店新築工事 | 兵庫県宝塚市 | BrNo.2 2次 | GS-200 | 400 | 砂質土 | 礫質砂質土 | 黒褐色 | 礫多含む | 根多含む ｼﾞｬﾘｼﾞｬﾘ |  | ― | 21.1 | 2.034 | 1.68 | 100 | 1180 |  | 1.996333 | 150 | 2530 |  | 2.027667 | 200 | 3390 |  | 2.043333 |  |  |  |  | 100 | 1180 | 100 | 1180 | GS-200 | 100 | 2月 | 2次G-1 | 2127 | 2683 | 1.802542 | 1.261401 | [30 empty] | 896 | 44
644 | 11 | 高尾 | 平成25年11月 | 250130 | (仮称)阪急オアシス宝塚中筋店新築工事 | 兵庫県宝塚市 | 盛土 | GS-200 | 400 | 砂質土 | 砂質礫 | 乳灰色 | 礫多含む | ｻﾗｻﾗ |  | ― | 15.3 | 1.647 | 1.428 | 80 | 1920 |  | 1.666667 | 100 | 1870 |  | 1.662 | 150 | 2105 |  | 1.686333 |  |  |  |  | 80 | 1920 | 100 | 1920 | GS-200 | 100 | [36 empty] | 896 | 44
645 | 12 | 藤本 | 平成25年11月 | 250148 | (仮称)ドラッグセイムス足立保木間店新築工事 | 東京都足立区 | 1次 | GS-200 | 400 | 砂質土 | シルト | 暗灰色 | 土粒子細かい | しゃりしゃり |  | ― | 30.5 | 1.928 | 1.478 | 100 | 817 |  | 1.896667 | 150 | 1530 |  | 1.926 | 200 | 2000 |  | 1.939 |  |  |  |  | 100 | 817 | 100 | 817 | GS-200 | 100 | 3月 | 1次2-A~B | 1521 | 1998 | 1.861689 | 1.313609 | [30 empty] | 909 | 44
646 | 12 | 藤本 | 平成25年11月 | 250148 | (仮称)ドラッグセイムス足立保木間店新築工事 | 東京都足立区 | 2次 | GS-200 | 400 | 粘性土 | 粘土混じりシルト | 茶褐色 | 礫含む | ﾊﾟﾗﾊﾟﾗ 粘性有 |  | ― | 30.7 | 1.824 | 1.396 | 100 | 472 |  | 1.807333 | 150 | 696 |  | 1.788333 | 200 | 989 |  | 1.795 |  |  |  |  | 100 | 472 | 100 | 472 | GS-200 | 100 | 3月 | 2次3-B | 534 | 782 | 1.131356 | 1.464419 | [30 empty] | 909 | 44
647 | 12 | 新井 | 平成25年11月 | 250102 | (仮称)カインズホーム下妻店新築工事 | 茨城県下妻市 | No.1 1次 | GS-200 | 400 | 粘性土 | 粘性シルト | 茶褐色 | 根含む | 一部粘性有 サクサク |  | ― | 52.1 | 1.688 | 1.11 | 100 | 496 |  | 1.71 | 200 | 3150 |  | 1.753 | 300 | 3920 |  | 1.798 |  |  |  |  | 100 | 496 | 100 | 496 | GS-200 | 100 | 1月 | 1次X1-Y2 | 877 | 1443 | 1.768145 | 1.645382 | [30 empty] | 873 | 44
648 | 12 | 新井 | 平成25年11月 | 250102 | (仮称)カインズホーム下妻店新築工事 | 茨城県下妻市 | No.2 1次 | GS-200 | 400 | 砂質土 | シルト | 茶褐色～灰褐色 | 粘土含む | サクサク |  | ― | 33.7 | 1.855 | 1.387 | 100 | 970 |  | 1.881 | 200 | 3160 |  | 1.909 | 300 | 6080 |  | 1.943 |  |  |  |  | 100 | 970 | 100 | 970 | GS-200 | 100 | 1月 | 1次X9-Y2~3 | 896 | 1240 | 0.9237113 | 1.383929 | [30 empty] | 873 | 44
649 | 12 | 新井 | 平成25年11月 | 250102 | (仮称)カインズホーム下妻店新築工事 | 茨城県下妻市 | No.3 1次 | GS-200 | 400 | 粘性土 | 粘土混じりシルト | 茶褐色 | 根含む | サクサク |  | ― | 44.2 | 1.751 | 1.216 | 100 | 573 |  | 1.781 | 200 | 3400 |  | 1.818 | 300 | 4750 |  | 1.84 |  |  |  |  | 100 | 573 | 100 | 573 | GS-200 | 100 | 1月 | 1次X4-Y6 | 944 | 1437 | 1.647469 | 1.522246 | [30 empty] | 873 | 44
650 | 12 | 新井 | 平成25年11月 | 250102 | (仮称)カインズホーム下妻店新築工事 | 茨城県下妻市 | No.4 1次 | GS-200 | 400 | 粘性土 | 粘土混じりシルト | 茶褐色～灰褐色 | 根含む | ﾊﾟﾗﾊﾟﾗ ダマになる |  | ― | 32.4 | 1.889 | 1.427 | 100 | 657 |  | 1.879 | 200 | 1530 |  | 1.901 | 300 | 1780 |  | 1.906 |  |  |  |  | 100 | 657 | 100 | 657 | GS-200 | 100 | 1月 | [35 empty] | 873 | 44
651 | 12 | 新井 | 平成25年11月 | 250102 | (仮称)カインズホーム下妻店新築工事 | 茨城県下妻市 | 2次(仮) | GS-200 | 400 | 粘性土 | 粘土 | 茶褐色～黒褐色 | 根含む | 水分多含 粘性有 |  | ― | 59.9 | 1.651 | 1.033 | 100 | 417 |  | 1.637 | 200 | 2550 |  | 1.699 | 300 | 3000 |  | 1.746 |  |  |  |  | 100 | 417 | 100 | 417 | GS-200 | 100 | 1月 | [35 empty] | 873 | 44
652 | 12 | 新井 | 平成25年11月 | 250102 | (仮称)カインズホーム下妻店新築工事 | 茨城県下妻市 | 2次 | GS-200 | 400 | 砂質土 | シルト | 茶褐色 | 混合物なし | 固化材混合後、粘性有 |  | ― | 37.4 | 1.776 | 1.293 | 100 | 438 |  | 1.823 | 200 | 730 |  | 1.789 | 300 | 1040 |  | 1.824 |  |  |  |  | 100 | 438 | 100 | 438 | GS-200 | 100 | 1月 | 2次X8-Y3 | 1322 | 1537 | 3.018265 | 1.162632 | 2次X4-Y3 | 2221 | 2987 | 5.070776 | 1.34489 | 2次X1-Y3 | 1432 | 1858 | 3.269406 | 1.297486 | [20 empty] | 873 | 44
653 | 12 | 原田 | 平成25年11月 | 250147 | 千葉県流山市老人福祉センター別館新築工事 | 千葉県流山市 | 1次 | GS-200 | 400 | 粘性土 | 礫混じり粘性シルト | 灰褐色 | 粘土含む | 礫・貝殻・根含む |  | ― | 20.9 | 2.097 | 1.735 | 100 | 1850 |  | 2.065 | 150 | 3180 |  | 2.07 | 200 | 4100 |  | 2.06 |  |  |  |  | 100 | 1850 | 100 | 1850 | GS-200 | 100 | 1月 | 1次X1a-Y2 | 851 | 1157 | 0.46 | 1.359577 | [31 empty] | 44
654 | 12 | 原田 | 平成25年11月 | 250147 | 千葉県流山市老人福祉センター別館新築工事 | 千葉県流山市 | 2次 | GS-200 | 400 | 粘性土 | 礫混じりシルト | 茶褐色 | 礫含む | 貝殻多含 ｼﾞｬﾘｼﾞｬﾘ |  | ― | 30.9 | 1.861 | 1.422 | 100 | 380 |  | 1.889 | 150 | 754 |  | 1.855 | 200 | 1480 |  | 1.828 |  |  |  |  | 103 | 400 | 110 | 455 | GS-200 | 110 | 1月 | 2次X3-Y2 | 2753 | 3183 | 6.050549 | 1.156193 | [31 empty] | 44
655 | 12 | 高尾 | 平成25年11月 | 250127 | (仮称)ツルハ天童芳賀店新築工事 | 山形県天童市 | 1次① | GS-200 | 400 | 粘性土 | シルト質粘土 | 暗灰・深緑色 | 礫含む | 粘性強 泥臭い |  | ― | 64.9 | 1.635 | 0.992 | 100 | 274 |  | 1.645 | 200 | 2330 |  | 1.691 | 300 | 3430 |  | 1.715 |  |  |  |  | 107 | 400 | 130 | 891 | GS-200 | 130 | 12月 | 1次X6~7-Y3 | 757 | 1137 | 0.8496072 | 1.501982 | [30 empty] | 893 | 44
656 | 12 | 高尾 | 平成25年11月 | 250127 | (仮称)ツルハ天童芳賀店新築工事 | 山形県天童市 | 1次② | GS-200 | 400 | 粘性土 | 礫質粘土 | 茶褐色～黒褐色 | 礫多含む | 腐植土含 じゃりじゃり |  | ― | 36.3 | 1.833 | 1.345 | 100 | 232 |  | 1.901 | 200 | 1040 |  | 1.904 | 300 | 3410 |  | 1.949 |  |  |  |  | 121 | 400 | 130 | 475 | GS-200 | 130 | 12月 | [35 empty] | 893 | 44
657 | 12 | 高尾 | 平成25年12月 | 250127 | (仮称)ツルハ天童芳賀店新築工事 | 山形県天童市 | 2次盛土① | GS-200 | 400 | 砂質土 | 粘土混じり砂質シルト | 薄茶色 | 礫含む | しっとり ｻﾞﾗｻﾞﾗ |  | ― | 23.5 | 1.941 | 1.572 | 100 | 1260 |  | 2.032 | 150 | 3180 |  | 2.044 | 200 | 4670 |  | 2.041 |  |  |  |  | 100 | 1260 | 100 | 1260 | GS-200 | 100 | 12月 | 2次X3-Y3 | 1253 | 1990 | 0.9944444 | 1.588188 | [30 empty] | 893 | 44
658 | 12 | 高尾 | 平成25年12月 | 250127 | (仮称)ツルハ天童芳賀店新築工事 | 山形県天童市 | 2次盛土② | GS-200 | 400 | 粘性土 | 粘性土 | 黒茶色 | 一部腐植臭有 | 礫・根含 しっとり |  | ― | 44.9 | 1.778 | 1.227 | 100 | 148 |  | 1.801 | 150 | 518 |  | 1.828 | [8 empty] | 135 | 400 | 140 | 444 | GS-200 | [37 empty] | 893 | 44
659 | 12 | 原田 | 平成25年11月 | 250129 | (仮称)緑2丁目計画新築工事 | 東京都墨田区 | No.1 | GS-200 | 400 | 粘性土 | 礫混じりシルト | 茶褐色 | 煉瓦片含む | ﾎﾟﾛﾎﾟﾛ |  | ― | 27.4 | 1.929 | 1.514 | 100 | 723 |  | 1.942 | 150 | 1420 |  | 1.967 | 200 | 1780 |  | 1.958 |  |  |  |  | 100 | 723 | 100 | 723 | GS-200 | 100 | 4月 | - | 411.1333 | 525.6333 | 0.5686491 | 1.278498 | [30 empty] | 895 | 44
660 | 12 | 原田 | 平成25年11月 | 250129 | (仮称)緑2丁目計画新築工事 | 東京都墨田区 | No.2 | GS-200 | 400 | 粘性土 | 礫混じり粘性シルト | 茶褐色 | 煉瓦片含む | ﾈﾁﾈﾁ |  | ― | 32.8 | 1.879 | 1.415 | 100 | 455 |  | 1.868 | 150 | 1140 |  | 1.876 | 200 | 1830 |  | 1.884 |  |  |  |  | 100 | 455 | 100 | 455 | GS-200 | 100 | [36 empty] | 895 | 44
661 | 12 | 原田 | 平成25年11月 | 250129 | (仮称)緑2丁目計画新築工事 | 東京都墨田区 | No.3 | GS-200 | 400 | 粘性土 | 礫混じりシルト | 茶褐色 | 煉瓦片・礫混入 | ﾎﾟﾛﾎﾟﾛ |  | ― | 26.6 | 1.965 | 1.552 | 100 | 943 |  | 1.943 | 150 | 1770 |  | 1.96 | 200 | 1990 |  | 1.97 |  |  |  |  | 100 | 943 | 100 | 943 | GS-200 | 100 | [36 empty] | 895 | 44
662 | 12 | 藤本 | 平成25年11月 | 250111 | 軽井沢72ゴルフ東コースクラブハウス建替計画 | 長野県北佐久郡 | 1次 | GS-200 | 320 | 粘性土 | 砂礫混じり粘性シルト | 灰褐色 | 含水量多 | 礫含 ｼﾞｬﾘｼﾞｬﾘ ﾍﾟﾀﾍﾟﾀ |  | ― | 58.5 | 1.612 | 1.017 | 100 | 122 |  | 1.609667 | 150 | 946 |  | 1.657333 | 200 | 1760 |  | 1.673 |  |  |  |  | 113 | 320 | 120 | 452 | [38 empty] | 880 | 44
663 | 12 | 藤本 | 平成25年11月 | 250111 | 軽井沢72ゴルフ東コースクラブハウス建替計画 | 長野県北佐久郡 | 2次 | GS-200 | 320 | 火山灰質土 | 火山灰質粘性土 | 黒褐色 | 含水量多 | 礫少含 ﾎﾟﾛﾎﾟﾛ ねっとり |  | ― | 86.7 | 1.436 | 0.769 | 100 | 自立不可 |  | 1.472333 | 200 | 80 |  | 1.512667 | 300 | 219 |  | 1.556333 |  |  |  |  | 373 | 320 | [40 empty] | 880 | 44
664 | 12 | 藤本 | 平成25年12月 | 250111 | 軽井沢72ゴルフ東コースクラブハウス建替計画 | 長野県北佐久郡 | 1次・2次混合 | GS-200 | 320 | 火山灰質土 | ローム混じり粘性土 | 黒褐色 | 含水量多 | 礫少含 柔らかい |  | ― | 73.4 | 1.539 | 0.888 | 100 | 48 |  | 1.585 | 200 | 247 |  | 1.626 | 300 | 1930 |  | 1.666333 |  |  |  |  | 205 | 320 | 210 | 416 | GS-200 | [37 empty] | 880 | 44
665 | 12 | 藤本 | 平成25年12月 | 250111 | 軽井沢72ゴルフ東コースクラブハウス建替計画 | 長野県北佐久郡 | 1次・2次混合 | GS-225 | 320 | 火山灰質土 | ローム混じり粘性土 | 黒褐色 | 含水量多 | 礫少含 柔らかい |  | ― | 73.4 | 1.539 | 0.888 | 100 | 71 |  | 1.586 | 200 | 1060 |  | 1.617 | 300 | 3290 |  | 1.652 |  |  |  |  | 126 | 320 | 130 | 368 | GS-225 | 130 | 1月 | SX6-CY2 | 1417 | 2017 | 3.850543 | 1.42343 | [30 empty] | 880 | 46
666 | 12 | 藤本 | 平成25年12月 | 250111 | 軽井沢72ゴルフ東コースクラブハウス建替計画 | 長野県北佐久郡 | 2次 | GS-225 | 320 | 火山灰質土 | 火山灰質粘性土 | 黒褐色 | 含水量多 | 礫少含 ﾎﾟﾛﾎﾟﾛ ねっとり |  | ― | 96.5 | 1.412 | 0.719 | 100 | 30 |  | 1.479 | 200 | 200 |  | 1.531 | 300 | 840 |  | 1.566 |  |  |  |  | 219 | 320 | 220 | 328 | GS-225 | 220 | 1月 | 2次SX3-CY1~2 | 1310 | 1543 | 3.993902 | 1.177863 | [30 empty] | 880 | 46
667 | 12 | 原田 | 平成25年12月 | 250125 | (仮称)東北マツダ多賀城店新築工事 | 宮城県多賀城市 | 1次 | GS-200 | 320 | 粘性土 | 腐植土混じり砂質粘性土 | 黒褐色 | 腐植臭有 | 根多含 ｻﾞﾗｻﾞﾗ |  | ― | 40.3 | 1.764 | 1.257 | 100 | 1215 | 32.4 | 1.761 | 150 | 3332 | 30.2 | 1.801 | 200 | 4514 | 29.8 | 1.8 |  |  |  |  | 100 | 1215 | 100 | 1215 | GS-200 | 100 | 12月 | 1次X2-Y4 | 2536 | 4054 | 2.087243 | 1.59858 | [30 empty] | 891 | 44
668 | 12 | 原田 | 平成25年12月 | 250125 | (仮称)東北マツダ多賀城店新築工事 | 宮城県多賀城市 | 2次 | GS-200 | 320 | 砂質土 | 粘土混じり砂質土 | 茶褐色 | 腐植臭有 | 礫・根多含 ｻﾞﾗｻﾞﾗ |  | ― | 29.2 | 1.831 | 1.417 | 100 | 3303 | 24.2 | 1.852 | 150 | 4360 | 22.7 | 1.858 | 200 | 5043 | 21.3 | 1.851 |  |  |  |  | 100 | 3303 | 100 | 3303 | GS-200 | 100 | 12月 | 2次X3-Y5 | 3720 | 5554 | 1.126249 | 1.493011 | [30 empty] | 891 | 44
669 | 12 | 藤本 | 平成25年12月 | 250132 | ファミリー大型新店舗新築工事 | 岐阜県可児市 | 1次 | GS-200 | 600 | 砂質土 | 砂質土 | 灰褐色 | 土粒子細かい | ﾌﾟﾆﾌﾟﾆ しっとり |  | ― | 50 | 1.747 | 1.165 | 100 | 202 | 42.3 | 1.746 | 150 | 1339 | 39.1 | 1.734 | 200 | 3159 | 36.6 | 1.755 |  |  |  |  | 118 | 600 | 120 | 657 | GS-200 | 120 | 2月 | 1次X1-Y2 | 480 | 652 | 0.7305936 | 1.358333 | [30 empty] | 898 | 44
670 | 12 | 藤本 | 平成25年12月 | 250132 | ファミリー大型新店舗新築工事 | 岐阜県可児市 | 2次・埋土混合 | GS-200 | 600 | 粘性土 | 粘性土 | 薄茶色 | 根含む | 粘性強 |  | ― | 49.4 | 1.699 | 1.137 | 100 | 819 | 42.3 | 1.743 | 150 | 2333 | 38.5 | 1.755 | 200 | 4026 | 35 | 1.772 |  |  |  |  | 100 | 819 | 100 | 819 | GS-200 | 100 | 2月 | 2次X4-Y2 | 501 | 744 | 0.6117216 | 1.48503 | [30 empty] | 898 | 44
671 | 12 | 藤本 | 平成25年12月 | 250132 | ファミリー大型新店舗新築工事 | 岐阜県可児市 | 埋戻土 | GS-200 | 600 | 粘性土 | 粘性土 | 薄茶色 | 根含む | 粘性強 硬い |  | ― | 67.9 | 1.663 | 0.991 | 100 | 713 | 43 | 1.728 | 150 | 1230 | 43.7 | 1.696 | 200 | 3619 | 41.8 | 1.72 |  |  |  |  | 100 | 713 | 100 | 713 | GS-200 | 100 | 2月 | [35 empty] | 898 | 44
672 | 12 | 竹岡 | 平成26年1月 | 250135 | (株)シートス本社事務所新築工事 | 福岡県北九州市 | 事務所棟1次 | GS-200 | 400 | 砂質土 | 粘土質砂礫 | 薄茶色 | 玉砂利含む | ｼﾞｬﾘｼﾞｬﾘ ﾎﾟﾛﾎﾟﾛ |  | ― | 19.1 | 2.061 | 1.73 | 100 | 4368 | 15.8 | 2.055 | 150 | 5110 | 14 | 2.039 | 200 | 4830 | 13.8 | 2.056 |  |  |  |  | 100 | 4368 | 100 | 4368 | GS-200 | 100 | 2月 | 1次X3~4-Y1~2 | 4108 | 6185 | 0.9404762 | 1.505599 | [30 empty] | 900 | 44
673 | 12 | 竹岡 | 平成26年1月 | 250135 | (株)シートス本社事務所新築工事 | 福岡県北九州市 | 事務所棟2次 | GS-200 | 400 | 砂質土 | 砂礫 | 薄茶色 | 貝殻含む | ｼﾞｬﾘｼﾞｬﾘ ｻﾞﾗｻﾞﾗ |  | ― | 20.7 | 1.913 | 1.585 | 80 | 3508 | 17.7 | 1.986 | 100 | 3686 | 16.8 | 1.94 | 150 | 3675 | 16.5 | 1.912 |  |  |  |  | 80 | 3508 | 100 | 3686 | GS-200 | 100 | 2月 | 2次X3~4-Y1~2 | 3420 | 5765 | 0.9278351 | 1.685673 | [30 empty] | 900 | 44
674 | 12 | 竹岡 | 平成26年1月 | 250135 | (株)シートス本社事務所新築工事 | 福岡県北九州市 | 工場棟1次 | GS-200 | 400 | 砂質土 | 砂礫 | 黒褐色 | 粘土含む | ｼﾞｬﾘｼﾞｬﾘ |  | ― | 16.4 | 2.047 | 1.758 | 100 | 3731 | 12.8 | 2.05 | 150 | 4964 | 12.3 | 2.029 | 200 | 5201 | 11.7 | 2.003 |  |  |  |  | 100 | 3731 | 100 | 3731 | GS-200 | 100 | 2月 | [35 empty] | 900 | 44
675 | 12 | 中川 | 平成26年1月 | 250141 | Audiりんくうショールーム新築工事 | 大阪府和泉佐野市 | 1次 | GS-200 | 480 | 砂質土 | シルト質砂礫 | 茶褐色 | 礫含む | ｻﾗｻﾗ |  | ― | 10.7 | 2.115 | 1.91 | 80 | 3151 | 7.4 | 2.028 | 100 | 3763 | 7.6 | 2.018 | 150 | 4572 | 8 | 2.023 |  |  |  |  | 80 | 3151 | 100 | 3763 | GS-200 | 100 | 2月 | 1次X1-Y2 | 2260 | 2723 | 0.6005846 | 1.204867 | [30 empty] | 903 | 44
676 | 12 | 中川 | 平成26年1月 | 250141 | Audiりんくうショールーム新築工事 | 大阪府和泉佐野市 | 2次 | GS-200 | 480 | 砂質土 | 砂礫 | 茶褐色 | 礫含む | ｻﾗｻﾗ |  | ― | 9.9 | 2.041 | 1.858 | 80 | 2582 | 7.1 | 1.974 | 100 | 3119 | 7.9 | 1.97 | 150 | 3771 | 7.7 | 1.963 |  |  |  |  | 80 | 2582 | 80 | 2582 | GS-200 | 80 | 2月 | 2次X5-Y3 | 1650 | 2333 | 0.6390395 | 1.413939 | [30 empty] | 903 | 44
677 | 12 | 中川 | 平成26年1月 | 250134 | (仮称)六甲アイランドフェラーリ新築工事 | 兵庫県神戸市 | 1次(GL-2400) | GS-200 | 320 | 粘性土 | 砂礫質粘性土 | 灰褐色 | 礫多含む | ｼﾞｬﾘｼﾞｬﾘ ｻﾞｸｻﾞｸ |  | ― | 31.6 | 1.961 | 1.49 | 70 | 1212 | 26.9 | 1.925 | 100 | 2643 | 28.9 | 1.895 | 150 | 3972 | 26.3 | 1.944 |  |  |  |  | 70 | 1212 | 100 | 2643 | GS-200 | 100 | 3月 | 1次X2-Y4 | 1812 | 3080 | 0.6855846 | 1.699779 | [30 empty] | 899 | 44
678 | 12 | 中川 | 平成26年1月 | 250134 | (仮称)六甲アイランドフェラーリ新築工事 | 兵庫県神戸市 | 1次(GL-3600) | GS-200 | 320 | 粘性土 | 礫質粘性土 | 灰褐色 | 礫多含む | ﾄﾞﾛﾄﾞﾛ 含水量多 |  | ― | 38.9 | 1.752 | 1.261 | 70 | 1299 | 31.3 | 1.762 | 100 | 2572 | 29.3 | 1.818 | 150 | 4143 | 28.5 | 1.807 |  |  |  |  | 70 | 1299 | 100 | 2572 | GS-200 | 100 | 3月 | [35 empty] | 899 | 44
679 | 12 | 中川 | 平成26年1月 | 250134 | (仮称)六甲アイランドフェラーリ新築工事 | 兵庫県神戸市 | 2次 | GS-200 | 320 | 砂質土 | 粘土混じり砂礫 | 灰褐色 | 礫多含む | ﾎﾟﾛﾎﾟﾛ |  | ― | 26.2 | 1.958 | 1.551 | 70 | 2924 | 20.1 | 1.942 | 100 | 4339 | 19.5 | 1.951 | 150 | 5031 | 18.3 | 1.959 |  |  |  |  | 70 | 2924 | 80 | 3396 | GS-200 | 80 | 3月 | 2次X4-Y6 | 1644 | 2994 | 0.4840989 | 1.821168 | [30 empty] | 899 | 44
680 | 12 | 中川 | 平成26年2月 | 250134 | (仮称)六甲アイランドフェラーリ新築工事 | 兵庫県神戸市 | 1次 | GS-263 | 320 | 粘性土 | 砂礫質粘性土 | 灰褐色 | 礫多含む | ｼﾞｬﾘｼﾞｬﾘ |  | ― | 30.2 | 1.9 | 1.459 | 70 | 1286 | 23.6 | 1.855 | 100 | 2161 | 23.3 | 1.876 | 150 | 3245 | 21 | 1.89 |  |  |  |  | 70 | 1286 | [40 empty] | 899 | 24
681 | 12 | 中川 | 平成26年2月 | 250134 | (仮称)六甲アイランドフェラーリ新築工事 | 兵庫県神戸市 | 2次 | GS-263 | 320 | 砂質土 | 粘土混じり砂礫 | 灰褐色 | 礫多含む | ﾎﾟﾛﾎﾟﾛ ｻﾞｸｻﾞｸ |  | ― | 31.6 | 1.713 | 1.302 | 70 | 2705 | 23.7 | 1.771 | 100 | 3923 | 23.2 | 1.779 | 150 | 4380 | 21.5 | 1.768 |  |  |  |  | 70 | 2705 | [40 empty] | 899 | 24
682 | 12 | 原田 | 平成26年1月 | 250138 | 池伝(株)大阪支店移転計画 | 大阪府豊中市 | X3-Y4 1次 | GS-200 | 400 | 粘性土 | 砂混じり粘性土 | 灰褐色 | 混合物なし | 硬い |  | ― | 33.3 | 1.887 | 1.416 | 100 | 2469 | 29 | 1.899 | 150 | 3924 | 28.5 | 1.893 | 200 | 4543 | 26.9 | 1.905 |  |  |  |  | 100 | 2469 | 100 | 2469 | GS-200 | 100 | 3月 | 1次X3-Y5~6 | 2400 | 5450 | 0.9720535 | 2.270833 | [30 empty] | 901 | 44
683 | 12 | 原田 | 平成26年1月 | 250138 | 池伝(株)大阪支店移転計画 | 大阪府豊中市 | X5-Y6 1次 | GS-200 | 400 | 粘性土 | 礫質粘性土 | 茶褐色 | 礫多含む | 根多含む ﾈﾊﾞﾈﾊﾞ |  | ― | 39.4 | 1.818 | 1.305 | 100 | 2323 | 34.6 | 1.81 | 150 | 3458 | 31.8 | 1.835 | 200 | 4433 | 30.7 | 1.851 |  |  |  |  | 100 | 2323 | 100 | 2323 | GS-200 | 100 | 3月 | [35 empty] | 901 | 44
684 | 12 | 原田 | 平成26年1月 | 250138 | 池伝(株)大阪支店移転計画 | 大阪府豊中市 | X3-Y4 2次 | GS-200 | 400 | 砂質土 | 粘土混じり砂質土 | 灰褐色 | 礫多含む | ﾎﾟﾛﾎﾟﾛ |  | ― | 17.2 | 2.032 | 1.734 | 80 | 2735 | 13.7 | 2.019 | 100 | 2563 | 13.7 | 2.02 | 150 | 2824 | 13.6 | 1.983 | 200 | 3780 | 13.1 | 1.975 | 80 | 2735 | 100 | 2563 | GS-200 | 100 | 3月 | 2次X5~6-Y3~4 | 2113 | 4610 | 0.8244245 | 2.181732 | [30 empty] | 901 | 44
685 | 12 | 竹岡 | 平成26年1月 | 240175 | (仮称)守口市高瀬町店舗計画 | 大阪府守口市 | 1次 | GS-200 | 600 | 砂質土 | 砂礫 | 暗灰色 | 礫多含む | 粘土少含む ｼﾞｬﾘｼﾞｬﾘ |  | ― | 20.1 | 2.067 | 1.721 | 80 | 1602 | 14.7 | 2.063 | 100 | 2005 | 14.9 | 2.049 | 120 | 2620 | 14.2 | 2.061 |  |  |  |  | 80 | 1602 | 100 | 2005 | GS-200 | 100 | 3月 | 1次X4~5-Y3 | 1209 | 2763 | 0.6029925 | 2.28536 | [30 empty] | 865 | 44
686 | 12 | 竹岡 | 平成26年1月 | 240175 | (仮称)守口市高瀬町店舗計画 | 大阪府守口市 | 2次 | GS-200 | 600 | 砂質土 | シルト質砂礫 | 暗灰色 | 礫含む | ｻｸｻｸ |  | ― | 16.8 | 2.095 | 1.793 | 80 | 3693 | 14 | 2.104 | 100 | 4551 | 13.8 | 2.098 | 120 | 4994 | 13.3 | 2.094 |  |  |  |  | 80 | 3693 | 80 | 3693 | GS-200 | 80 | 3月 | 2次X5-Y2~3 | 1808 | 2381 | 0.4895749 | 1.316925 | [30 empty] | 865 | 44
687 | 12 | 竹岡 | 平成26年1月 | 240175 | (仮称)守口市高瀬町店舗計画 | 大阪府守口市 | 1次・2次混合 | GS-200 | 600 | 砂質土 | シルト混じり砂礫 | 暗灰色 | 礫含む | ｻｸｻｸ |  | ― | 18.1 | 2.098 | 1.776 | 80 | 1934 | 14.7 | 2.07 | 100 | 2745 | 14.3 | 2.078 | 120 | 3306 | 14.6 | 2.088 |  |  |  |  | 80 | 1934 | 100 | 2745 | GS-200 | 100 | 3月 | [35 empty] | 865 | 44
688 | 12 | 新井 | 平成26年1月 | 250144 | (仮称)草加市栄町3丁目ビル計画 | 埼玉県東松山市草加市 | 1次・2次 | GS-200 | 400 | 粘性土 | 粘性土 | 暗灰色 | 混合物なし | もったり ﾄﾞﾛﾄﾞﾛ |  | ― | 41.4 | 1.91 | 1.351 | 80 | 883 | 33.2 | 1.817 | 100 | 1484 | 32.1 | 1.819 | 150 | 2588 | 30.5 | 1.824 | 200 | 3337 | 29.4 | 1.84 | 80 | 883 | 100 | 1484 | GS-200 | 100 | 4月 | X3-Y2~3 | 2696 | 2755 | 1.816712 | 1.021884 | [30 empty] | 906 | 44
689 | 12 | 高尾 | 平成26年1月 | 250145 | (仮称)大阪運輸(株)大阪港事務所新築工事 | 大阪府大阪市港区 | 1次・2次 | GS-200 | 320 | 砂質土 | 粘土質砂礫 | 黒茶色 | 礫含む | ｶﾞﾗｽ片含む ｼﾞｬﾘｼﾞｬﾘ |  | ― | 39.6 | 1.691 | 1.211 | 100 | 1874 | 32.5 | 1.701 | 150 | 3081 | 31.6 | 1.722 | 200 | 5002 | 30.9 | 1.72 |  |  |  |  | 100 | 1874 | 100 | 1874 | GS-200 | 100 | 2月 | 1次1-A | 1032 | 3434 | 0.5506937 | 3.327519 | 2次1-A | 1935 | 2353 | 1.032551 | 1.216021 | [25 empty] | 907 | 44
690 | 12 | 藤本 | 平成26年1月 | 250131 | 花畑団地F街区商業用地計画 | 東京都足立区 | No.1 1次 | GS-200 | 600 | 砂質土 | 粘土混じり砂質土 | 暗灰色 | 水浮き有り | ｻｸｻｸ |  | ― | 32.6 | 1.876 | 1.414 | 100 | 1240 | 23.9 | 1.848 | 150 | 2263 | 22.6 | 1.878 | 200 | 3458 | 21.8 | 1.91 |  |  |  |  | 100 | 1240 | 100 | 1240 | GS-200 | 100 | 3月 | 1次7-I | 659 | 747 | 0.5314516 | 1.133536 | [30 empty] | 897 | 44
691 | 12 | 藤本 | 平成26年1月 | 250131 | 花畑団地F街区商業用地計画 | 東京都足立区 | No.1 2次 | GS-200 | 600 | 粘性土 | 腐植土混じり粘性土 | 茶褐色 | 一部腐植臭有 | 根・礫含む ｺﾞﾛｺﾞﾛ |  | ― | 37.4 | 1.854 | 1.35 | 100 | 564 | 29.5 | 1.874 | 150 | 2115 | 27.8 | 1.866 | 200 | 4001 | 26.9 | 1.853 |  |  |  |  | 102 | 600 | 110 | 875 | GS-200 | 110 | 3月 | 2次6~7-B | 974 | 1537 | 1.113143 | 1.578029 | [30 empty] | 897 | 44
692 | 12 | 藤本 | 平成26年1月 | 250131 | 花畑団地F街区商業用地計画 | 東京都足立区 | No.2 1次 | GS-200 | 600 | 粘性土 | 砂質粘性土 | 暗灰色 | 腐植臭有 | 細粒土 礫含む ねっとりしっとり |  | ― | 36.4 | 1.848 | 1.355 | 100 | 1964 | 29.5 | 1.81 | 150 | 3436 | 27.7 | 1.833 | 200 | 3897 | 26.8 | 1.837 |  |  |  |  | 100 | 1964 | 100 | 1964 | GS-200 | 100 | 3月 | [35 empty] | 897 | 44
693 | 12 | 藤本 | 平成26年1月 | 250131 | 花畑団地F街区商業用地計画 | 東京都足立区 | No.2 2次 | GS-200 | 600 | 砂質土 | 粘土混じり砂質土 | 薄茶色 | 一部腐植臭有 | 細粒土 しっとり |  | ― | 33.9 | 1.882 | 1.406 | 100 | 446 | 27 | 1.872 | 150 | 1666 | 25.9 | 1.869 | 200 | 2448 | 25.8 | 1.886 |  |  |  |  | 107 | 600 | 110 | 690 | GS-200 | 110 | 3月 | [35 empty] | 897 | 44
694 | 12 | 藤本 | 平成26年1月 | 250131 | 花畑団地F街区商業用地計画 | 東京都足立区 | No.3 1次 | GS-200 | 600 | 粘性土 | 砂混じり粘性土 | 暗灰色 | 腐植臭有 | もっちり |  | ― | 34.4 | 1.867 | 1.389 | 100 | 2063 | 27.1 | 1.864 | 150 | 3073 | 27.6 | 1.877 | 200 | 4129 | 25.2 | 1.893 |  |  |  |  | 100 | 2063 | 100 | 2063 | GS-200 | 100 | 3月 | 1次5~6-C | 1620 | 2550 | 0.7852642 | 1.574074 | [30 empty] | 897 | 44
695 | 12 | 藤本 | 平成26年1月 | 250131 | 花畑団地F街区商業用地計画 | 東京都足立区 | No.3 2次 | GS-200 | 600 | 砂質土 | 粘土混じり砂質土 | 灰褐色 | 礫含む | ｼｬﾘｼｬﾘ |  | ― | 32.5 | 1.884 | 1.422 | 100 | 826 | 26.8 | 1.878 | 150 | 1786 | 24.8 | 1.897 | 200 | 3651 | 23 | 1.91 |  |  |  |  | 100 | 826 | 110 | 1018 | GS-200 | 110 | 3月 | 2次2~3-E~F | 1217 | 1783 | 1.195481 | 1.465078 | [30 empty] | 897 | 44
696 | 12 | 藤本 | 平成26年1月 | 250131 | 花畑団地F街区商業用地計画 | 東京都足立区 | No.4 1次 | GS-200 | 600 | 粘性土 | 砂混じり粘性土 | 暗灰色 | 混合物なし | しっとりもっちり |  | ― | 33.1 | 1.915 | 1.439 | 100 | 1911 | 26.8 | 1.863 | 150 | 4378 | 24.7 | 1.906 | 200 | 5076 | 23 | 1.922 |  |  |  |  | 100 | 1911 | 100 | 1911 | GS-200 | 100 | 3月 | 1次7-E~F | 582 | 865 | 0.3045526 | 1.486254 | [30 empty] | 897 | 44
697 | 12 | 藤本 | 平成26年1月 | 250131 | 花畑団地F街区商業用地計画 | 東京都足立区 | No.4 2次 | GS-200 | 600 | 砂質土 | 礫混じり砂質土 | 薄茶色 | 礫含む | 根含む ｻﾞｸｻﾞｸ 粒度：中 |  | ― | 26.4 | 1.983 | 1.568 | 100 | 1378 | 21.3 | 1.944 | 150 | 2884 | 20.7 | 1.945 | 200 | 3885 | 20.4 | 1.957 |  |  |  |  | 100 | 1378 | 110 | 1680 | GS-200 | 110 | 3月 | 2次1-H~I | 1577 | 1967 | 0.9386905 | 1.247305 | [30 empty] | 897 | 44
698 | 12 | 新井 | 平成26年1月 | 240164 | (仮称)山新土浦店新築工事 | 茨城県土浦市 | 1次 | GS-200 | 600 | 砂質土 | 粘土混じり砂礫 | 暗灰色 | 玉砂利多含む | 油臭い ｼﾞｬﾘｼﾞｬﾘｻﾞｸｻﾞｸ |  | ― | 20.8 | 2.047 | 1.695 | 100 | 2229 | 14.5 | 2.09 | 150 | 4115 | 14.1 | 2.092 | 200 | 5021 | 13.3 | 2.11 |  |  |  |  | 100 | 2229 | 100 | 2229 | GS-200 | 100 | 3月 | 1次8-G | 1231 | 2779 | 0.5522656 | 2.257514 | 1次5~6-B | 1265 | 2303 | 0.5675191 | 1.820553 | 1次7~8-C | 873 | 1735 | 0.3916555 | 1.9874 | [20 empty] | 856 | 44
699 | 12 | 新井 | 平成26年1月 | 240164 | (仮称)山新土浦店新築工事 | 茨城県土浦市 | 2次 | GS-200 | 600 | 砂質土 | 砂礫質シルト | 薄茶色 | 礫多含む | 油臭い ﾎﾟﾛﾎﾟﾛ |  | ― | 19.4 | 2.099 | 1.757 | 100 | 2087 | 13.9 | 2.064 | 150 | 3548 | 13.9 | 2.076 | 200 | 4355 | 13.6 | 2.085 |  |  |  |  | 100 | 2087 | 100 | 2087 | GS-200 | 100 | 3月 | 2次4~5-F | 2054 | 3005 | 0.9841878 | 1.462999 | 2次1~2-C~D | 2865 | 3635 | 1.372784 | 1.268761 | 2次8-C | 1746 | 2370 | 0.8366076 | 1.357388 | [20 empty] | 856 | 44
700 | 12 | 新井 | 平成26年1月 | 240164 | (仮称)山新土浦店新築工事 | 茨城県土浦市 | ピット部 | GS-200 | 600 | 砂質土 | 粘性土混じり砂礫 | 暗灰色 | 礫多含む | ｼﾞｬﾘｼﾞｬﾘ 水浮有 |  | ― | 25.6 | 2.03 | 1.616 | 100 | 1382 | 18.8 | 1.982 | 150 | 3396 | 17.9 | 1.986 | 200 | 5038 | 17.5 | 1.994 |  |  |  |  | 100 | 1382 | 100 | 1382 | GS-200 | 100 | 3月 | [35 empty] | 856 | 44
701 | 12 | 竹岡 | 平成26年2月 | 250109 | JA葬祭津軽西地域セレモニーホール建設工事 | 青森県津軽市 | 1次 | GS-200 | 400 | 粘性土 | 腐植土混じり粘性土 | 黒茶・緑灰色 | 一部腐植臭有 | 根・礫含む ﾎﾟﾛﾎﾟﾛ |  | ― | 64.8 | 1.606 | 0.974 | 100 | 248 | 51.2 | 1.645 | 150 | 625 | 48.6 | 1.645 | 200 | 1440 | 49.6 | 1.635 |  |  |  |  | 121 | 400 | 130 | 475 | GS-200 | 130 | 4月 | 1次X4~5-Y3 | 879 | 1240 | 1.850526 | 1.410694 | [30 empty] | 878 | 44
702 | 12 | 竹岡 | 平成26年2月 | 250109 | JA葬祭津軽西地域セレモニーホール建設工事 | 青森県津軽市 | 2次 | GS-200 | 400 | 粘性土 | 砂質粘性土 | 茶褐色 | 一部腐植臭有 | 根・礫含む ﾎﾟﾛﾎﾟﾛ 硬め |  | ― | 50 | 1.703 | 1.135 | 100 | 506 | 39.4 | 1.731 | 150 | 1065 | 38.9 | 1.698 | 200 | 1847 | 35.3 | 1.7 |  |  |  |  | 100 | 506 | 100 | 506 | GS-200 | 100 | 4月 | 2次X4-Y2~3 | 1438 | 1904 | 2.841897 | 1.324061 | [30 empty] | 878 | 44
703 | 12 | 原田 | 平成26年2月 | 250153 | (仮称)ドラッグセイムス天神橋店計画 | 埼玉県川口市 | 1次 | GS-200 | 400 | 粘性土 | 粘性土 | 暗灰色 | 混合物なし | 粘性弱 |  | ― | 50.7 | 1.729 | 1.147 | 100 | 955 | 39.6 | 1.725 | 150 | 2403 | 39 | 1.731 | 200 | 4153 | 38.4 | 1.745 |  |  |  |  | 100 | 955 | 100 | 955 | GS-200 | 100 | 6月 | 1次2~3-A | 2235 | 2102 | 2.340314 | 0.9404922 | [30 empty] | 914 | 44
704 | 12 | 原田 | 平成26年2月 | 250153 | (仮称)ドラッグセイムス天神橋店計画 | 埼玉県川口市 | 2次 | GS-200 | 400 | 粘性土 | 砂礫混じり粘性土 | 暗茶色 | 礫多含む | ﾎﾟﾛﾎﾟﾛ |  | ― | 31.1 | 1.849 | 1.41 | 100 | 771 | 25.6 | 1.797 | 150 | 1280 | 25.1 | 1.776 | 200 | 2365 | 25.7 | 1.782 |  |  |  |  | 100 | 771 | 100 | 771 | GS-200 | 100 | 6月 | 2次2-B | 1038 | 1458 | 1.346304 | 1.404624 | [30 empty] | 914 | 44
705 | 12 | 竹岡 | 平成26年2月 | 250160 | (仮称)イエローハット加美店新築工事 | 宮城県加美郡 | 1次 | GS-200 | 400 | 砂質土 | 腐植土混じり砂質土 | 暗灰・青灰色 | 根含む | 粒度細かい 腐植臭有 ｻﾗｻﾗ |  | ― | 58.6 | 1.605 | 1.012 | 100 | 560 | 48.3 | 1.61 | 150 | 2016 | 41.3 | 1.646 | 200 | 3024 | 40.3 | 1.658 |  |  |  |  | 100 | 560 | 100 | 560 | GS-200 | 100 | 3月 | 1次X2-Y1 | 624 | 1282 | 1.114286 | 2.054487 | [30 empty] | 921 | 44
706 | 12 | 竹岡 | 平成26年2月 | 250160 | (仮称)イエローハット加美店新築工事 | 宮城県加美郡 | 2次(1回目) | GS-200 | 400 | 砂質土 | 礫混じり砂質土 | 黄灰・薄茶色 | 礫含む | 粒度粗い ｼﾞｬﾘｼﾞｬﾘ ｻﾞﾗｻﾞﾗ |  | ― | 24.3 | 1.922 | 1.546 | 100 | 3990 | 17.2 | 1.905 | 150 | 5047 | 17.1 | 1.909 | 200 | 5085 | 16.9 | 1.922 |  |  |  |  | 100 | 3990 | 100 | 3990 | [38 empty] | 921 | 44
707 | 12 | 竹岡 | 平成26年2月 | 250160 | (仮称)イエローハット加美店新築工事 | 宮城県加美郡 | 2次(2回目) | GS-200 | 400 | 砂質土 | 礫混じり砂質土 | 黄灰・薄茶色 | 礫含む | 粒度粗い ｼﾞｬﾘｼﾞｬﾘ ｻﾞﾗｻﾞﾗ |  | ― | 22.3 | 1.892 | 1.546 | 80 | 2807 | 17.5 | 1.875 | [12 empty] | 80 | 2807 | 80 | 2807 | GS-200 | 80 | 3月 | 2次X3-Y1 | 2304 | 4947 | 0.8208051 | 2.147135 | [30 empty] | 921 | 44
708 | 12 | 竹岡 | 平成26年3月 | 250146 | (仮称)ラ・カーサ天童店新築工事 | 山形県天童市 | 1次 | GS-200 | 400 | 粘性土 | 腐植土混じり粘性土 | 茶褐色 | 繊維質含む | 礫多含む 腐植臭有 |  | ― | 27.1 | 1.981 | 1.558 | 100 | 1359 | 23.8 | 1.988 | 150 | 2414 | 23 | 1.996 | 200 | 4135 | 22.3 | 2.014 |  |  |  |  | 100 | 1359 | 100 | 1359 | GS-200 | 100 | 3月 | 1次X4-Y2 | 933 | 1730 | 0.6865342 | 1.854234 | [30 empty] | 908 | 44
709 | 12 | 竹岡 | 平成26年2月 | 250146 | (仮称)ラ・カーサ天童店新築工事 | 山形県天童市 | 2次 | GS-200 | 400 | 砂質土 | 粘土質砂礫 | 茶褐色 | 礫多含む | ｻﾞｸｻﾞｸ |  | ― | 19 | 2.105 | 1.769 | 80 | 1257 | 16.5 | 2.11 | 100 | 2150 | 15.8 | 2.133 | 120 | 2334 | 16.1 | 2.117 |  |  |  |  | 80 | 1257 | 100 | 2150 | GS-200 | 100 | 3月 | 2次X4-Y2 | 2027 | 2610 | 0.9427907 | 1.287617 | [30 empty] | 908 | 44
710 | 12 | 高尾 | 平成26年2月 | 250157 | (仮称)シュテルン広島増築工事 | 広島県広島市西区 | 1次 | 高炉ｾﾒﾝﾄB種 | 200 | 砂質土 | 砂質土 | 暗灰色 | 土粒子粗い | 礫少含む ｻｸｻｸ |  | ― | 26.6 | 1.907 | 1.506 | 80 | 479 | 21 | 1.961 | 130 | 1362 | 19.6 | 1.997 | 180 | 2698 | 18.3 | 2.026 |  |  |  |  | 80 | 479 | 80 | 479 | 高炉ｾﾒﾝﾄB種 | 80 | 3月 | 1次X2-Y2 | 367 | 824 | 0.7661795 | 2.245232 | [30 empty] | 918 | 52
711 | 12 | 高尾 | 平成26年2月 | 250157 | (仮称)シュテルン広島増築工事 | 広島県広島市西区 | 2次 | 高炉ｾﾒﾝﾄB種 | 200 | 砂質土 | 砂質土 | 灰褐色 | 土粒子細かい | 礫・貝殻・粘土少含む ｻｸｻｸ |  | ― | 16.9 | 1.727 | 1.478 | 80 | 596 | 14.4 | 1.828 | 130 | 2029 | 11.6 | 1.832 | 180 | 3758 | 11.7 | 1.891 |  |  |  |  | 80 | 596 | 80 | 596 | 高炉ｾﾒﾝﾄB種 | 80 | 3月 | 2次X1-Y2~3 | 2623 | 4500 | 4.401007 | 1.715593 | [30 empty] | 918 | 52
712 | 12 | 高尾 | 平成26年2月 | 250157 | (仮称)シュテルン広島増築工事 | 広島県広島市西区 | 1次・2次混合 | 高炉ｾﾒﾝﾄB種 | 200 | 砂質土 | 砂質土 | 暗灰～灰褐色 | 水浮き有り | 礫少含む ｻｸｻｸ |  | ― | 20.2 | 1.876 | 1.561 | 80 | 890 | 17.1 | 1.958 | 130 | 2409 | 15.5 | 1.981 | 180 | 3200 | 16 | 2.033 |  |  |  |  | 80 | 890 | 80 | 890 | [38 empty] | 918 | 52
713 | 12 | 新井 | 平成26年3月 | 250150 | 藤久運輸倉庫株式会社・倉庫棟新築工事 | 愛知県刈谷市 | 1次 | GS-200 | 600 | 粘性土 | 砂礫混じり粘性土 | 灰褐色 | 一部腐植臭有 | 礫含む 粘性有り やや硬め |  | ― | 27.8 | 1.906 | 1.492 | 100 | 1653 | 22.1 | 1.93 | 150 | 3372 | 20.6 | 1.931 | 200 | 4943 | 20.1 | 1.934 |  |  |  |  | 100 | 1653 | 100 | 1653 | GS-200 | 100 | 5月 | 1次X1-Y1~2 | 1751 | 1903 | 1.059286 | 1.086808 | [30 empty] | 911 | 44
714 | 12 | 新井 | 平成26年3月 | 250150 | 藤久運輸倉庫株式会社・倉庫棟新築工事 | 愛知県刈谷市 | 2次 | GS-200 | 600 | 粘性土 | 砂礫質粘性土 | 薄茶色 | 土臭い | 礫・根多量混入 |  | ― | 24.5 | 1.993 | 1.601 | 100 | 3512 | 17.3 | 1.966 | 150 | 4980 | 16.7 | 1.967 | 200 | 4646 | 16 | 1.969 |  |  |  |  | 100 | 3512 | 100 | 3512 | GS-200 | 100 | 5月 | 2次X8-Y1~2 | 1938 | 2509 | 0.5518223 | 1.294634 | [30 empty] | 911 | 44
715 | 12 | 竹岡 | 平成26年3月 | 250140 | 地域密着型介護老人福祉施設(ユニット型)さくらの里新築工事 | 青森県五所川原市 | 1次 | GS-200 | 400 | 粘性土 | 腐植土混じり粘性土 | 灰褐色 | 一部腐植臭有 | 粘性有り |  | ― | 67.8 | 1.581 | 0.942 | 100 | 488 | 53.6 | 1.601 | 150 | 1581 | 52.8 | 1.592 | 200 | 3152 | 48 | 1.618 |  |  |  |  | 100 | 488 | 100 | 488 | GS-200 | 100 | 4月 | 1次5-D | 1903 | 2378 | 3.89959 | 1.249606 | [30 empty] | 902 | 44
716 | 12 | 竹岡 | 平成26年3月 | 250140 | 地域密着型介護老人福祉施設(ユニット型)さくらの里新築工事 | 青森県五所川原市 | 2次 | GS-200 | 400 | 粘性土 | 礫質粘性土 | 茶褐色 | 礫含む | ﾎﾟﾛﾎﾟﾛ |  | ― | 39 | 1.793 | 1.29 | 100 | 1032 | 27.9 | 1.83 | 150 | 2815 | 25.8 | 1.859 | 200 | 4206 | 24.5 | 1.853 |  |  |  |  | 100 | 1032 | 100 | 1032 | GS-200 | 100 | 4月 | 2次5-D | 1615 | 2088 | 1.564922 | 1.292879 | [30 empty] | 902 | 44
717 | 12 | 竹内 | 平成26年3月 | 250158 | (仮称)ドラッグコスモス阿南店新築工事 | 徳島県阿南市 | 1次 | GS-200 | 400 | 砂質土 | 礫混じり砂質土 | 暗茶色 | 礫含む | ｼｬﾘｼｬﾘ |  | ― | 22.6 | 1.989 | 1.622 | 100 | 1207 | 16.4 | 2.028 | 150 | 2148 | 16.4 | 2.026 | 200 | 3259 | 14.9 | 2.052 |  |  |  |  | 100 | 1207 | 100 | 1207 | GS-200 | 100 | 5月 | 1次2-C | 660 | 994 | 0.5468103 | 1.506061 | [30 empty] | 919 | 44
718 | 12 | 竹内 | 平成26年3月 | 250158 | (仮称)ドラッグコスモス阿南店新築工事 | 徳島県阿南市 | 2次 | GS-200 | 400 | 砂質土 | 粘土混じり砂礫 | 茶褐色 | 礫多含む | 根含む |  | ― | 19.1 | 2.112 | 1.773 | 100 | 1236 | 16.1 | 2.025 | 150 | 2320 | 15.1 | 2.03 | 200 | 2797 | 14.7 | 2.013 |  |  |  |  | 100 | 1236 | 80 | 803 | GS-200 | 80 | 5月 | 2次1-B | 971 | 1397 | 1.209215 | 1.438723 | [30 empty] | 919 | 44
719 | 12 | 竹内 | 平成26年3月 | 250158 | (仮称)ドラッグコスモス阿南店新築工事 | 徳島県阿南市 | 防火水槽部 | GS-200 | 400 | 粘性土 | 腐植土混じり粘性土 | 暗灰色 | 根含む | 腐植臭有 ねっとり |  | ― | 25.8 | 1.995 | 1.586 | 100 | 745 | 21.6 | 1.955 | 150 | 1637 | 19.8 | 1.956 | 200 | 2687 | 19.9 | 1.975 |  |  |  |  | 100 | 745 | 100 | 745 | [38 empty] | 919 | 44
720 | 12 | 竹内 | 平成26年3月 | 250158 | (仮称)ドラッグコスモス阿南店新築工事 | 徳島県阿南市 | 1次 | US-50 | 400 | 砂質土 | 礫混じり砂質土 | 暗茶色 | 礫含む | ｼｬﾘｼｬﾘ |  | ― | 22.6 | 1.989 | 1.622 | 100 | 1339 | 17.1 | 2.021 | 150 | 2347 | 17.3 | 2.016 | 200 | 3412 | 17.1 | 2.05 |  |  |  |  | 100 | 1339 | 100 | 1339 | [38 empty] | 919 | 35
721 | 12 | 竹内 | 平成26年3月 | 250158 | (仮称)ドラッグコスモス阿南店新築工事 | 徳島県阿南市 | 2次 | US-50 | 400 | 砂質土 | 粘土混じり砂礫 | 茶褐色 | 礫多含む | 根含む |  | ― | 19.1 | 2.112 | 1.773 | 100 | 1539 | 15.8 | 2.069 | 150 | 2238 | 14.9 | 2.051 | 200 | 2794 | 14.4 | 2.022 |  |  |  |  | 100 | 1539 | 100 | 1539 | [38 empty] | 919 | 35
722 | 12 | 竹内 | 平成26年3月 | 250158 | (仮称)ドラッグコスモス阿南店新築工事 | 徳島県阿南市 | 防火水槽部 | US-50 | 400 | 粘性土 | 腐植土混じり粘性土 | 暗灰色 | 根含む | 腐植臭有 ねっとり |  | ― | 25.8 | 1.995 | 1.586 | 100 | 783 | 20.9 | 1.955 | 150 | 1433 | 20.4 | 1.959 | 200 | 2501 | 19.9 | 1.959 |  |  |  |  | 100 | 783 | 100 | 783 | [38 empty] | 919 | 35
723 | 12 | 新井 | 平成26年1月 | 250128 | KOA株式会社水戸営業所新築工事 | 茨城県ひたちなか市 | 1次 | GS-225 | 480 | 粘性土 | 粘性土 | 黄橙・乳灰色 | 混合物なし | 硬い |  | ― | 62.5 | 1.607 | 0.989 | 100 | 1480 | 49.7 | 1.636 | 150 | 2309 | 50.2 | 1.577 | 200 | 2760 | 46.7 | 1.591 | 300 | 3796 | 41.46667 | 1.604 | 100 | 1480 | 100 | 1480 | GS-225 | 100 | 2月 | 1次X1-Y2 | 1929 | 2798 | 1.303378 | 1.450492 | [30 empty] | 894 | 46
724 | 12 | 新井 | 平成26年1月 | 250128 | KOA株式会社水戸営業所新築工事 | 茨城県ひたちなか市 | 2次 | GS-225 | 480 | 火山灰質土 | 火山灰質粘性土 | 茶褐～赤褐色 | 礫含む | ﾌｶﾌｶ |  | ― | 73.2 | 1.571 | 0.907 | 100 | 175 | 58.7 | 1.62 | 200 | 764 | 50.3 | 1.615 | 300 | 3042 | 44.4 | 1.649 |  |  |  |  | 152 | 480 | 160 | 529 | GS-225 | 160 | 2月 | 2次X3~4-Y1~2 | 979 | 1379 | 1.850662 | 1.40858 | [30 empty] | 894 | 46
725 | 12 | 新井 | 平成26年1月 | 250128 | KOA株式会社水戸営業所新築工事 | 茨城県ひたちなか市 | 2次 | GS-200 | 480 | 火山灰質土 | 火山灰質粘性土 | 茶褐～赤褐色 | 礫含む | ﾌｶﾌｶ |  | ― | 73.2 | 1.571 | 0.907 | 200 | 414 | 52.63333 | 1.628 | [54 empty] | 894 | 44
726 | 12 | 新井 | 平成26年3月 | 250155 | (仮称)大分銀行しきど支店新築工事 | 大分県大分市 | 1次 | SSA#400 | 400 | 砂質土 | 砂礫混じり粘性土 | 灰褐色 | 粘性有り | 一部腐植臭有 |  | ― | 28 | 1.935 | 1.513 | 100 | 1460 | 22.6 | 1.943 | 150 | 2707 | 21.6 | 1.947 | 200 | 4295 | 20.8 | 1.961 |  |  |  |  | 100 | 1460 | 100 | 1460 | SSA#400 | 100 | 4月 | 1次3-A~B | 2027 | 2713 | 1.388356 | 1.338431 | [30 empty] | 916 | 59
727 | 12 | 新井 | 平成26年3月 | 250155 | (仮称)大分銀行しきど支店新築工事 | 大分県大分市 | 2次 | SSA#400 | 400 | 粘性土 | 砂礫 | 薄茶色 | 粘土含む | ｻｸｻｸ |  | ― | 17 | 2.048 | 1.75 | 100 | 3583 | 13.1 | 1.995 | 150 | 4570 | 12.9 | 1.989 | 200 | 4842 | 12.8 | 1.959 |  |  |  |  | 100 | 3583 | 100 | 3583 | SSA#400 | 100 | 4月 | 2次3-B | 3070 | 3827 | 0.8568239 | 1.24658 | [30 empty] | 916 | 59
728 | 12 | 弘田 | 平成26年4月 | 250162 | (仮称）伊野福祉会ケアハウス新築工事計画 | 高知県吾川郡 | 1次 | GS-200 | 600 | 粘性土 | 礫質粘性土 | 灰褐色 | 礫多含 | 土くさい 粘性有 |  | ― | 38.1 | 1.87 | 1.354 | 100 | 685 | 29.8 | 1.872 | 150 | 1562 | 28 | 1.889 | 200 | 2279 | 26.3 | 1.889 |  |  |  |  | 100 | 685 | 120 | 1036 | GS-200 | 120 | 8月 | 1次D-7 | 1960 | 3463 | 1.891892 | 1.766837 | [30 empty] | 923 | 44
729 | 12 | 弘田 | 平成26年4月 | 250162 | (仮称）伊野福祉会ケアハウス新築工事計画 | 高知県吾川郡 | 2次 | GS-200 | 600 | 砂質土 | 粘性土混じり砂礫 | 灰褐色 | 礫多含 | 根混入 ﾎﾟﾛﾎﾟﾛ 腐植臭有 |  | ― | 27.6 | 1.934 | 1.516 | 100 | 944 | 23.5 | 1.945 | 150 | 1248 | 22 | 1.94 | 200 | 1408 | 22 | 1.914 |  |  |  |  | 100 | 944 | 100 | 944 | GS-200 | 100 | 8月 | 2次B~C-1~2 | 289 | 497 | 0.3061441 | 1.719723 | [30 empty] | 923 | 44
730 | 12 | 弘田 | 平成26年4月 | 250162 | (仮称）伊野福祉会ケアハウス新築工事計画 | 高知県吾川郡 | 消火水槽部 | GS-200 | 600 | 粘性土 | 粘性土 | 灰褐色 | 粘性有り | 硬め 礫少量混入 |  | ― | 50.8 | 1.717 | 1.139 | 100 | 427 | 44.2 | 1.743 | 150 | 949 | 40.8 | 1.758 | 200 | 910 | 39.4 | 1.785 |  |  |  |  | 117 | 600 | 120 | 636 | GS-200 | 120 | 8月 | [35 empty] | 923 | 44
731 | 12 | 新井 | 平成26年4月 | 250185 | (仮称）てらお八千代店増築工事 | 千葉県八千代市 | 1次 | GS-200 | 400 | 有機質土 | 黒ボク混じり改良土 | 白色・黒褐色 | 含水量多 | 石灰改良土含む 軽い |  | ― | 206.7 | 1.228 | 0.4 | 100 | 218 | 156.1 | 1.282 | 200 | 886 | 124.1 | 1.219 | 300 | 1733 | 106.9 | 1.361 |  |  |  |  | 128 | 400 | 130 | 419 | GS-200 | 130 | 7月 | 1次X7A-Y1B~2 | 1723 | 2307 | 4.112172 | 1.338944 | [30 empty] | 942 | 44
732 | 12 | 新井 | 平成26年4月 | 250185 | (仮称）てらお八千代店増築工事 | 千葉県八千代市 | 2次 | GS-200 | 400 | 有機質土 | 改良土混じり砂礫 | 白色・薄茶色 | 含水量多 | 石灰改良土含む 軽い |  | ― | 61.3 | 1.545 | 0.958 | 100 | 2386 | 53.8 | 1.583 | 200 | 3406 | 48.5 | 1.577 | 300 | 3667 | 38.3 | 1.544 |  |  |  |  | 100 | 2386 | 100 | 2386 | GS-200 | 100 | 7月 | 2次X8-Y4 | 1130 | 1637 | 0.473596 | 1.448673 | [30 empty] | 942 | 44
733 | 12 | 新井 | 平成26年4月 | 250185 | (仮称）てらお八千代店増築工事 | 千葉県八千代市 | 1次 | GS-225 | 400 | 有機質土 | 黒ボク混じり改良土 | 白色・黒褐色 | 含水量多 | 石灰改良土含む 軽い |  | ― | 206.7 | 1.228 | 0.4 | 100 | 330 | 157.3 |  | 200 | 1021 | 122.2 |  | 300 | 1999 | 105.2 | [5 empty] | 111 | 400 | [40 empty] | 942 | 46
734 | 12 | 新井 | 平成26年4月 | 250185 | (仮称）てらお八千代店増築工事 | 千葉県八千代市 | 2次 | GS-225 | 400 | 有機質土 | 改良土混じり砂礫 | 白色・薄茶色 | 含水量多 | 石灰改良土含む 軽い |  | ― | 61.3 | 1.545 | 0.958 | 100 | 2417 | 52.6 |  | 200 | 3453 | 46.3 |  | 300 | 3737 | 40.7 | [5 empty] | 100 | 2417 | [40 empty] | 942 | 46
735 | 12 | 竹岡 | 平成26年4月 | 250151 | (仮称)ダイユーエイト寺内店新築工事 | 秋田県秋田市 | BrNo.3 1次 | GS-200 | 400 | 砂質土 | 砂 | 暗灰色 | 油臭い | 海砂 ｻﾞｸｻﾞｸ ｼﾞｬﾘｼﾞｬﾘ |  | ― | 13.4 | 1.76 | 1.552 | 80 | 1014 | 14 | 1.97 | 100 | 1803 | 13.3 | 1.96 | 120 | 2483 | 12.9 | 1.97 |  |  |  |  | 80 | 1014 | 100 | 1803 | GS-200 | 100 | 6月 | 1次X1-Y4 | 3483 | 6040 | 1.93178 | 1.734137 | [30 empty] | 912 | 44
736 | 12 | 竹岡 | 平成26年4月 | 250151 | (仮称)ダイユーエイト寺内店新築工事 | 秋田県秋田市 | BrNo.2 1次 | GS-200 | 400 | 砂質土 | 砂質土 | 茶褐色 | 土粒子細かい | 粒度均一 ｼｬﾘｼｬﾘ |  | ― | 13.6 | 1.798 | 1.582 | 80 | 1850 | 11.6 | 1.895 | 100 | 2380 | 11.7 | 1.909 | 120 | 2488 | 11.1 | 1.894 |  |  |  |  | 80 | 1850 | 100 | 2380 | GS-200 | 100 | 6月 | 2次1~2-Y4~5 | 2933 | 2967 | 1.232353 | 1.011592 | 2次X8~9-Y8 | 295 | 677 | 0.1239496 | 2.294915 | 2次X9-Y0~1 | 1830 | 2770 | 0.7689076 | 1.513661 | [20 empty] | 912 | 44
737 | 12 | 竹岡 | 平成26年4月 | 250151 | (仮称)ダイユーエイト寺内店新築工事 | 秋田県秋田市 | 南西側 1次 | GS-200 | 400 | 粘性土 | 砂質粘性土 | 灰褐色 | 混合物なし |  |  | ― | 31.3 | 1.882 | 1.434 | 100 | 805 | 27.1 | 1.917 | 150 | 1718 | 25 | 1.934 | 200 | 2586 | 25 | 1.935 |  |  |  |  | 100 | 805 | 100 | 805 | GS-200 | 100 | 6月 | 1次X8~9-Y8 | 424 | 761 | 0.5267081 | 1.794811 | 1次X9-Y0~1 | 502 | 965 | 0.6236025 | 1.922311 | [25 empty] | 912 | 44
738 | 12 | 竹岡 | 平成26年4月 | 250151 | (仮称)ダイユーエイト寺内店新築工事 | 秋田県秋田市 | 2次・盛土混合 | GS-200 | 400 | 砂質土 | 礫混じり砂質土 | 茶褐色 |  |  |  | ― | 13.1 | 1.825 | 1.613 | 80 | 1896 | 11.4 | 1.9 | 100 | 2480 | 11.3 | 1.915 | 120 | 2856 | 11.1 | 1.93 |  |  |  |  | 80 | 1896 | 100 | 2480 | GS-200 | 100 | 6月 | [35 empty] | 912 | 44
739 | 12 | 竹岡 | 平成26年4月 | 250151 | (仮称)ダイユーエイト寺内店新築工事 | 秋田県秋田市 | BrNo.3 1次・2次混合 | GS-200 | 400 | 砂質土 | 砂質土 | 灰褐色 |  |  |  | ― | 11.8 | 1.786 | 1.597 | 80 | 1895 | 8.2 | 1.85 | 100 | 2422 | 8.1 | 1.868 | 120 | 2917 | 8.1 | 1.877 |  |  |  |  | 80 | 1895 | 100 | 2422 | GS-200 | 100 | 6月 | [35 empty] | 912 | 44
740 | 12 | 竹岡 | 平成26年4月 | 250151 | (仮称)ダイユーエイト寺内店新築工事 | 秋田県秋田市 | 南西側 1次・2次混合 | GS-200 | 400 | 砂質土 | 粘土混じり砂質土 | 薄茶色 |  |  |  | ― | 21.2 | 2.012 | 1.659 | 100 | 1629 | 17 | 2.01 | 150 | 3062 | 16.8 | 2.013 | 200 | 4930 | 16.3 | 2.044 |  |  |  |  | 100 | 1629 | 100 | 1629 | GS-200 | 100 | 6月 | [35 empty] | 912 | 44
741 | 12 | 原田 | 平成26年4月 | 250142 | (仮称)バロー岡崎福岡店新築工事 | 愛知県岡崎市 | 4-F 1次 | GS-200 | 400 | 砂質土 | 粘土混じり砂質土 | 暗茶色 | 腐植臭有 | ｼｬﾘｼｬﾘ |  | ― | 44.5 | 1.707 | 1.181 | 100 | 309 | 38.3 | 1.751 | 150 | 803 | 37.9 | 1.738 | 200 | 1599 | 32.6 | 1.767 |  |  |  |  | 110 | 400 | 130 | 606 | GS-200 | 130 | 5月 | 1次2~3-C | 500 | 793 | 0.8250825 | 1.586 | [30 empty] | 904 | 44
742 | 12 | 原田 | 平成26年4月 | 250142 | (仮称)バロー岡崎福岡店新築工事 | 愛知県岡崎市 | 4-F 2次 | GS-200 | 400 | 砂質土 | 粘土混じり砂質土 | 薄茶色 | 土粒子細かい | 礫少量含む |  | ― | 31.6 | 1.894 | 1.439 | 80 | 360 | 24.9 | 1.841 | 100 | 528 | 24.8 | 1.833 | 120 | 743 | 23.9 | 1.842 |  |  |  |  | 85 | 400 | 110 | 612 | GS-200 | 110 | 5月 | 2次4-D~E | 1687 | 2350 | 2.756536 | 1.393005 | [30 empty] | 904 | 44
743 | 12 | 原田 | 平成26年4月 | 250142 | (仮称)バロー岡崎福岡店新築工事 | 愛知県岡崎市 | 3-B 1次 | GS-200 | 400 | 粘性土 | 腐植土混じり粘性土 | 灰褐色 | 腐植臭有 | 根含む 粘性弱 |  | ― | 67 | 1.581 | 0.946 | 100 | 152 | 53.5 | 1.624 | 150 | 571 | 48.4 | 1.638 | 200 | 1140 | 44.9 | 1.652 | 250 | 1370 | 48.1 | 1.626 | 130 | 400 | 130 | 404 | GS-200 | 130 | 5月 | [35 empty] | 904 | 44
744 | 12 | 原田 | 平成26年4月 | 250142 | (仮称)バロー岡崎福岡店新築工事 | 愛知県岡崎市 | 3-B 2次 | GS-200 | 400 | 粘性土 | 腐植土混じり粘性土 | 暗茶色 | 腐植臭有 | 根含む 粘性弱 |  | ― | 62.2 | 1.608 | 0.992 | 100 | 367 | 47.6 | 1.696 | 150 | 908 | 45.5 | 1.674 | 200 | 1559 | 43.8 | 1.667 |  |  |  |  | 104 | 400 | 110 | 476 | GS-200 | 110 | 5月 | [35 empty] | 904 | 44
745 | 13 | 大田 | 平成26年4月 | 250184 | (仮称)新鎌ヶ谷駅R15高架下店舗新築工事 | 千葉県鎌ケ谷市 | 1次 | GS-200 | 400 | 火山灰質土 | 礫質火山灰土 | 茶褐～赤褐色 | 砕石含む | ﾎﾟﾛﾎﾟﾛ ﾌｶﾌｶ |  | ― | 80.4 | 1.405 | 0.779 | 100 | 319 | 71.8 | 1.439 | 150 | 357 | 76.1 | 1.411 | 200 | 441 | 64.4 | 1.399 |  |  |  |  | 176 | 400 | 180 | 408 | GS-200 | 180 | 7月 | 1次9-A | 547 | 652 | 1.340686 | 1.191956 | [30 empty] | 941 | 44
746 | 13 | 大田 | 平成26年4月 | 250184 | (仮称)新鎌ヶ谷駅R15高架下店舗新築工事 | 千葉県鎌ケ谷市 | 2次 | GS-200 | 400 | 火山灰質土 | 礫混じり火山灰土 | 茶褐～赤褐色 | 砕石含む | ﾎﾟﾛﾎﾟﾛ ﾌｶﾌｶ |  | ― | 48.2 | 1.477 | 0.997 | 100 | 345 | 35.8 | 1.524 | 150 | 422 | 34.8 | 1.509 | 200 | 556 | 37.1 | 1.511 |  |  |  |  | 136 | 400 | 140 | 407 | GS-200 | 140 | 7月 | 2次1-A | 1606 | 1503 | 3.945946 | 0.9358655 | [30 empty] | 941 | 44
747 | 13 | 大田 | 平成26年4月 | 250184 | (仮称)新鎌ヶ谷駅R15高架下店舗新築工事 | 千葉県鎌ケ谷市 | 1次・2次同時 | GS-200 | 400 | 火山灰質土 | 礫混じり火山灰土 | 茶褐～赤褐色 | 砕石含む | ﾎﾟﾛﾎﾟﾛ ﾌｶﾌｶ |  | ― | 66.3 | 1.478 | 0.889 | 100 | 201 | 68.7 |  | 150 | 407 | 61.5 |  | 200 | 615 | 56.2 | [5 empty] | 149 | 400 | [40 empty] | 941 | 44
748 | 13 | 大田 | 平成26年4月 | 250184 | (仮称)新鎌ヶ谷駅R15高架下店舗新築工事 | 千葉県鎌ケ谷市 | 1次・2次同時 | GS-225 | 400 | 火山灰質土 | 礫混じり火山灰土 | 茶褐～赤褐色 | 砕石含む | ﾎﾟﾛﾎﾟﾛ ﾌｶﾌｶ |  | ― | 66.3 | 1.478 | 0.889 | 100 | 309 | 62 |  | 150 | 519 | 58.5 |  | 200 | 857 | 55.3 | [5 empty] | 122 | 400 | [40 empty] | 941 | 46
749 | 13 | 弘田 | 平成26年4月 | 250169 | (仮称)島根中央ホンダ販売ホンダカーズ斐川店新築工事(中古車棟) | 島根県出雲市 | 1次 | GS-200 | 400 | 砂質土 | 粘土混じり砂礫 | 暗灰色 | 一部腐植臭有 | 礫少量含む ｻﾞｸｻﾞｸ ｼﾞｬﾘｼﾞｬﾘ |  | ― | 29.7 | 1.824 | 1.406 | 100 | 1014 | 22.9 | 1.918 | 150 | 2329 | 22.7 | 1.92 | 200 | 3660 | 23.1 | 1.906 |  |  |  |  | 100 | 1014 | 100 | 1014 | GS-200 | 100 | 5月 | 1次X8-Y1 | 1177 | 1930 | 1.16075 | 1.639762 | [31 empty] | 44
750 | 13 | 弘田 | 平成26年4月 | 250169 | (仮称)島根中央ホンダ販売ホンダカーズ斐川店新築工事(中古車棟) | 島根県出雲市 | 2次 | GS-200 | 400 | 砂質土 | 粘土混じり砂礫 | 黄褐～茶褐色 | 一部腐植臭有 | 礫含む ｻﾞｸｻﾞｸ ｼﾞｬﾘｼﾞｬﾘ |  | ― | 19.4 | 2.08 | 1.742 | 80 | 1069 | 16 | 2.066 | 100 | 2279 | 15 | 2.074 | 120 | 2878 | 15.8 | 2.075 |  |  |  |  | 80 | 1069 | 100 | 2279 | GS-200 | 100 | 6月 | 2次X5~6-Y3 | 2510 | 3077 | 1.10136 | 1.225896 | [31 empty] | 44
751 | 13 | 弘田 | 平成26年4月 | 250170 | (仮称)島根中央ホンダ販売ホンダカーズ斐川店新築工事(ショールーム棟) | 島根県出雲市 | 1次 | GS-200 | 600 | 砂質土 | 腐植土混じり砂質土 | 暗灰色 | 水浮き有り | ｻｸｻｸ 一部腐植臭有 |  | ― | 32.5 | 1.873 | 1.414 | 100 | 888 | 25 | 1.875 | 150 | 1835 | 23.4 | 1.896 | 200 | 3048 | 23.2 | 1.898 |  |  |  |  | 100 | 888 | 100 | 888 | GS-200 | 100 | 5月 | 1次X7-Y4 | 815 | 1147 | 0.9177928 | 1.407362 | [31 empty] | 44
752 | 13 | 弘田 | 平成26年4月 | 250170 | (仮称)島根中央ホンダ販売ホンダカーズ斐川店新築工事(ショールーム棟) | 島根県出雲市 | 2次 | GS-200 | 600 | 砂質土 | 粘土混じり砂礫 | 黄褐～茶褐色 | 礫含む | ｼﾞｬﾘｼﾞｬﾘ |  | ― | 16.3 | 2.039 | 1.753 | 80 | 2579 | 12.6 | 2.103 | 100 | 3498 | 11.7 | 2.086 | 120 | 4587 | 11.1 | 2.088 |  |  |  |  | 80 | 2579 | 100 | 3498 | GS-200 | 100 | 6月 | 2次X5-Y4 | 1833 | 2327 | 0.5240137 | 1.269504 | [31 empty] | 44
753 | 13 |  | 平成26年4月 | 250159 | (株)南東北クボタ東根営業所・村山中央SC新築工事 | 山形県東根市 | 1次 | GS-200 | 400 | 粘性土 | 礫混じり粘性土 | 茶褐色 | 礫含む | 腐植臭弱 ﾎﾟﾛﾎﾟﾛ |  | ― | 30.3 | 1.889 | 1.45 | 100 | 602 | 22.3 | 1.908 | 150 | 1743 | 21.5 | 1.912 | 200 | 2428 | 20.2 | 1.932 |  |  |  |  | 100 | 602 | 100 | 602 | GS-200 | 100 | [36 empty] | 920 | 44
754 | 13 |  | 平成26年4月 | 250159 | (株)南東北クボタ東根営業所・村山中央SC新築工事 | 山形県東根市 | 2次 | GS-200 | 400 | 砂質土 | 粘土質礫 | 薄茶・黒褐色 | 礫多含む | 粘性弱 ﾎﾟﾛﾎﾟﾛ |  | ― | 15.3 | 2.116 | 1.835 | 100 | 2487 | 9.9 |  | 150 | 3825 | 10.3 |  | 200 | 4687 | 10 | [5 empty] | 100 | 2487 | 100 | 2487 | GS-200 | 100 | [36 empty] | 920 | 44
755 | 13 |  | 平成26年4月 | 250159 | (株)南東北クボタ東根営業所・村山中央SC新築工事 | 山形県東根市 | 2次 | GS-200 | 400 | 砂質土 | 粘土質礫 | 薄茶・黒褐色 | 礫多含む | 粘性弱 ﾎﾟﾛﾎﾟﾛ |  | ― | 14.1 | 2.102 | 1.842 | 100 | 3351 | 10.7 | 2.148 | 150 | 4893 | 10.9 | 2.145 | 200 | 5059 | 10.3 | 2.118 |  |  |  |  | 100 | 3351 | 100 | 3351 | GS-200 | 100 | [36 empty] | 920 | 44
756 | 13 | 竹岡 | 平成26年4月 | 250163 | (仮称)主婦の店新南店新築工事 | 山形県鶴岡市 | 1次 | GS-200 | 600 | 砂質土 | 粘土混じり砂質土 | 灰褐色 | 混合物なし | ｼｬﾘｼｬﾘ ﾎﾟﾛﾎﾟﾛ |  | ― | 38.2 | 1.814 | 1.312 | 100 | 421 | 31 | 1.801 | 150 | 864 | 29 | 1.815 | 200 | 1337 | 27.8 | 1.831 |  |  |  |  | 121 | 600 | 130 | 687 | GS-200 | 130 | 5月 | 1次8-D~E | 703 | 827 | 1.02329 | 1.176387 | 1次1-D | 775 | 1140 | 1.128093 | 1.470968 | [25 empty] | 924 | 44
757 | 13 | 竹岡 | 平成26年4月 | 250163 | (仮称)主婦の店新南店新築工事 | 山形県鶴岡市 | 2次 | GS-200 | 600 | 粘性土 | 砂混じり粘性土 | 茶褐色 | 礫含む | ﾎﾟﾛﾎﾟﾛ 油臭い |  | ― | 21.7 | 1.992 | 1.637 | 100 | 1095 | 19 | 1.975 | 125 | 1865 | 16.2 | 1.997 | 150 | 2075 | 16.4 | 1.984 |  |  |  |  | 100 | 1095 | 100 | 1095 | GS-200 | 100 | 5月 | 2次6~7-D | 2057 | 3080 | 1.878539 | 1.497326 | 2次1-D | 1310 | 1907 | 1.196347 | 1.455725 | [25 empty] | 924 | 44
758 | 13 | 竹岡 | 平成26年4月 | 250163 | (仮称)主婦の店新南店新築工事 | 山形県鶴岡市 | 消火水槽部 | GS-200 | 600 | 砂質土 | 砂質土 | 暗灰色 | 玉砂利含む | ｼｬﾘｼｬﾘ |  | ― | 20.4 | 1.82 | 1.512 | 100 | 1893 | 15.1 | 1.919 | 125 | 2272 | 15.6 | 1.924 | 150 | 3008 | 15.1 | 1.933 |  |  |  |  | 100 | 1893 | 100 | 1893 | GS-200 | 100 | 5月 | [35 empty] | 924 | 44
759 | 13 | 高尾 | 平成26年4月 | 250156 | ホンダカーズ明舞学園南店新築工事 | 兵庫県神戸市 | 1次 | GS-200 | 400 | 砂質土 | 粘土混じり砂質土 | 青灰色 | 土粒子細かい | ｼｬﾘｼｬﾘ |  | ― | 19.3 | 1.896 | 1.589 | 80 | 2454 | 15.4 | 1.935 | 100 | 3281 | 14.9 | 1.946 | 120 | 4088 | 14.8 | 1.951 |  |  |  |  | 80 | 2454 | 100 | 3281 | GS-200 | 100 | 6月 | 1次X6-Y1 | 1014 | 1523 | 0.3090521 | 1.501972 | [30 empty] | 917 | 44
760 | 13 | 高尾 | 平成26年4月 | 250156 | ホンダカーズ明舞学園南店新築工事 | 兵庫県神戸市 | 2次 | GS-200 | 400 | 砂質土 | 砂質土 | 黄褐色 | 土粒子細かい | ｼｬﾘｼｬﾘ |  | ― | 17.2 | 1.809 | 1.543 | 80 | 2077 | 13.3 | 1.856 | 100 | 2809 | 13 | 1.86 | 120 | 3203 | 12.6 | 1.867 |  |  |  |  | 80 | 2077 | 80 | 2077 | GS-200 | 80 | 6月 | 2次X3~4-Y5 | 1300 | 1820 | 0.6259027 | 1.4 | [30 empty] | 917 | 44
761 | 13 | 中川 | 平成26年4月 | 250176 | 富山県高岡市某物件(ジョーシン棟) | 富山県高岡市 | 1次 | GS-200 | 400 | 砂質土 | 砂質土 | 青灰色 | 水浮き有り | 土くさい ｼｬﾘｼｬﾘ |  | ― | 32.7 | 1.834 | 1.382 | 100 | 1060 | 24.6 | 1.88 | 150 | 1614 | 23.9 | 1.873 | 200 | 3419 | 23.8 | 1.906 |  |  |  |  | 100 | 1060 | 100 | 1060 | GS-200 | 100 | 7月 | 1次5~6-E | 491 | 588 | 0.4632075 | 1.197556 | 1次1-B | 1810 | 2693 | 1.707547 | 1.487845 | [25 empty] | 935 | 44
762 | 13 | 中川 | 平成26年4月 | 250176 | 富山県高岡市某物件(ジョーシン棟) | 富山県高岡市 | 2次 | GS-200 | 400 | 粘性土 | 粘性土 | 灰褐～茶褐色 | 木片含む | 腐植臭有 粘性有り |  | ― | 43.4 | 1.771 | 1.235 | 100 | 436 | 34.3 | 1.811 | 150 | 1374 | 33 | 1.794 | 200 | 2264 | 31.1 | 1.8 |  |  |  |  | 100 | 436 | 100 | 436 | GS-200 | 100 | 7月 | 2次6~7-C~D | 701 | 886 | 1.607798 | 1.263909 | 2次4~5-C | 1045 | 1293 | 2.396789 | 1.237321 | [25 empty] | 935 | 44
763 | 13 | 中川 | 平成26年5月 | 250176 | 富山県高岡市某物件(Vドラッグ棟) | 富山県高岡市 | 1次 | GS-200 | 400 | 粘性土 | 腐植土混じり粘性土 | 暗灰色 | 含水量多 | 腐植臭有 粘性有り 繊維質含む |  | ― | 43.5 | 1.761 | 1.227 | 100 | 1080 | 34.1 | 1.758 | 150 | 2373 | 33.9 | 1.764 | 200 | 3819 | 32.7 | 1.794 |  |  |  |  | 100 | 1080 | 100 | 1080 | GS-200 | 100 | 8月 | 1次3~4-C | 680 | 1137 | 0.6296296 | 1.672059 | [30 empty] | 935 | 44
764 | 13 | 中川 | 平成26年5月 | 250176 | 富山県高岡市某物件(Vドラッグ棟) | 富山県高岡市 | 2次 | GS-200 | 400 | 粘性土 | 礫混じり砂質粘性土 | 暗茶色 | 腐植臭有 | ﾎﾟﾛﾎﾟﾛ |  | ― | 39.9 | 1.763 | 1.26 | 100 | 359 | 33.3 | 1.812 | 150 | 825 | 30.8 | 1.809 | 200 | 1490 | 29.1 | 1.821 |  |  |  |  | 105 | 400 | 110 | 453 | GS-200 | 110 | 8月 | 2次1-D | 1283 | 1480 | 2.83223 | 1.153546 | [30 empty] | 935 | 44
765 | 13 | 中川 | 平成26年5月 | 250164 | (仮称)中部薬品美浜店新築工事 | 愛知県知多郡 | 1次 | GS-200 | 400 | 砂質土 | 粘土混じり砂質土 | 灰褐色 | 礫含む | ﾎﾟﾛﾎﾟﾛ |  | ― | 26.7 | 1.947 | 1.537 | 100 | 1675 | 21.9 | 1.931 | 150 | 1986 | 20.1 | 1.953 | 200 | 2194 | 19.6 | 1.955 |  |  |  |  | 100 | 1675 | 100 | 1675 | GS-200 | 100 | 5月 | 1次5-G | 1653 | 3270 | 0.9868657 | 1.978221 | [30 empty] | 925 | 44
766 | 13 | 中川 | 平成26年5月 | 250164 | (仮称)中部薬品美浜店新築工事 | 愛知県知多郡 | 2次 | GS-200 | 400 | 砂質土 | 砂質土 | 灰褐色 | 粘土含む | ｻｸｻｸ ﾎﾟﾛﾎﾟﾛ |  | ― | 22.6 | 2.011 | 1.64 | 100 | 2227 | 17.2 | 2.018 | 150 | 2790 | 16.7 | 2.027 | 200 | 3318 | 16.1 | 2.037 |  |  |  |  | 100 | 2227 | 100 | 2227 | GS-200 | [37 empty] | 925 | 44
767 | 13 | 中川 | 平成26年5月 | 250164 | (仮称)中部薬品美浜店新築工事 | 愛知県知多郡 | 2次 | GS-200 | 400 | 砂質土 | 砂質土 | 灰褐色 | 粘土含む | ｻｸｻｸ ﾎﾟﾛﾎﾟﾛ |  | ― | 22.2 | 2.029 | 1.66 | 80 | 1751 | 16 | 2.023 | [12 empty] | 80 | 1751 | 80 | 1751 | GS-200 | 80 | 6月 | 2次4~5-D | 3150 | 3913 | 1.798972 | 1.242222 | [30 empty] | 925 | 44
768 | 13 | 竹内 | 平成26年5月 | 250172 | (仮称)イオンビッグ玉城店新築工事 | 三重県度会群 | X3-Y7 1次 | GS-200 | 400 | 砂質土 | 粘土混じり砂質土 | 赤橙色 | 礫含む | ﾌｶﾌｶ |  | ― | 36.3 | 1.795 | 1.317 | 100 | 1102 | 28.2 | 1.84 | 150 | 2216 | 27.5 | 1.852 | 200 | 3244 | 26.8 | 1.865 |  |  |  |  | 100 | 1102 | 100 | 1102 | GS-200 | 100 | 6月 | 1次X4-Y7 | 924 | 1133 | 0.8384755 | 1.22619 | 1次X2-Y3 | 1031 | 1290 | 0.9355717 | 1.251212 | [25 empty] | 931 | 44
769 | 13 | 竹内 | 平成26年5月 | 250172 | (仮称)イオンビッグ玉城店新築工事 | 三重県度会群 | X13-Y1 1次 | GS-200 | 400 | 砂質土 | 粘土混じり礫 | 暗灰色 | 礫多含む | ｻﾞｸｻﾞｸ |  | ― | 11.7 | 2.04 | 1.827 | 100 | 4184 | 9.7 | 2.207 | 150 | 5089 | 7.3 | 2.134 | 200 | 5072 | 6.9 | 2.121 |  |  |  |  | 100 | 4184 | 100 | 4184 | GS-200 | 100 | 6月 | [35 empty] | 931 | 44
770 | 13 | 竹内 | 平成26年5月 | 250172 | (仮称)イオンビッグ玉城店新築工事 | 三重県度会群 | X10-Y8 1次・消火水槽部 | GS-200 | 400 | 砂質土 | 粘土混じり砂礫 | 緑灰色 | 礫含む | ｻｸｻｸ |  | ― | 38.2 | 1.772 | 1.282 | 100 | 853 | 31.9 | 1.775 | 150 | 1566 | 30.1 | 1.786 | 200 | 2309 | 28.6 | 1.794 |  |  |  |  | 100 | 853 | 100 | 853 | GS-200 | 100 | 6月 | 1次X9-Y1 | 829 | 1047 | 0.971864 | 1.262967 | 1次X7-Y4~5 | 211 | 483 | 0.2473623 | 2.2891 | [25 empty] | 931 | 44
771 | 13 | 竹内 | 平成26年5月 | 250172 | (仮称)イオンビッグ玉城店新築工事 | 三重県度会群 | X3-Y7 2次 | GS-200 | 400 | 砂質土 | 粘土混じり砂質土 | 赤褐色 | 礫含む | 根含む ﾌｶﾌｶ |  | ― | 29.1 | 1.893 | 1.466 | 80 | 958 | 24 | 1.885 | 100 | 1429 | 22.6 | 1.892 | 150 | 2110 | 22.7 | 1.851 | 200 | 2795 | 22.4 | 1.864 | 80 | 958 | 80 | 958 | GS-200 | 80 | 7月 | 2次X13~14－Y1~2 | 989 | 1367 | 1.032359 | 1.382204 | 2次X9~10-Y2~3 | 1683 | 2013 | 1.756785 | 1.196078 | 2次X7-Y4 | 1483 | 1860 | 1.548017 | 1.254214 | 2次X5~6-Y3 | 1393 | 1820 | 1.454071 | 1.306533 | [15 empty] | 931 | 44
772 | 13 | 竹内 | 平成26年6月 | 250172 | (仮称)イオンビッグ玉城店新築工事 | 三重県度会群 | 盛土 | GS-200 | 400 | 砂質土 | 砂礫 | 暗灰色 | 礫多含む | 根含む ﾎﾟﾛﾎﾟﾛ しっとり |  | ― | 15.9 | 2.041 | 1.761 | 80 | 1792 | 10.9 | 2.057 | 100 | 1887 | 10.9 | 2.014 | [8 empty] | 80 | 1792 | 80 | 1792 | GS-200 | 80 | 7月 | [35 empty] | 931 | 44
773 | 13 | 竹内 | 平成26年5月 | 250166 | (仮称)紀の川ボート艇庫新築工事 | 和歌山県和歌山市 | 1次 | GS-200 | 400 | 砂質土 | 砂礫 | 茶褐色 | 礫多含む | ｼﾞｬﾘｼﾞｬﾘ ｻﾞｸｻﾞｸ | 3層12回 | ― | 18.9 | 2.12 | 1.783 | 80 | 1691 | 14.7 | 2.102 | 100 | 2126 | 15 | 2.1 | 120 | 2474 | 14.5 | 2.098 |  |  |  |  | 80 | 1691 | 100 | 2126 | GS-200 | 100 | 6月 | 1次X1~2-Y4 | 2450 | 3647 | 1.152399 | 1.488571 | [30 empty] | 927 | 44
774 | 13 | 竹内 | 平成26年5月 | 250166 | (仮称)紀の川ボート艇庫新築工事 | 和歌山県和歌山市 | 2次 | GS-200 | 400 | 砂質土 | 砂礫 | 暗茶色 | 礫多含む | ﾊﾟｻﾊﾟｻ ﾊﾟﾗﾊﾟﾗ | 3層12回 | ― | 12.2 | 2.041 | 1.818 | 80 | 2034 | 10.1 | 1.979 | 100 | 2395 | 10.4 | 1.977 | 120 | 2863 | 10.4 | 1.979 |  |  |  |  | 80 | 2034 | 100 | 2395 | GS-200 | 100 | 6月 | 2次X2~3-Y3~4 | 2570 | 3417 | 1.073069 | 1.329572 | [30 empty] | 927 | 44
775 | 13 | 原田 | 平成26年5月 | 250116 | (仮称)ミヤカン新工場新築工事 | 宮城県気仙沼市 | BrNo.5② 2次 | GS-200 | 400 | 砂質土 | 礫混じり砂質土 | 茶褐～黄褐色 | 礫多含む | ﾊﾟﾗﾊﾟﾗ | 3層12回 | ― | 25.3 | 1.936 | 1.544 | 80 | 1311 | 17.4 | 1.926 | 100 | 1614 | 21.2 | 1.885 | 150 | 2437 | 19.8 | 1.865 | 200 | 2807 | 19 | 1.833 | 100 | 1614 | 100 | 1614 | GS-200 | 100 | 6月 | [35 empty] | 884 | 44
776 | 13 | 原田 | 平成26年5月 | 250116 | (仮称)ミヤカン新工場新築工事 | 宮城県気仙沼市 | BrNo.5 1次 | GS-200 | 400 | 粘性土 | 礫質粘性土 | 薄茶色 | 礫含む | ｻﾞｸｻﾞｸ 粘性無し | 3層12回 | ― | 18 | 2.134 | 1.808 | 80 | 2427 | 14.4 | 2.062 | 100 | 3132 | 18.1 | 2.136 | 150 | 4874以上 | 16.2 | 2.145 | 200 | 5078以上 | 14.5 | 2.149 | 100 | 3132 | 100 | 3132 | GS-200 | 100 | 6月 | 1次5-E | 1687 | 2303 | 0.5386335 | 1.365145 | [30 empty] | 884 | 44
777 | 13 | 原田 | 平成26年5月 | 250116 | (仮称)ミヤカン新工場新築工事 | 宮城県気仙沼市 | BrNo.5 2次 | GS-200 | 400 | 砂質土 | 粘土質礫 | 薄茶色 | 礫多含む | ｻﾞｸｻﾞｸ 粘性無し ｽﾚｰﾄ含む | 3層12回 | ― | 14.6 | 2.181 | 1.902 | 80 | 3065 | 14.4 | 2.162 | 100 | 3490 | 14.4 | 2.133 | 150 | 4070 | 14.2 | 2.099 | 200 | 4516 | 13.6 | 2.059 | 100 | 3490 | 100 | 3490 | GS-200 | 100 | 6月 | 2次2~3-C | 2457 | 2947 | 0.7040115 | 1.19943 | [30 empty] | 884 | 44
778 | 13 | 原田 | 平成26年5月 | 250116 | (仮称)ミヤカン新工場新築工事 | 宮城県気仙沼市 | BrNo.1 1次 | GS-200 | 400 | 砂質土 | 粘土混じり砂礫 | 薄茶色 | 礫含む | ｻﾞｸｻﾞｸ 根含む | 3層12回 | ― | 21.8 | 2.084 | 1.711 | 80 | 1455 | 21 | 2.083 | 100 | 2142 | 20.2 | 2.077 | 150 | 3689 | 19.4 | 2.089 | 200 | 4793 | 19.1 | 2.091 | 100 | 2142 | 100 | 2142 | GS-200 | 100 | 6月 | 1次4~5-F | 1707 | 2277 | 0.7969188 | 1.333919 | [30 empty] | 884 | 44
779 | 13 | 原田 | 平成26年5月 | 250116 | (仮称)ミヤカン新工場新築工事 | 宮城県気仙沼市 | BrNo.1 2次 | GS-200 | 400 | 砂質土 | 粘土混じり砂礫 | 黄褐～薄茶色 | 礫多含む | ﾊﾟﾗﾊﾟﾗ 根含む |  | ― | 20.1 | 2.079 | 1.731 | 80 | 1185 | 14.1 | 2.038 | 100 | 1721 | 14.4 | 2.012 | 150 | 2518 | 14.5 | 1.985 | 200 | 3209 | 12.1 | 1.979 | 100 | 1721 | 100 | 1721 | GS-200 | 100 | 6月 | 2次4-B | 1490 | 2263 | 0.8657757 | 1.518792 | [30 empty] | 884 | 44
780 | 13 | 藤本 | 平成26年5月 | 250190 | (仮称)味の素川崎事務所新築工事 | 神奈川県川崎市 | 1次 | HK-P530 | 600 | 砂質土 | 礫混じり砂質土 | 灰褐色 | 水浮き有り | ｻﾗｻﾗ 礫・粘土少量含む | 3層12回 | ― | 25.9 | 1.968 | 1.563 | 80 | 812 | 19.8 | 1.993 | 100 | 1010 | 20.3 | 1.982 | 120 | 1515 | 19.5 | 1.998 |  |  |  |  | 80 | 812 | 100 | 1010 | HK-P530 | 100 | 9月 | 1次2-B | 2067 | 2623 | 2.046535 | 1.268989 | [30 empty] | 947 | 55
781 | 13 | 藤本 | 平成26年5月 | 250190 | (仮称)味の素川崎事務所新築工事 | 神奈川県川崎市 | 2次 | HK-P530 | 600 | 砂質土 | 砂質土 | 暗茶色 | 礫含む | ﾊﾟﾗﾊﾟﾗ ｻﾞﾗｻﾞﾗ | タッピング法 | ― | 18.7 | 2.008 | 1.691 | 80 | 1581 | 15.5 | 2.081 | 100 | 2102 | 15.2 | 2.076 | 120 | 3199 | 14.7 | 2.083 |  |  |  |  | 80 | 1581 | 80 | 1581 | HK-P530 | 80 | 9月 | 2次3~4-A | 1437 | 2030 | 0.9089184 | 1.412665 | [30 empty] | 947 | 55
782 | 13 | 藤本 | 平成26年5月 | 250191 | (仮称)JSSスイミングスクール鶴見中央新築工事 | 神奈川県横浜市鶴見区 | 1次(GL-3500) | HK-P530 | 400 | 粘性土 | 粘性土 | 黒褐色 | 腐植臭有 | 粘性有り | こけし法 | ― | 44.8 | 1.728 | 1.193 | 100 | 1140 | 38.1 | 1738 | 150 | 2807 | 36.1 | 1.75 | 200 | 4204 | 31.9 | 1.785 |  |  |  |  | 100 | 1140 | 100 | 1140 | HK-P530 | 100 | 7月 | 1次2-B~C | 681 | 871 | 0.5973684 | 1.279001 | [30 empty] | 948 | 55
783 | 13 | 藤本 | 平成26年5月 | 250191 | (仮称)JSSスイミングスクール鶴見中央新築工事 | 神奈川県横浜市鶴見区 | 1次(GL-2300) | HK-P530 | 400 | 粘性土 | 砂質粘性土 | 灰褐色 | 一部腐植臭有 | 粘性弱 | こけし法 | ― | 55.3 | 1.647 | 1.06 | 100 | 1287 | 44.8 | 1.652 | 150 | 2943 | 41.6 | 1.681 | 200 | 4609以上 | 41.3 | 1.697 |  |  |  |  | 100 | 1287 | 100 | 1287 | HK-P530 | 100 | 7月 | [35 empty] | 948 | 55
784 | 13 | 藤本 | 平成26年5月 | 250191 | (仮称)JSSスイミングスクール鶴見中央新築工事 | 神奈川県横浜市鶴見区 | 2次 | HK-P530 | 400 | 砂質土 | 礫混じり砂質土 | 茶褐色 | 礫含む | 根含む ﾊﾟﾗﾊﾟﾗ | 3層12回 | ― | 38.2 | 1.767 | 1.278 | 100 | 1207 | 29.2 | 1.806 | 150 | 2041 | 28.1 | 1.773 | 200 | 2907 | 25.9 | 1.758 |  |  |  |  | 100 | 1207 | 100 | 1207 | HK-P530 | 100 | 7月 | 2次7~8-A | 1001 | 1150 | 0.8293289 | 1.148851 | [30 empty] | 948 | 55
785 | 13 | 竹岡 | 平成26年5月 | 250189 | (仮称)都城PROJECT | 宮崎県都城市 | BrNo.4 1次 | GS-200 | 600 | 砂質土 | 礫混じり砂質土 | 茶褐色 | シラス含む | 礫含む ﾊﾟｻﾊﾟｻ ﾊﾟﾗﾊﾟﾗ | 3層12回 | ― | 37.2 | 1.621 | 1.181 | 100 | 1134 | 28.9 | 1.67 | 150 | 2124 | 27.5 | 1.665 | 200 | 2936 | 25.6 | 1.673 |  |  |  |  | 100 | 1134 | 130 | 1728 | GS-200 | 130 | [36 empty] | 946 | 44
786 | 13 | 竹岡 | 平成26年5月 | 250189 | (仮称)都城PROJECT | 宮崎県都城市 | BrNo.1 1次 | GS-200 | 600 | 砂質土 | 粘土混じり砂礫 | 黒褐色 | シラス含む | 礫・根含む 腐植土含む ｼｬﾘｼｬﾘ | 3層12回 | ― | 60.5 | 1.583 | 0.987 | 100 | 156 | 52.3 | 1.604 | 150 | 899 | 47.2 | 1.617 | 200 | 1840 | 46.6 | 1.637 | 250 | 2855 | 58.6 | 1.66 | 125 | 520 | 130 | 602 | GS-200 | 130 | [36 empty] | 946 | 44
787 | 13 | 竹岡 | 平成26年5月 | 250189 | (仮称)都城PROJECT | 宮崎県都城市 | BrNo.4 2次 | GS-200 | 600 | 砂質土 | 礫混じり砂質土 | 茶褐色 | シラス含む | ｻﾗｻﾗ ﾊﾟｻﾊﾟｻ | 3層12回 | ― | 28.3 | 1.582 | 1.233 | 100 | 1793 | 22.9 | 1.627 | 150 | 2735 | 21.8 | 1.616 | 200 | 3427 | 21.3 | 1.631 | [46 empty] | 946 | 44
788 | 13 | 竹岡 | 平成26年7月 | 250189 | (仮称)都城PROJECT | 宮崎県都城市 | BrNo.4 2次 | GS-200 | 600 | 砂質土 | 礫混じり砂質土 | 茶褐色 | シラス含む | ｻﾗｻﾗ ﾊﾟｻﾊﾟｻ | 3層12回 | ― | 28.2 | 1.585 | 1.237 | 80 | 1256 | 26 | 1.66 | [12 empty] | 80 | 1256 | 80 | 1256 | GS-200 | 80 | [36 empty] | 946 | 44
789 | 13 | 新井 | 平成26年5月 | 250197 | (仮称)さいたま市内谷ビル新築工事 | 埼玉県さいたま市南区 | 1次 | GS-200 | 600 | 粘性土 | 腐植土混じり粘土 | 黒褐～暗灰色 | 繊維質含む | 腐植臭有 しっとり もちもち | 3層12回 | ― | 89.7 | 1.463 | 0.771 | 100 | 138 | 71.5 | 1.535 | 150 | 443 | 71.1 | 1.531 | 200 | 1163 | 60.9 | 1.553 | 250 | 1783 | 61.8 | 1.551 | 161 | 600 | 170 | 731 | GS-200 | [37 empty] | 953 | 44
790 | 13 | 新井 | 平成26年5月 | 250197 | (仮称)さいたま市内谷ビル新築工事 | 埼玉県さいたま市南区 | 2次 | GS-200 | 600 | 砂質土 | 礫混じり砂質土 | 灰褐色 | 礫含む | 根含む ｻﾞﾗｻﾞﾗ | こけし法 | ― | 23 | 1.94 | 1.578 | 80 | 556 | 22 | 1.944 | 100 | 795 | 22.7 | 1.941 | 150 | 1522 | 20.9 | 1.922 | 200 | 1944 | 19.1 | 1.891 | 84 | 600 | 100 | 795 | GS-200 | [37 empty] | 953 | 44
791 | 13 | 竹内 | 平成26年5月 | 250165 | (仮称)福島公民館新築工事 | 長野県諏訪市 | 1次 | GS-200 | 400 | 粘性土 | 腐植質粘性土 | 黒褐色 | 繊維質含む | 腐植臭有 ﾌｶﾌｶ しっとり | こけし法 | ― | 76 | 1.533 | 0.871 | 100 | 63 | 63.4 | 1.609 | 200 | 806 | 56.2 | 1.61 | 300 | 2067 | 47.1 | 1.646 |  |  |  |  | 146 | 400 | 150 | 435 | GS-200 | 150 | 6月 | 1次X3-Y2 | 1118 | 1647 | 2.570115 | 1.473166 | [30 empty] | 926 | 44
792 | 13 | 竹内 | 平成26年5月 | 250165 | (仮称)福島公民館新築工事 | 長野県諏訪市 | 2次 | GS-200 | 400 | 砂質土 | 腐植土混じり砂質土 | 暗茶色 | 繊維質含む | 一部腐植臭有 ｼｬﾘｼｬﾘ しっとり | こけし法 | ― | 40.3 | 1.71 | 1.219 | 100 | 133 | 37 | 1.792 | 200 | 1101 | 33.3 | 1.797 | 300 | 2983 | 31.8 | 1.819 |  |  |  |  | 128 | 400 | 130 | 424 | GS-200 | 130 | 6月 | 2次X1~2-Y2 | 3097 | 4057 | 7.304245 | 1.309977 | [30 empty] | 926 | 44
793 | 13 | 竹内 | 平成26年5月 | 250186 | (仮称)いちやまマート岡谷店新築工事 | 長野県岡谷市 | X2Y3 1次 | GS-200 | 400 | 粘性土 | 腐植土混じり粘性土 | 灰褐色 | 繊維質含む | 腐植臭有 ｻﾞﾗｻﾞﾗ しっとり | こけし法 | ― | 38.8 | 1.675 | 1.206 | 100 | 286 | 46.1 | 1.735 | 150 | 1009 | 38.2 | 1.734 | 200 | 2186 | 37.6 | 1.767 | 300 | 4054 | 36.3 | 1.778 | 108 | 400 | 150 | 1009 | GS-200 | 150 | 7月 | 1次X3-Y2 | 517 | 881 | 0.5123885 | 1.704062 | [30 empty] | 943 | 44
794 | 13 | 竹内 | 平成26年5月 | 250186 | (仮称)いちやまマート岡谷店新築工事 | 長野県岡谷市 | X2Y3 1次 | GS-200 | 400 | 粘性土 | 腐植土混じり粘性土 | 灰褐色 | 繊維質含む | ｻﾞﾗｻﾞﾗ・しっとり・粘性弱 | 3層12回 | ― | 38.8 | 1.675 | 1.206 | 100 | 286 | 46.1 | 1.735 | 150 | 1009 | 38.2 | 1.734 | 200 | 2186 | 37.6 | 1.767 | 300 | 4054 | 36.3 | 1.778 | [42 empty] | 943 | 44
794 | 13 | 竹内 | 平成26年5月 | 250186 | (仮称)いちやまマート岡谷店新築工事 | 長野県岡谷市 | X2Y3 2次 | GS-200 | 400 | 砂質土 | 粘土質砂礫 | 茶褐色 | 礫多含む | 根含む 土臭い ﾊﾟﾗﾊﾟﾗ | こけし法 | ― | 24.8 | 1.974 | 1.582 | 100 | 873 | 19 | 2.03 | 150 | 1364 | 19.1 | 2.011 | 200 | 2015 | 17.5 | 2.015 | 300 | 3095 | 15.6 | 2.011 | 100 | 873 | 100 | 873 | GS-200 | 100 | 7月 | 2次X7-Y4 | 743 | 1000 | 0.8510882 | 1.345895 | [30 empty] | 943 | 44
795 | 13 | 竹内 | 平成26年5月 | 250186 | (仮称)いちやまマート岡谷店新築工事 | 長野県岡谷市 | X6Y4 1次 | GS-200 | 400 | 粘性土 | 礫混じり粘性土 | 暗灰色 | 一部腐植臭有 | しっとり | 3層12回 | ― | 52.5 | 1.675 | 1.098 | 100 | 268 | 43.9 | 1.737 | 150 | 842 | 36.8 | 1.746 | 200 | 1638 | 34.9 | 1.76 | 300 | 3731 | 31.5 | 1.781 | 112 | 400 | 150 | 842 | GS-200 | 150 | 7月 | 1次X2-Y3~4 | 439 | 786 | 0.5213777 | 1.790433 | [30 empty] | 943 | 44
796 | 13 | 竹内 | 平成26年5月 | 250186 | (仮称)いちやまマート岡谷店新築工事 | 長野県岡谷市 | X6Y4 2次 | GS-200 | 400 | 粘性土 | 礫混じり砂質粘性土 | 暗茶色 | 礫含む | 根含む 土臭い しっとり ﾊﾟﾗﾊﾟﾗ | 3層12回 | ― | 32 | 1.872 | 1.418 | 100 | 533 | 24.9 | 1.909 | 150 | 957 | 24.2 | 1.927 | 200 | 1227 | 22.5 | 1.933 | 300 | 2027 | 19.8 | 1.95 | 100 | 533 | 100 | 533 | GS-200 | 100 | 7月 | 2次X7-Y5 | 492 | 694 | 0.9230769 | 1.410569 | [30 empty] | 943 | 44
797 | 14 | 竹内 | 平成26年5月 | 250119 | (仮称)社会福祉法人はしま特別養護老人ホーム建設工事 | 岐阜県羽島市 | 2-F 1次 | GS-200 | 400 | 砂質土 | 細砂 | 灰褐色 | 粘土含む | 礫なし ﾊﾟﾗﾊﾟﾗ 含水比適当 | 3層12回 | ― | 30.1 | 1.89 | 1.453 | 100 | 838 | 24.5 | 1.913 | 150 | 1313 | 21.8 | 1.914 | 200 | 2361 | 20.6 | 1.931 |  |  |  |  | 100 | 838 | 100 | 838 | GS-200 | 100 | 8月 | 1次2-E | 370 | 674 | 0.4415274 | 1.821622 | [30 empty] | 887 | 44
798 | 14 | 竹内 | 平成26年5月 | 250119 | (仮称)社会福祉法人はしま特別養護老人ホーム建設工事 | 岐阜県羽島市 | 6-D 1次 | GS-200 | 400 | 砂質土 | 礫混じり砂質土 | 茶褐色 | 粘土含む | 1次：2次=3:1 ﾌｶﾌｶ 締まりにくい | 3層12回 | 混合土 | 24.2 | 1.943 | 1.565 | 100 | 1138 | 19.2 | 1.999 | 150 | 1731 | 18.4 | 2.001 | 200 | 2913 | 17.5 | 2.02 |  |  |  |  | 100 | 1138 | 100 | 1138 | GS-200 | 100 | 8月 | 1次2-E | 370 | 674 | 0.3251318 | 1.821622 | [30 empty] | 887 | 44
799 | 14 | 竹内 | 平成26年5月 | 250119 | (仮称)社会福祉法人はしま特別養護老人ホーム建設工事 | 岐阜県羽島市 | 6-D 2次 | GS-200 | 400 | 砂質土 | 砂混じり礫 | 暗灰色 | 礫多含む | ｼﾞｬﾘｼﾞｬﾘ ｻﾞﾗｻﾞﾗ | 3層12回 | ― | 9.3 | 2.144 | 1.961 | 80 | 2967 | 7.8 | 2.184 | 100 | 3386 | 8.2 | 2.165 | 120 | 3183 | 8.4 | 2.14 |  |  |  |  | 80 | 2967 | 100 | 3386 | GS-200 | 100 | 8月 | 2次7-F | 1082 | 1440 | 0.3195511 | 1.330869 | [30 empty] | 887 | 44
800 | 14 | 竹内 | 平成26年5月 | 260108 | (仮称)カインズホーム名古屋当知店新築工事 | 愛知県名古屋市 | X2-Y5 1次 | GS-200 | 600 | 粘性土 | 砂混じり粘性土 | 灰褐色 | 混合物なし | 粘性弱 | こけし法 | ― | 36.7 | 1.814 | 1.327 | 100 | 930 | 30.5 | 1.834 | 125 | 1580 | 30.8 | 1.831 | 150 | 2249 | 30.8 | 1.831 |  |  |  |  | 100 | 930 | 100 | 930 | GS-200 | 100 | 8月 | 1次X9~10-Y7~8 | 5309 | 7353 | 5.708602 | 1.385007 | 1次X12-Y2~3 | 1986 | 2334 | 2.135484 | 1.175227 | 1次X4-Y2~3 | 6335 | 8625 | 6.811828 | 1.361484 | 1次X2-Y5 | 3017 | 4107 | 3.244086 | 1.361286 | [15 empty] | 964 | 44
801 | 14 | 竹内 | 平成26年5月 | 260108 | (仮称)カインズホーム名古屋当知店新築工事 | 愛知県名古屋市 | X2-Y5 2次 | GS-200 | 600 | 砂質土 | 礫混じり砂質土 | 茶褐色 | 礫含む | 粘土少量含む 鉄片含む ｻｸｻｸ しっとり | 3層12回 | ― | 18.1 | 2.098 | 1.777 | 80 | 1030 | 16.6 | 2.079 | 100 | 1509 | 16.7 | 2.082 | 120 | 2160 | 16.2 | 2.087 |  |  |  |  | 80 | 1030 | 80 | 1030 | GS-200 | 80 | 8月 | 2次X11-Y4 | 1063 | 1280 | 1.032039 | 1.204139 | 2次X9-Y3 | 506 | 564 | 0.4912621 | 1.114625 | 2次X4-Y10 | 849 | 1330 | 0.8242718 | 1.566549 | 2次X4-B | 1521 | 2460 | 1.476699 | 1.617357 | [15 empty] | 964 | 44
802 | 14 | 竹内 | 平成26年5月 | 260108 | (仮称)カインズホーム名古屋当知店新築工事 | 愛知県名古屋市 | X8-Y4 1次 | GS-200 | 600 | 砂質土 | 粘土混じり砂質土 | 薄茶色 | 混合物なし | ｼｬﾘｼｬﾘ しっとり ｻｸｻｸ |  | ― | 25.1 | 1.92 | 1.535 | 100 | 1115 | 20.8 | 1.956 | 125 | 1555 | 21.5 | 1.955 | 150 | 2224 | 21.3 | 1.96 |  |  |  |  | 100 | 1115 | 100 | 1115 | GS-200 | 100 | 8月 | 1次X9~10-Y7~8 | 5309 | 7353 | 4.761435 | 1.385007 | 1次X12-Y2~3 | 1986 | 2334 | 1.781166 | 1.175227 | 1次X4-Y2~3 | 6335 | 8625 | 5.681614 | 1.361484 | 1次X2-Y5 | 3017 | 4107 | 2.70583 | 1.361286 | [15 empty] | 964 | 44
803 | 14 | 竹内 | 平成26年5月 | 260108 | (仮称)カインズホーム名古屋当知店新築工事 | 愛知県名古屋市 | X8-Y4 2次 | GS-200 | 600 | 砂質土 | 砂質土 | 薄茶色 | 礫含む | ｻｸｻｸ しっとり |  | ― | 18.4 | 1.787 | 1.51 | 80 | 1216 | 14.8 | 1.916 | 100 | 1477 | 14.6 | 1.897 | 120 | 2098 | 14.4 | 1.904 |  |  |  |  | 80 | 1216 | 80 | 1216 | GS-200 | 80 | 8月 | 2次X11-Y4 | 1063 | 1280 | 0.8741776 | 1.204139 | 2次X9-Y3 | 506 | 564 | 0.4161184 | 1.114625 | 2次X4-Y10 | 849 | 1330 | 0.6981908 | 1.566549 | 2次X4-B | 1521 | 2460 | 1.250822 | 1.617357 | [15 empty] | 964 | 44
804 | 14 | 竹内 | 平成26年5月 | 260108 | (仮称)カインズホーム名古屋当知店新築工事 | 愛知県名古屋市 | X13-Y6 1次 | GS-200 | 600 | 砂質土 | 粘土質砂質土 | 黄灰色 | 水浮き有り | ｼｬﾘｼｬﾘ しっとり ﾌﾟﾆﾌﾟﾆ |  | ― | 26.6 | 1.874 | 1.48 | 100 | 1303 | 22.4 | 1.903 | 125 | 1976 | 21.3 | 1.938 | 150 | 2468 | 23.8 | 1.895 |  |  |  |  | 100 | 1303 | 100 | 1303 | GS-200 | 100 | 8月 | 1次X9~10-Y7~8 | 5309 | 7353 | 4.074444 | 1.385007 | 1次X12-Y2~3 | 1986 | 2334 | 1.524175 | 1.175227 | 1次X4-Y2~3 | 6335 | 8625 | 4.861857 | 1.361484 | 1次X2-Y5 | 3017 | 4107 | 2.315426 | 1.361286 | [15 empty] | 964 | 44
805 | 14 | 竹内 | 平成26年5月 | 260108 | (仮称)カインズホーム名古屋当知店新築工事 | 愛知県名古屋市 | X13-Y6 2次 | GS-200 | 600 | 砂質土 | 砂質土 | 薄茶色 | 水浮き有り | 粘土含む しっとり ｻｸｻｸ |  | ― | 20.5 | 1.99 | 1.652 | 80 | 887 | 18.1 | 1.999 | 100 | 1249 | 16.2 | 2.011 | 120 | 1601 | 15.7 | 2.006 |  |  |  |  | 80 | 887 | 80 | 887 | GS-200 | 80 | 8月 | 2次X11-Y4 | 1063 | 1280 | 1.198422 | 1.204139 | 2次X9-Y3 | 506 | 564 | 0.5704622 | 1.114625 | 2次X4-Y10 | 849 | 1330 | 0.957159 | 1.566549 | 2次X4-B | 1521 | 2460 | 1.714769 | 1.617357 | [15 empty] | 964 | 44
806 | 14 | 竹内 | 平成26年6月 | 250173 | 株式会社大剛新工場計画 | 京都府京都市伏見区 | 1次 | GS-200 | 400 | 粘性土 | 砂混じり粘性土 | 暗灰色～緑灰色 | 混合物なし | ﾎﾟﾛﾎﾟﾛ ﾊﾟﾗﾊﾟﾗ 土臭い | 3層12回 | ― | 31.1 | 1.877 | 1.431 | 100 | 659 | 27.9 | 1.904 | 150 | 885 | 27.9 | 1.91 | 200 | 1159 | 28.9 | 1.924 |  |  |  |  | 100 | 659 | 100 | 659 | GS-200 | 100 | 6月 | 1次A-4 | 974 | 1670 | 1.477997 | 1.714579 | 休憩室1次A-6 | 944 | 1547 | 1.432473 | 1.638771 | [25 empty] | 932 | 44
807 | 14 | 竹内 | 平成26年6月 | 250173 | 株式会社大剛新工場計画 | 京都府京都市伏見区 | 2次 | GS-200 | 400 | 砂質土 | 粘土混じり砂礫 | 暗茶色 | 礫含む | ﾎﾟﾛﾎﾟﾛ | 3層12回 | ― | 17 | 2.094 | 1.789 | 80 | 1844 | 15.5 | 2.083 | 100 | 2338 | 15.5 | 2.094 | 150 | 2935 | 13.7 | 2.065 | 200 | 3468 | 13 | 2.028 | 80 | 1844 | 80 | 1844 | GS-200 | 80 | 7月 | 2次C-6 | 1391 | 1570 | 0.7543384 | 1.128684 | 休憩室2次B-5 | 1163 | 1737 | 0.6306941 | 1.493551 | [25 empty] | 932 | 44
808 | 14 | 竹内 | 平成26年6月 | 250173 | 株式会社大剛新工場計画 | 京都府京都市伏見区 | 5-B～C ピット部 | GS-200 | 400 | 粘性土 | 粘性土 | 薄茶色 | 混合物なし | 粘性有り | 3層12回 | ― | 28.9 | 1.915 | 1.485 | 100 | 1353 | 23.5 | 1.963 | 150 | 2441 | 23.1 | 1.964 | 200 | 3552 | 22.5 | 1.97 |  |  |  |  | 100 | 1353 | 100 | 1353 | GS-200 | 100 | 6月 | [35 empty] | 932 | 44
809 | 14 | 竹内 | 平成26年6月 | 250173 | 株式会社大剛新工場計画 | 京都府京都市伏見区 | 11-A ピット部 | GS-200 | 400 | 粘性土 | 砂礫混じり粘性土 | 暗灰色 | 礫含む | 粘性有り 腐植臭有 | 3層12回 | ― | 28.2 | 1.93 | 1.505 | 100 | 953 | 22.9 | 1.959 | 150 | 2168 | 21.4 | 1.978 | 200 | 3179 | 21 | 1.983 |  |  |  |  | 100 | 953 | 100 | 953 | GS-200 | 100 | 6月 | [35 empty] | 932 | 44
810 | 14 | 竹内 | 平成26年6月 | 250173 | 株式会社大剛新工場計画 | 京都府京都市伏見区 | 1次・2次同時 | GS-200 | 400 | 砂質土 | 粘土混じり礫質砂 | 暗茶色 | 混合物なし | 特になし |  | 混合土 | 21.8 | 2.032 | 1.667 | 100 | 1277 | 17.9 | 2.049 | 150 | 1689 | 17.8 | 2.043 | 200 | 1974 | 16.5 | 2.041 |  |  |  |  | 100 | 1277 | 100 | 1277 | GS-200 | 100 | [36 empty] | 932 | 44
811 | 14 | 竹内 | 平成26年6月 | 250173 | 株式会社大剛新工場計画 | 京都府京都市伏見区 | 1次・ピット部同時 | GS-200 | 400 | 粘性土 | 粘性土 | 灰褐色 | 砂含む | 特になし |  | 混合土 | 29.9 | 1.92 | 1.477 | 100 | 834 | 25.3 | 1.953 | 150 | 1717 | 23.3 | 1.958 | 200 | 2562 | 24.1 | 1.961 |  |  |  |  | 100 | 834 | 100 | 834 | GS-200 | 100 | [36 empty] | 932 | 44
812 | 14 | 竹内 | 平成26年6月 | 250168 | (仮称)京橋蒲生店新築工事 | 大阪府大阪市城東区 | 1次 | GS-200 | 520 | 砂質土 | 砂質土 | 茶褐色 | 粘土含む | 水浮有 ｻﾞｸｻﾞｸ しっとり | タッピング法 | ― | 26.8 | 1.851 | 1.459 | 80 | 591 | 20.4 | 1.944 | 100 | 847 | 20.7 | 1.95 | 125 | 1322 | 19.9 | 1.962 | 150 | 1976 | 19 | 1.993 | 100 | 847 | 100 | 847 | GS-200 | 100 | 7月 | [35 empty] | 929 | 44
813 | 14 | 竹内 | 平成26年6月 | 250168 | (仮称)京橋蒲生店新築工事 | 大阪府大阪市城東区 | 2次 | GS-200 | 520 | 砂質土 | 砂質土 | 茶褐色 | 礫含む | ｻﾞｸｻﾞｸ しっとり | 3層12回 | ― | 13.4 | 1.917 | 1.69 | 807 | 2954 | 9.2 | 1.985 | 100 | 3323 | 9.2 | 1.982 | 125 | 4134 | 9.2 | 1.983 | 150 | 4282 | 8.7 | 1.961 | 100 | 3323 | 100 | 3323 | GS-200 | 100 | 7月 | 1次・2次X6-Y2 | 2453 | 3070 | 0.7381884 | 1.251529 | 2次X6-Y1~2 | 1497 | 2503 | 0.4504965 | 1.672011 | [25 empty] | 929 | 44
814 | 14 | 竹内 | 平成26年6月 | 250174 | (仮称)バロー四日市別名店新築工事 | 三重県四日市市 | No.1 1次 | GS-200 | 400 | 砂質土 | 砂質土 | 灰褐色 | 水浮き有り | 礫・粘土少量含む ｼｬﾘｼｬﾘ しっとり | タッピング法 | ― | 25.5 | 1.948 | 1.552 | 100 | 1164 | 18.3 | 1.986 | 100 | 1164 | 18.3 | 1.986 | 150 | 1797 | 17.8 | 1.965 | 200 | 3502 | 16.5 | 2.019 | 100 | 1164 | 100 | 1164 | GS-200 | 100 | 7月 | 1次1-D | 803 | 1477 | 0.6898625 | 1.839352 | [30 empty] | 933 | 44
815 | 14 | 竹内 | 平成26年6月 | 250174 | (仮称)バロー四日市別名店新築工事 | 三重県四日市市 | No.1 2次 | GS-200 | 400 | 砂質土 | 粘土・礫混じり砂質土 | 黄褐色 | 礫含む | 根少量含む ﾊﾟﾗﾊﾟﾗ | 3層12回 | ― | 20.2 | 2.012 | 1.673 | 80 | 1354 | 15.2 | 2.023 | 100 | 1600 | 15.5 | 2.013 | 150 | 2189 | 14.9 | 2.003 | 200 | 2477 | 15.5 | 1.979 | 80 | 1354 | 80 | 1354 | GS-200 | 80 | 7月 | [35 empty] | 933 | 44
816 | 14 | 竹内 | 平成26年6月 | 250174 | (仮称)バロー四日市別名店新築工事 | 三重県四日市市 | No.2 1次 | GS-200 | 400 | 砂質土 | 砂質土 | 灰色 | 水浮き有り | 礫少量含む ｼｬﾘｼｬﾘ | タッピング法 | ― | 26.9 | 1.896 | 1.494 | 100 | 1111 | 19.5 | 1.958 | 100 | 1111 | 18.3 | 1.999 | 150 | 1959 | 19.1 | 1.965 | 200 | 3594 | 19.2 | 1.999 | 100 | 1111 | 100 | 1111 | GS-200 | 100 | 7月 | [35 empty] | 933 | 44
817 | 14 | 竹内 | 平成26年6月 | 250174 | (仮称)バロー四日市別名店新築工事 | 三重県四日市市 | No.2 2次 | GS-200 | 400 | 砂質土 | 礫混じり砂質土 | 茶褐～黄褐色 | 礫含む | 根含む ﾊﾟﾗﾊﾟﾗ ｻﾗｻﾗ | 3層12回 | ― | 16.1 | 2.073 | 1.786 | 80 | 1605 | 12.9 | 2.083 | 100 | 2323 | 12.2 | 2.092 | 150 | 2926 | 11.9 | 2.073 | 200 | 3300 | 11.6 | 2.042 | 80 | 1605 | 80 | 1605 | GS-200 | 80 | 7月 | 2次3~4-B~C | 2523 | 3140 | 1.571963 | 1.24455 | [30 empty] | 933 | 44
818 | 14 | 藤本 | 平成26年6月 | 260112 | ドラッグセイムス稲葉店新築工事 | 大阪府東大阪市 | 1次 | GS-200 | 400 | 砂質土 | 粘土混じり砂礫 | 暗灰～暗茶色 | 水浮き有り | ｼﾞｬﾘｼﾞｬﾘ ｻﾞｸｻﾞｸ しっとり | 3層12回 | ― | 15.8 | 2.095 | 1.81 | 100 | 1411 | 15 | 2.043 | 125 | 1756 | 14.7 | 2.053 | 150 | 1655 | 14.6 | 2.044 |  |  |  |  | 100 | 1411 | 100 | 1411 | GS-200 | 100 | 9月 | 1次X2-Y1~2 | 810 | 1022 | 0.5740609 | 1.261728 | [30 empty] | 968 | 44
819 | 14 | 藤本 | 平成26年6月 | 260112 | ドラッグセイムス稲葉店新築工事 | 大阪府東大阪市 | 2次 | GS-200 | 400 | 砂質土 | 砂礫 | 茶褐色 | 礫含む | ｻﾞﾗｻﾞﾗ ｼﾞｬﾘｼﾞｬﾘ | 3層12回 | ― | 8.4 | 1.926 | 1.777 | 80 | 1801 | 5.6 | 1.949 | 100 | 2204 | 5.7 | 1.957 | 125 | 2438 | 5.5 | 1.942 | 150 | 2955 | 5.4 | 1.939 | 80 | 1801 | 80 | 1801 | GS-200 | 80 | 9月 | 2次X1-Y1~2 | 1917 | 2180 | 1.064409 | 1.137194 | [30 empty] | 968 | 44
820 | 14 | 新井 | 平成26年6月 | 250161 | 京滋マツダ大津店新築工事 | 滋賀県大津市 | 1次 | GS-200 | 600 | 砂質土 | 砂質土 | 橙灰色 | 混合物なし | ｻﾗｻﾗ ﾊﾟﾗﾊﾟﾗ | 3層12回 | ― | 13.3 | 1.697 | 1.498 | 100 | 2202 | 9.6 | 1.791 | 150 | 3007 | 9.5 | 1.785 | 200 | 3487 | 9.1 | 1.773 |  |  |  |  | 100 | 2202 | 100 | 2202 | GS-200 | 100 | 8月 | 1次X3~4-Y3 | 707 | 903 | 0.3210718 | 1.277228 | [30 empty] | 922 | 44
821 | 14 | 新井 | 平成26年6月 | 250161 | 京滋マツダ大津店新築工事 | 滋賀県大津市 | 2次 | GS-200 | 600 | 粘性土 | 砂混じり粘性土 | 茶褐色 | 礫含む | 根含む 粘性無し しっとり | 3層12回 | ― | 21.6 | 2.02 | 1.661 | 80 | 896 | 18.1 | 2.058 | 100 | 1322 | 18.2 | 2.048 | 150 | 2411 | 18.3 | 2.026 | 200 | 2795 | 16.1 | 2.031 | 80 | 896 | 80 | 896 | GS-200 | 80 | 8月 | 2次X5-Y2~3 | 530 | 580 | 0.5915179 | 1.09434 | [30 empty] | 922 | 44
822 | 14 | 竹岡 | 平成26年6月 | 250194 | (仮称)大阪港赤レンガ倉庫改修工事 | 大阪府大阪市港区 | 1次・2次 | GS-200 | 400 | 砂質土 | 砂礫 | 黒褐色 | 炭ガラ含む | 礫・ゴミ含む ｻﾞｸｻﾞｸ 軽い ツンとした臭い | 3層12回 | ― | 26 | 1.221 | 0.969 | 80 | 1428 | 17.8 | 1.288 | 100 | 1861 | 17.9 | 1.301 | 150 | 2131 | 16.8 | 1.303 | 200 | 2886 | 15.4 | 1.344 | 80 | 1428 | 80 | 1428 | GS-200 | 80 | 7月 | 内部 | 1870 | 2307 | 1.309524 | 1.23369 | 外部 | 683 | 827 | 0.4782913 | 1.210835 | [25 empty] | 951 | 44
823 | 14 | 高尾 | 平成26年6月 | 250143 | 富田製薬(株)本社D棟新設工事 | 徳島県鳴門市 | 1次(GL-2300以深) | GS-200 | 480 | 砂質土 | 粘土混じり砂質土 | 墨黒～暗灰色 | 水浮き有り | 腐植土含む しっとり ﾀﾌﾟﾀﾌﾟ | タッピング法 | ― | 33.3 | 1.81 | 1.358 | 100 | 735 | 28.2 | 1.837 | 150 | 991 | 27.2 | 1.829 | 200 | 1965 | 26.8 | 1.833 |  |  |  |  | 100 | 735 | 100 | 735 | GS-200 | 100 | 7月 | [35 empty] | 905 | 44
824 | 14 | 高尾 | 平成26年6月 | 250143 | 富田製薬(株)本社D棟新設工事 | 徳島県鳴門市 | 1次(GL-500～-2300) | GS-200 | 480 | 砂質土 | 砂礫 | 黒褐色 | 炭ガラ含む | ｼﾞｬﾘｼﾞｬﾘ ｶｽｶｽ | 3層12回 | ― | 59.1 | 1.354 | 0.851 | 100 | 1256 | 50.9 | 1.564 | 150 | 2117 | 46 | 1.599 | 200 | 2627 | 47.6 | 1.615 |  |  |  |  | 100 | 1256 | 100 | 1256 | GS-200 | 100 | 7月 | 1次X6-Y4 | 998 | 1340 | 0.794586 | 1.342685 | [30 empty] | 905 | 44
825 | 14 | 高尾 | 平成26年6月 | 250143 | 富田製薬(株)本社D棟新設工事 | 徳島県鳴門市 | 1次(GL-500～-3300) | GS-200 | 480 | 砂質土 | 礫混じり砂質土 | 黒褐色 | 炭ガラ含む | ｼﾞｬﾘｼﾞｬﾘ しっとり | 3層12回 | 混合土 | 47.7 | 1.663 | 1.126 | 100 | 1380 | 43.4 | 1.702 | 150 | 2270 | 40.7 | 1.711 | 200 | 3586 | 39.6 | 1.718 |  |  |  |  | 100 | 1380 | 100 | 1380 | GS-200 | 100 | 7月 | 1次X9-Y1 | 1696 | 2070 | 1.228986 | 1.220519 | [30 empty] | 905 | 44
826 | 14 | 高尾 | 平成26年6月 | 250143 | 富田製薬(株)本社D棟新設工事 | 徳島県鳴門市 | 2次(Gl-500) | GS-200 | 480 | 砂質土 | 砂礫 | 黒褐色 | 炭ガラ含む | ｻﾞﾗｻﾞﾗ ｼﾞｬﾘｼﾞｬﾘ ツンとした臭い |  | ― | 27.4 | 1.872 | 1.469 | 80 | 1977 | 19.6 | 1.835 | 100 | 2675 | 19.4 | 1.84 | 150 | 4297 | 18.6 | 1.854 | 200 | 4213 | 17.6 | 1.813 | 80 | 1977 | 100 | 2675 | GS-200 | 100 | 7月 | 2次X8~9-Y2 | 2248 | 3390 | 0.8403738 | 1.508007 | 2次X4~5-Y3~4 | 1635 | 2600 | 0.611215 | 1.590214 | [25 empty] | 905 | 44
827 | 14 | 竹内 | 平成26年6月 | 250171 | (仮称)バロー西尾平坂店新築工事 | 愛知県西尾市 | 8,E 1次 | GS-200 | 400 | 粘性土 | 砂礫質粘性土 | 茶褐・黄褐・灰褐色 | 礫多含む | 粘性弱 | 3層12回 | ― | 21.1 | 2.015 | 1.664 | 100 | 1845 | 15.7 | 2.004 | 150 | 2789 | 15 | 2.014 | 200 | 3559 | 14 | 2.033 |  |  |  |  | 100 | 1845 | 100 | 1845 | GS-200 | 100 | 7月 | 1次9-F | 1530 | 2380 | 0.8292683 | 1.555556 | [30 empty] | 930 | 44
828 | 14 | 竹内 | 平成26年6月 | 250171 | (仮称)バロー西尾平坂店新築工事 | 愛知県西尾市 | 8,E 2次 | GS-200 | 400 | 砂質土 | 砂礫 | 赤褐色 | 礫多含む | ｻﾞｸｻﾞｸ ｼﾞｬﾘｼﾞｬﾘ ﾊﾟﾗﾊﾟﾗ | 3層12回 | ― | 11.6 | 1.986 | 1.779 | 80 | 2761 | 7.9 | 2.017 | 100 | 3308 | 8.1 | 2.017 | 150 | 4215 | 8.4 | 2.005 | 200 | 4670 | 7.4 | 1.981 | 100 | 3308 | 100 | 3308 | GS-200 | 100 | 7月 | 2次6~7-C | 583 | 878 | 0.1762394 | 1.506003 | [30 empty] | 930 | 44
829 | 14 | 竹内 | 平成26年6月 | 250171 | (仮称)バロー西尾平坂店新築工事 | 愛知県西尾市 | 11,I 1次 | GS-200 | 400 | 粘性土 | 砂混じり粘性土 | 黄灰色 | 一部粘性有り | 硬い粘土 | 3層12回 | ― | 28 | 1.922 | 1.501 | 100 | 1554 | 24.2 | 1.901 | 150 | 2834 | 23.6 | 1.909 | 200 | 3887 | 22.3 | 1.94 |  |  |  |  | 100 | 1554 | 100 | 1554 | GS-200 | 100 | 7月 | 1次10~12-H~J | 497 | 820 | 0.3198198 | 1.649899 | [30 empty] | 930 | 44
830 | 14 | 竹内 | 平成26年6月 | 250171 | (仮称)バロー西尾平坂店新築工事 | 愛知県西尾市 | 11,I 2次 | GS-200 | 400 | 粘性土 | 礫混じり砂質粘性土 | 灰褐色 | 一部腐植臭有 | 粘性弱 ｻﾞﾗｻﾞﾗ しっとり | 3層12回 | ― | 20.7 | 2.033 | 1.685 | 100 | 1262 | 16.8 | 2.026 | 150 | 2356 | 16 | 2.027 | 200 | 3738 | 14.7 | 2.052 |  |  |  |  | 100 | 1262 | 100 | 1262 | GS-200 | 100 | 7月 | 2次11-G | 547 | 842 | 0.433439 | 1.539305 | [30 empty] | 930 | 44
831 | 14 | 原田 | 平成26年6月 | 250182 | 市立寺津公民館改築工事 | 山形県天童市 | 1次 | GS-200 | 240 | 粘性土 | 粘性土 | 茶褐色 | 礫少含む | 粘性有り | こけし法 | ― | 57.5 | 1.666 | 1.057 | 100 | 333 | 42.2 | 1.713 | 150 | 899 | 40.1 | 1.714 | 200 | 1697 | 40.8 | 1.723 |  |  |  |  | 100 | 333 | 100 | 333 | GS-200 | 100 | 7月 | 1次X4~5-Y5 | 105 | 190 | 0.3153153 | 1.809524 | [30 empty] | 939 | 44
832 | 14 | 原田 | 平成26年6月 | 250182 | 市立寺津公民館改築工事 | 山形県天童市 | 2次 | GS-200 | 240 | 砂質土 | 砂混じり粘土質礫 | 淡茶色 | 礫多含む | ｻﾞｸｻﾞｸ しっとり | 3層12回 | ― | 13 | 1.998 | 1.769 | 80 | 3327 | 10.3 | 2.012 | 100 | 3835 | 10.6 | 2.025 | 150 | 4256 | 9.5 | 1.995 | 200 | 4598以上 | 8.6 | 1.988 | 80 | 3327 | 80 | 3327 | GS-200 | 80 | 7月 | 2次X4-Y2 | 1677 | 2247 | 0.5040577 | 1.339893 | [30 empty] | 939 | 44
833 | 14 | 原田 | 平成26年6月 | 250182 | 市立寺津公民館改築工事 | 山形県天童市 | ピット部 | GS-200 | 240 | 粘性土 | 粘性土 | 茶灰色 | 礫少含む | 腐植臭有 粘性有り | こけし法 | ― | 52.8 | 1.671 | 1.093 | 100 | 347 | 41.4 | 1.713 | 150 | 1186 | 40.4 | 1.714 | 200 | 2155 | 37.4 | 1.734 |  |  |  |  | 100 | 347 | 100 | 347 | GS-200 | 100 | 7月 | [35 empty] | 939 | 44
834 | 14 | 中川 | 平成26年6月 | 250167 | (仮称)セレモニー越谷ホール新築工事 | 埼玉県越谷市 | 1次 | GS-200 | 400 | 粘性土 | 砂質粘性土 | 暗灰色 | 礫含む | 木片・陶器含む しっとり ｻﾞﾗｻﾞﾗ 油臭い 腐植臭有 | こけし法 | ― | 44.5 | 1.722 | 1.192 | 100 | 545 | 37.6 | 1.765 | 150 | 1631 | 36.4 | 1.768 | 200 | 3162 | 35.5 | 1.783 |  |  |  |  | 100 | 545 | 100 | 545 | GS-200 | 100 | 7月 | 1次X4-Y2~3 | 450 | 605 | 0.8256881 | 1.344444 | [30 empty] | 928 | 44
835 | 14 | 中川 | 平成26年6月 | 250167 | (仮称)セレモニー越谷ホール新築工事 | 埼玉県越谷市 | 2次 | GS-200 | 400 | 粘性土 | 砂混じり粘性土 | 暗茶色 | 礫含む | 木片・陶器含む しっとり ｻﾞﾗｻﾞﾗ 一部腐植臭有 | こけし法 | ― | 39.6 | 1.743 | 1.249 | 100 | 903 | 35.8 | 1.809 | 150 | 2294 | 33.7 | 1.821 | 200 | 3633 | 32.4 | 1.84 |  |  |  |  | 100 | 903 | 100 | 903 | GS-200 | 100 | 7月 | 2次X3-Y1~2 | 2203 | 3113 | 2.439646 | 1.413073 | [30 empty] | 928 | 44
836 | 14 | 原田 | 平成26年6月 | 250195 | （仮称）ユニバース湊高台店新築工事 | 青森県八戸市 | 1次 | GS-200 | 400 | 有機質土 | 砂礫質黒ボク | 黒褐～茶褐色 | 混合物なし | 細砂含む ﾌｶﾌｶ 軽い |  | ― | 75.8 | 1.469 | 0.836 | 100 | 148 | 60.5 | 1.558 | 200 | 594 | 54 | 1.55 | 300 | 1809 | 47.6 | 1.556 |  |  |  |  | 157 | 400 | 160 | 416 | GS-200 | 160 | 8月 | 1次4-C | 400 | 503 | 0.9615385 | 1.2575 | [30 empty] | 952 | 44
837 | 14 | 原田 | 平成26年6月 | 250195 | （仮称）ユニバース湊高台店新築工事 | 青森県八戸市 | 2次 | GS-200 | 400 | 有機質土 | 黒ボク | 黒褐色 | 一部腐植臭有 | ﾌｶﾌｶ 手に付く | 3層12回 | ― | 56 | 1.559 | 1 | 100 | 186 | 51.6 | 1.623 | 200 | 507 | 49 | 1.629 | 300 | 968 | 46.3 | 1.644 |  |  |  |  | 167 | 400 | 170 | 411 | GS-200 | 170 | 8月 | 2次5~6-B | 410 | 463 | 0.9975669 | 1.129268 | [30 empty] | 952 | 44
838 | 14 | 原田 | 平成26年6月 | 250195 | （仮称）ユニバース湊高台店新築工事 | 青森県八戸市 | 1次 | GS-225 | 400 | 有機質土 | 砂礫質黒ボク | 黒褐～茶褐色 | 混合物なし | 細砂含む ﾌｶﾌｶ 軽い |  | ― | 75.8 | 1.469 | 0.836 | 100 | 232 | 62.7 | 1.548 | 200 | 1300 | 55.4 | 1.57 | 300 | 3114 | 49 | 1.561 |  |  |  |  | 116 | 400 | 120 | 446 |  |  | 8月 | 4-C | 400 | 503 | 0.896861 | 1.2575 | [30 empty] | 952 | 46
839 | 14 | 原田 | 平成26年6月 | 250195 | （仮称）ユニバース湊高台店新築工事 | 青森県八戸市 | 2次 | GS-225 | 400 | 有機質土 | 黒ボク | 黒褐色 | 一部腐植臭有 | ﾌｶﾌｶ 手に付く | 3層12回 | ― | 56 | 1.559 | 1 | 100 | 292 | 55.4 | 1.594 | 200 | 748 | 48.6 | 1.628 | 300 | 1730 | 43.4 | 1.62 |  |  |  |  | 124 | 400 | 130 | 429 |  |  | 8月 | 5～6-B | 410 | 463 | 0.955711 | 1.129268 | [30 empty] | 952 | 46
840 | 14 | 弘田 | 平成26年7月 | 250149 | （仮称）特別養護老人ホーム天神新築工事 | 島根県出雲市 | X5-Y3～4 1次 | GS-200 | 600 | 砂質土 | 礫混じり砂 | 暗灰～灰褐色 | 礫含む | しっとり ｻｸｻｸ | 3層12回 | ― | 16 | 1.787 | 1.54 | 100 | 1967 | 10.1 | 1.858 | 125 | 2558 | 12.7 | 1.96 | 150 | 3752 | 10.6 | 1.91 |  |  |  |  | 100 | 1967 | 100 | 1967 | GS-200 | 100 | 8月 | 1次X0-Y5~6 | 940 | 1137 | 0.4778851 | 1.209574 | [30 empty] | 910 | 44
841 | 14 | 弘田 | 平成26年7月 | 250149 | （仮称）特別養護老人ホーム天神新築工事 | 島根県出雲市 | X5-Y3～4 2次 | GS-200 | 600 | 砂質土 | 礫混じり砂質土 | 茶褐色 | 粘土含む | 根含む ｻｸｻｸ ﾊﾟﾗﾊﾟﾗ | 3層12回 | ― | 29.1 | 1.889 | 1.463 | 100 | 422 | 23.7 | 1.918 | 125 | 709 | 23 | 1.914 | 150 | 1054 | 22.9 | 1.918 |  |  |  |  | 116 | 600 | 130 | 767 | GS-200 | 130 | 8月 | 2次X3-Y1~2 | 2233 | 3210 | 2.911343 | 1.437528 | [30 empty] | 910 | 44
842 | 14 | 弘田 | 平成26年7月 | 250149 | （仮称）特別養護老人ホーム天神新築工事 | 島根県出雲市 | X9a-Y8 1次 | GS-200 | 600 | 砂質土 | 礫混じり砂 | 暗灰色 | 礫含む | ｻﾞｸｻﾞｸ しっとり 海砂っぽい | 3層12回 | ― | 11.6 | 1.71 | 1.532 | 100 | 1926 | 11.3 | 1.881 | 125 | 2561 | 11 | 1.901 | 150 | 3616 | 11.2 | 1.941 |  |  |  |  | 100 | 1926 | 100 | 1926 | GS-200 | 100 | 8月 | 1次X9-Y8 | 242 | 474 | 0.125649 | 1.958678 | [30 empty] | 910 | 44
843 | 14 | 弘田 | 平成26年7月 | 250149 | （仮称）特別養護老人ホーム天神新築工事 | 島根県出雲市 | X9a-Y8 2次 | GS-200 | 600 | 粘性土 | 砂質粘性土 | 黄褐～茶褐色 | 混合物なし | 一部腐植臭有 | 3層12回 | ― | 34.4 | 1.813 | 1.349 | 100 | 407 | 29.3 | 1.85 | 125 | 641 | 28.3 | 1.844 | 150 | 782 | 27.5 | 1.853 |  |  |  |  | 121 | 600 | 130 | 688 | GS-200 | 130 | 8月 | 2次X7-Y6 | 1493 | 1953 | 2.170058 | 1.308104 | [30 empty] | 910 | 44
844 | 14 | 弘田 | 平成26年7月 | 250149 | （仮称）特別養護老人ホーム天神新築工事 | 島根県出雲市 | 盛土 | GS-200 | 600 | 砂質土 | 砂質土 | 茶褐色 | 根含む | ｻｸｻｸ ﾊﾟﾗﾊﾟﾗ | 3層12回 | ― | 25.3 | 1.931 | 1.541 | 100 | 549 | 20.8 | 1.95 | 125 | 788 | 20.4 | 1.947 | 150 | 1074 | 19.9 | 1.942 |  |  |  |  | 106 | 600 | 130 | 836 | GS-200 | 130 | 8月 | [35 empty] | 910 | 44
845 | 14 | 竹岡 | 平成26年7月 | 250152 | （仮称）FG跡地計画 | 大阪府大阪市浪速区 | X4-X4 1次 | GS-200 | 600 | 砂質土 | 粘土混じり砂質土 | 暗灰色 | 粘土含む | しっとり ｼｬﾘｼｬﾘ ﾌｶﾌｶ | 3層12回 | ― | 19.7 | 1.922 | 1.606 | 100 | 2814 | 16.3 | 2.045 | 125 | 3201 | 16 | 2.046 | 150 | 4436 | 14.5 | 2.061 |  |  |  |  | 100 | 2814 | 100 | 2814 | GS-200 | 100 | 8月 | 1次X12-Y12 | 1960 | 4033 | 0.6965174 | 2.057653 | 1次X6-Y3 | 2177 | 4033 | 0.7736318 | 1.852549 | 1次X8-Y3 | 3783 | 3810 | 1.34435 | 1.007137 | 1次X2-Y3 | 2713 | 4200 | 0.964108 | 1.548102 | [15 empty] | 913 | 44
846 | 14 | 竹岡 | 平成26年7月 | 250152 | （仮称）FG跡地計画 | 大阪府大阪市浪速区 | X4-Y4 1次・ピット混合 | GS-200 | 600 | 砂質土 | 礫質砂 | 暗灰色 | 礫含む | ｻﾞｸｻﾞｸ ｼｬﾘｼｬﾘ しっとり | 3層12回 | 混合土 | 18.2 | 1.948 | 1.648 | 100 | 1720 | 15.6 | 2.021 | 125 | 2347 | 16 | 2.027 | 150 | 2971 | 15.6 | 2.04 |  |  |  |  | 100 | 1720 | 100 | 1720 | GS-200 | 100 | 8月 | 1次X12-Y12 | 1960 | 4033 | 1.139535 | 2.057653 | 1次X6-Y3 | 2177 | 4033 | 1.265698 | 1.852549 | 1次X8-Y3 | 3783 | 3810 | 2.199419 | 1.007137 | 1次X2-Y3 | 2713 | 4200 | 1.577326 | 1.548102 | [15 empty] | 913 | 44
847 | 14 | 竹岡 | 平成26年7月 | 250152 | （仮称）FG跡地計画 | 大阪府大阪市浪速区 | X11-Y7 1次 | GS-200 | 600 | 砂質土 | 粘土混じり砂質礫 | 灰褐色 | 礫多含む | ｻﾞｸｻﾞｸ しっとり | 3層12回 | ― | 25 | 1.957 | 1.566 | 100 | 1871 | 20.5 | 1.99 | 125 | 2187 | 19.7 | 1.995 | 150 | 2852 | 19.4 | 2.001 |  |  |  |  | 100 | 1871 | 100 | 1871 | GS-200 | 100 | 8月 | 1次X12-Y12 | 1960 | 4033 | 1.047568 | 2.057653 | 1次X6-Y3 | 2177 | 4033 | 1.163549 | 1.852549 | 1次X8-Y3 | 3783 | 3810 | 2.021913 | 1.007137 | 1次X2-Y3 | 2713 | 4200 | 1.450027 | 1.548102 | [15 empty] | 913 | 44
848 | 14 | 竹岡 | 平成26年7月 | 250152 | （仮称）FG跡地計画 | 大阪府大阪市浪速区 | X4,Y4 2次 | GS-200 | 600 | 砂質土 | 砂礫 | 乳灰色 | 礫多含む | ｻｸｻｸ ﾊﾟﾗﾊﾟﾗ | 3層12回 | ― | 25.8 | 1.662 | 1.321 | 80 | 3061 | 20.9 | 1.815 | 100 | 3547 | 20.7 | 1.8 | 125 | 3741 | 20.1 | 1.783 | 150 | 3896 | 19.4 | 1.781 | 80 | 3061 | 80 | 3061 | GS-200 | 80 | 8月 | 2次X8-Y3 | 3130 | 3620 | 1.022542 | 1.15655 | 2次X2-Y3 | 2953 | 4427 | 0.9647174 | 1.499153 | [25 empty] | 913 | 44
849 | 14 | 竹内 | 平成26年7月 | 260109 | (仮称)ビーアイケー社屋計画 | 埼玉県越谷市 | 1次 | GS-200 | 400 | 粘性土 | 腐植土質粘土 | 黒褐色 | 繊維質含む | 粘性弱 腐植臭有 | こけし法 | ― | 95.5 | 1.442 | 0.738 | 100 | 156 | 69.4 | 1.558 | 200 | 1394 | 57.8 | 1.603 | 300 | 3184 | 54.5 | 1.639 |  |  |  |  | 120 | 400 | 120 | 400 | [38 empty] | 965 | 44
850 | 14 | 竹内 | 平成26年7月 | 260109 | (仮称)ビーアイケー社屋計画 | 埼玉県越谷市 | 2次 | GS-200 | 400 | 粘性土 | 礫混じり粘性土 | 黒褐～暗茶色 | 繊維質含む | 粘性弱 一部腐植臭有 | こけし法 | ― | 59.6 | 1.631 | 1.022 | 100 | 168 | 47.4 | 1.69 | 150 | 688 | 43.7 | 1.707 | 200 | 1589 | 42.7 | 1.701 |  |  |  |  | 123 | 400 | 130 | 480 | [38 empty] | 965 | 44
851 | 14 | 竹内 | 平成26年7月 | 260109 | (仮称)ビーアイケー社屋計画 | 埼玉県越谷市 | 1次 | GS-225 | 400 | 粘性土 | 腐植土質粘土 | 黒褐色 | 繊維質含む | 粘性弱 腐植臭有 | こけし法 | ― | 95.5 | 1.442 | 0.738 | 100 | 485 | 64 | 1.547 | 200 | 2469 | 58.8 | 1.581 | 300 | 4208 | 52.6 | 1.616 |  |  |  |  | 100 | 485 | 100 | 485 | GS-225 | 100 | 8月 | 1次X6~7-Y3 | 704 | 840 | 1.451546 | 1.193182 | [30 empty] | 965 | 46
852 | 14 | 竹内 | 平成26年7月 | 260109 | (仮称)ビーアイケー社屋計画 | 埼玉県越谷市 | 2次 | GS-225 | 400 | 粘性土 | 礫混じり粘性土 | 黒褐～暗茶色 | 繊維質含む | 粘性弱 一部腐植臭有 | こけし法 | ― | 59.6 | 1.631 | 1.022 | 100 | 483 | 45 | 1.686 | 150 | 1.469 | 44 | 1.693 | 200 | 2607 | 40.1 | 1.704 |  |  |  |  | 100 | 483 | 100 | 483 | GS-225 | 100 | 8月 | 2次X3~4-Y2 | 661 | 769 | 1.36853 | 1.163389 | [30 empty] | 965 | 46
853 | 14 | 中川 | 平成26年7月 | 250198 | (仮称)バロー松任東店新築工事 | 石川県白山市 | 1次 | GS-200 | 400 | 砂質土 | 粘土混じり砂質土 | 茶褐色 | 礫含む | ｼｬﾘｼｬﾘ ﾌｶﾌｶ | 3層12回 | ― | 29.2 | 1.909 | 1.477 | 100 | 510 | 22 | 1.958 | 150 | 1251 | 21.5 | 1.968 | 200 | 1935 | 21.1 | 1.964 |  |  |  |  | 100 | 510 | 100 | 510 | GS-200 | 100 | 7月 | 1次B~C-1 | 1173 | 1520 | 2.3 | 1.295823 | 1次A-6 | 1597 | 1897 | 3.131373 | 1.187852 | [25 empty] | 954 | 44
854 | 14 | 中川 | 平成26年7月 | 250198 | (仮称)バロー松任東店新築工事 | 石川県白山市 | 消火水槽部 | GS-200 | 400 | 粘性土 | 礫混じり粘性土 | 茶褐色 | 砂含む | しっとり 粘性弱 軟らかい |  | ― | 38.3 | 1.825 | 1.32 | 100 | 386 | 31.4 | 1.85 | 150 | 1418 | 29.4 | 1.864 | 200 | 2682 | 28.6 | 1.874 |  |  |  |  | 101 | 400 | 110 | 593 | GS-200 | 110 | 7月 | [35 empty] | 954 | 44
855 | 14 | 中川 | 平成26年7月 | 250198 | (仮称)バロー松任東店新築工事 | 石川県白山市 | 1次・消火水槽部同時 | GS-200 | 400 | 粘性土 | 砂混じり粘性土 | 茶褐色 | 礫含む | しっとり |  | 混合土 | 32.6 | 1.843 | 1.39 | 100 | 357 | 25.5 | 1.887 | 150 | 1032 | 24.2 | 1.895 | 200 | 1662 | 24.3 | 1.896 |  |  |  |  | 104 | 400 | 110 | 492 | GS-200 | 110 | 7月 | [35 empty] | 954 | 44
856 | 14 | 中川 | 平成26年7月 | 250198 | (仮称)バロー松任東店新築工事 | 石川県白山市 | 2次 | GS-200 | 400 | 砂質土 | 礫混じり砂質土 | 茶褐色 | 粘土含む | しっとり 扱いやすい ｻﾞﾗｻﾞﾗ ﾀﾞﾏになる |  | ― | 27.2 | 1.949 | 1.532 | 80 | 494 | 23.6 | 1.943 | 100 | 888 | 21.3 | 1.954 | 150 | 1827 | 20.9 | 1.966 | 200 | 2007 | 20.7 | 1.989 | 80 | 494 | 100 | 888 | GS-200 | 100 | 7月 | 2次E-3 | 1583 | 1807 | 1.782658 | 1.141503 | 2次A-6 | 755 | 858 | 0.8502252 | 1.136424 | [25 empty] | 954 | 44
857 | 14 | 高尾 | 平成26年7月 | 250113 | 医療法人社団林医院有料老人ホーム新築工事 | 広島県呉市 | 地盤改良 | 高炉ｾﾒﾝﾄB種 | 320 | 砂質土 | 礫質砂 | 茶褐～赤褐橙色 | 礫多含む | ｻｸｻｸ | 3層12回 | ― | 13.5 | 2.08 | 1.832 | 80 | 3059 | 10.6 | 2.15 | 100 | 4024 | 9.8 | 2.154 | 125 | 5066以上 | 10.3 | 2.16 | 150 | 5063以上 | 9.7 | 2.145 | 80 | 3059 | 80 | 3059 | 高炉ｾﾒﾝﾄB種 | 80 | 7月 | 1次X3-Y2 | 2780 | 3343 | 0.9087937 | 1.202518 | [31 empty] | 52
858 | 14 | 竹内 | 平成26年7月 | 260105 | ささめ保育園新築工事 | 埼玉県戸田市 | 1次 | GS-200 | 400 | 粘性土 | 粘性土 | 茶褐・暗灰色 | 粘性有り | しっとり ﾈﾊﾞﾈﾊﾞ |  | ― | 69.1 | 1.557 | 0.921 | 100 | 169 | 62.5 | 1.574 | 150 | 725 | 55.5 | 1.612 | 200 | 1929 | 49.8 | 1.642 | 300 | 3412 | 45.7 | 1.677 | 121 | 400 | 130 | 503 | GS-200 | 130 | 8月 | 1次X4~5-Y2 | 570 | 679 | 1.133201 | 1.191228 | [30 empty] | 962 | 44
859 | 14 | 竹内 | 平成26年7月 | 260105 | ささめ保育園新築工事 | 埼玉県戸田市 | 2次 | GS-200 | 400 | 粘性土 | 粘性土 | 茶褐色 | 混合物なし | ﾎﾟﾛﾎﾟﾛ ﾊﾟﾗﾊﾟﾗ | 3層12回 | ― | 39.7 | 1.803 | 1.291 | 100 | 550 | 30.8 | 1.854 | 150 | 744 | 29.6 | 1.842 | 200 | 1045 | 27.5 | 1.837 | 300 | 1108 | 24.8 | 1.825 | 100 | 550 | 100 | 550 | GS-200 | 100 | 8月 | 2次X4-Y2 | 1317 | 2067 | 2.394545 | 1.569476 | [30 empty] | 962 | 44
860 | 14 | 竹内 | 平成26年7月 | 260105 | ささめ保育園新築工事 | 埼玉県戸田市 | 1次 | GS-200 | 400 | 粘性土 | 粘性土 | 茶褐・暗灰色 | 粘性有り | しっとり ﾈﾊﾞﾈﾊﾞ | こけし法 | ― | 69.1 | 1.557 | 0.921 | 100 | 506 | 61.4 | 1.587 | 150 | 1309 | 53.7 | 1.605 | 200 | 2590 | 51.6 | 1.625 |  |  |  |  | 100 | 506 | 100 | 506 | [38 empty] | 962 | 44
861 | 14 | 竹内 | 平成26年7月 | 260105 | ささめ保育園新築工事 | 埼玉県戸田市 | 2次 | GS-225 | 400 | 粘性土 | 粘性土 | 茶褐色 | 混合物なし | ﾎﾟﾛﾎﾟﾛ ﾊﾟﾗﾊﾟﾗ | 3層12回 | ― | 39.7 | 1.803 | 1.291 | 100 | 748 | 30.3 | 1.843 | 150 | 1038 | 31 | 1.836 | 200 | 1245 | 28 | 1.844 |  |  |  |  | 100 | 748 | 100 | 748 | [38 empty] | 962 | 46
862 | 14 | 原田 | 平成26年7月 | 250192 | 佛所護念会教団青森教会新築計画 | 青森県青森市 | 1次 | GS-200 | 400 | 砂質土 | 礫混じり砂質土 | 茶褐色 | 粘土含む | ﾎﾟﾛﾎﾟﾛ ｻｸｻｸ | 3層12回 | ― | 21.5 | 1.882 | 1.549 | 100 | 1472 | 16.2 | 2.012 | 125 | 2131 | 16.6 | 2.041 | 150 | 2989 | 16.9 | 2.053 |  |  |  |  | 100 | 1472 | 100 | 1472 | GS-200 | 100 | 8月 | 1次X28-Y8 | 846 | 1006 | 0.5747283 | 1.189125 | [30 empty] | 949 | 44
863 | 14 | 原田 | 平成26年7月 | 250192 | 佛所護念会教団青森教会新築計画 | 青森県青森市 | 2次 | GS-200 | 400 | 砂質土 | 礫混じり砂質土 | 暗茶色 | 粘土含む | ｼｬﾘｼｬﾘ | 3層12回 | ― | 27.4 | 1.917 | 1.505 | 80 | 232 | 21.4 | 1.986 | 100 | 413 | 22.4 | 1.975 | 125 | 1205 | 21.7 | 1.976 | 150 | 1294 | 20.5 | 1.993 | 100 | 413 | 100 | 413 | GS-200 | 100 | 8月 | 2次X7-Y5 | 866 | 1423 | 2.096852 | 1.643187 | [30 empty] | 949 | 44
864 | 14 | 原田 | 平成26年7月 | 250192 | 佛所護念会教団青森教会新築計画 | 青森県青森市 | 2次・盛土同時 | GS-200 | 400 | 砂質土 | 礫混じり砂質土 | 暗茶色 | 混合物なし | ｼｬﾘｼｬﾘ ｻｸｻｸ | 3層12回 | 混合土 | 30.3 | 1.876 | 1.44 | 80 | 483 | 24.2 | 1.903 | 100 | 895 | 24.2 | 1.911 | 125 | 1344 | 24.7 | 1.911 | 150 | 1922 | 22.5 | 1.919 | 100 | 895 | 100 | 895 | GS-200 | 100 | 8月 | 2次X7-Y5 | 866 | 1423 | 0.9675978 | 1.643187 | [30 empty] | 949 | 44
865 | 14 | 竹岡 | 平成26年7月 | 260127 | (仮称)神戸マセラティ新築工事 | 兵庫県神戸市 | 1次 | GS-200 | 400 | 砂質土 | 粘土混じり砂礫 | 黄灰色 | 水浮有 | ﾍﾞﾀﾍﾞﾀ ｼﾞｬﾘｼﾞｬﾘ | 3層12回 | ― | 17.2 | 2.104 | 1.796 | 100 | 2265 | 14.5 | 2.107 | 125 | 2509 | 13 | 2.113 | [8 empty] | 100 | 2265 | 100 | 2265 | GS-200 | 100 | 11月 | １次改良 C通り～2通り | 1597 | 2073 | 0.7050773 | 1.298059 | [30 empty] | 981 | 44
866 | 14 | 竹岡 | 平成26年7月 | 260127 | (仮称)神戸マセラティ新築工事 | 兵庫県神戸市 | 2次 | GS-200 | 400 | 砂質土 | 砂礫 | 黄灰色 | 根含む | ﾊﾟｻﾊﾟｻ ﾊﾟﾗﾊﾟﾗ | 3層12回 | ― | 6 | 1.95 | 1.839 | 80 | 1998 | 4.9 | 2.036 | 100 | 2838 | 4.7 | 2.059 | 125 | 2493 | 4.6 | 2.031 | 150 | 2773 | 4.5 | 2.038 | 80 | 1998 |  |  | GS-200 |  | 11月 | ２次改良 C通り～2通り | 2130 | 3487 |  | 1.637089 | [30 empty] | 981 | 44
867 | 14 | 竹岡 | 平成26年8月 | 260127 | (仮称)神戸マセラティ新築工事 | 兵庫県神戸市 | 1次 | GS-200 | 400 | 砂質土 | 粘土混じり砂礫 | 黄灰色 | 水浮有 | ﾍﾞﾀﾍﾞﾀ ｼﾞｬﾘｼﾞｬﾘ | 3層12回 | ― | 16.8 | 2.103 | 1.801 | 150 | 2419 | 12.1 | 2.095 | [54 empty] | 981 | 44
868 | 14 | 竹内 | 平成26年7月 | 250200 | 越谷保育専門学校付属認定こども園さくらの森新築工事 | 埼玉県三郷市 | 1次 | GS-200 | 480 | 粘性土 | 砂混じり粘性土 | 黒褐色 | 腐植土含む | 粘性有り ｼｬﾘｼｬﾘ | こけし法 | ― | 55.4 | 1.645 | 1.058 | 100 | 94 | 47.6 | 1.72 | 150 | 380 | 46.2 | 1.71 | 200 | 1728 | 42.5 | 1.711 |  |  |  |  | 154 | 480 | 160 | 650 | [38 empty] | 956 | 44
869 | 14 | 竹内 | 平成26年7月 | 250200 | 越谷保育専門学校付属認定こども園さくらの森新築工事 | 埼玉県三郷市 | 2次 | GS-200 | 480 | 粘性土 | 砂混じり粘性土 | 茶褐色 | 根含む | ローム質土含む 粘性有り ｼｬﾘｼｬﾘ | 3層12回 | ― | 46.6 | 1.698 | 1.159 | 100 | 216 | 37.5 | 1.784 | 150 | 459 | 35.6 | 1.787 | 200 | 1007 | 35.4 | 1.784 |  |  |  |  | 152 | 480 | 160 | 569 | [38 empty] | 956 | 44
870 | 14 | 竹内 | 平成26年7月 | 250200 | 越谷保育専門学校付属認定こども園さくらの森新築工事 | 埼玉県三郷市 | 1次 | GS-225 | 480 | 粘性土 | 砂混じり粘性土 | 黒褐色 | 腐植土含む | 粘性有り ｼｬﾘｼｬﾘ | こけし法 | ― | 55.4 | 1.645 | 1.058 | 100 | 164 | 45.8 | 1.71 | 150 | 1499 | 42.9 | 1.716 | 200 | 3527 | 39.9 | 1.723 |  |  |  |  | 112 | 480 | 120 | 698 | GS-225 | 120 | 9月 | 1次A3~4-B1 | 170 | 470 | 0.243553 | 2.764706 | [30 empty] | 956 | 46
871 | 14 | 竹内 | 平成26年7月 | 250200 | 越谷保育専門学校付属認定こども園さくらの森新築工事 | 埼玉県三郷市 | 2次 | GS-225 | 480 | 粘性土 | 砂混じり粘性土 | 茶褐色 | 根含む | ローム質土含む 粘性有り ｼｬﾘｼｬﾘ | 3層12回 | ― | 46.6 | 1.698 | 1.159 | 100 | 378 | 35.9 | 1.77 | 150 | 1097 | 35.2 | 1.769 | 200 | 2026 | 34.5 | 1.79 |  |  |  |  | 108 | 480 | 110 | 522 | GS-225 | 110 | 9月 | 2次A3-B2 | 2390 | 1760 | 4.578544 | 0.7364017 | [30 empty] | 956 | 46
872 | 15 | 竹内 | 平成26年8月 | 260118 | (株)こだまぶなしめじ生産施設新築工事 | 長野県中野市 | 1次 | GS-200 | 320 | 有機質土 | 黒ボク混じり腐植土 | 黒色 | 繊維質含む | ﾌｶﾌｶ しっとり 腐植臭有 | こけし法 | ― | 195.3 | 1.192 | 0.404 | 100 | 59 | 196 | 1.277 | 200 | 350 | 156.1 | 1.303 | 300 | 1000 | 109.1 | 1.394 |  |  |  |  | 190 | 320 | 190 | 321 | GS-200 | 190 | 8月 | 1次4~5-D | 126 | 257 | 0.3925234 | 2.039683 | 1次5-C | 383 | 525 | 1.193146 | 1.370757 | 浄化槽床 | 245 | 270 | 0.7632399 | 1.102041 | 浄化槽壁 | 339 | 375 | 1.056075 | 1.106195 | [15 empty] | 974 | 44
873 | 15 | 竹内 | 平成26年8月 | 260118 | (株)こだまぶなしめじ生産施設新築工事 | 長野県中野市 | 2次 | GS-200 | 320 | 粘性土 | 腐植土混じり粘土 | 暗茶色 | 根含む | 礫含む ﾎﾟﾛﾎﾟﾛ 一部腐植臭有 | 3層12回 | ― | 58.4 | 1.569 | 0.99 | 100 | 284 | 49.1 | 1.675 | 200 | 762 | 44.2 | 1.709 | 300 | 1552 | 40.8 | 1.732 |  |  |  |  | 108 | 320 | 110 | 332 | GS-200 | 110 | 8月 | 1次4~5-D | 126 | 257 | 0.3795181 | 2.039683 | 1次5-C | 383 | 525 | 1.153614 | 1.370757 | 浄化槽床 | 245 | 270 | 0.7379518 | 1.102041 | 浄化槽壁 | 339 | 375 | 1.021084 | 1.106195 | [15 empty] | 974 | 44
874 | 15 | 鍜島 | 平成26年8月 | 250204 | (仮称)新鋭工業(株)広島支店新築工事 | 広島県広島市西区 | 1次 | 高炉ｾﾒﾝﾄB種 | 400 | 砂質土 | 砂 | 暗灰色 | 水浮有 | 流動性有 ｼｬﾘｼｬﾘ ｻﾞｸｻﾞｸ | タッピング法 | ― | 29 | 1.91 | 1.48 | 100 | 371 | 22.2 | 1.965 | 150 | 891 | 21.4 | 1.98 | 200 | 1676 | 21 | 1.989 |  |  |  |  | 103 | 400 | 110 | 475 | 高炉ｾﾒﾝﾄB種 | 110 | 8月 | 1次2-B | 1443 | 3460 | 3.037895 | 2.397782 | [30 empty] | 958 | 52
875 | 15 | 鍜島 | 平成26年8月 | 250204 | (仮称)新鋭工業(株)広島支店新築工事 | 広島県広島市西区 | 2次 | 高炉ｾﾒﾝﾄB種 | 400 | 砂質土 | 砂 | 茶灰色 | 混合物なし | ｼｬﾘｼｬﾘ ｻｸｻｸ | 3層12回 | 混合土 | 15.7 | 1.927 | 1.665 | 80 | 1178 | 12.2 | 2.018 | 100 | 1809 | 11.7 | 2.033 | 120 | 2234 | 11.6 | 2.01 |  |  |  |  | 80 | 1178 | 80 | 1178 | 高炉ｾﾒﾝﾄB種 | 80 | 9月 | 2次2-B | 1447 | 3637 | 1.228353 | 2.513476 | [30 empty] | 958 | 52
876 | 15 | 竹内 | 平成26年8月 | 260122 | (仮称)ドコモショップ藤代店新築工事 | 茨城県取手市 | 1次 | GS-200 | 320 | 粘性土 | 粘性土 | 暗茶～茶褐色 | 礫・砂含む | ﾎﾟﾛﾎﾟﾛ 土臭い |  | ― | 39.3 | 1.79 | 1.285 | 100 | 274 | 36.2 | 1.818 | 150 | 1369 | 35 | 1.799 | 200 | 2580 | 33.1 | 1.821 |  |  |  |  | 103 | 320 | 110 | 493 | GS-200 | 110 | 9月 | 1次X3~4-Y3 | 580 | 739 | 1.176471 | 1.274138 | [30 empty] | 977 | 44
877 | 15 | 竹内 | 平成26年8月 | 260122 | (仮称)ドコモショップ藤代店新築工事 | 茨城県取手市 | 2次 | GS-200 | 320 | 粘性土 | 砂質粘性土 | 茶褐色 | 礫・根含む | ｻｸｻｸ ﾊﾟﾗﾊﾟﾗ ﾎﾟﾛﾎﾟﾛ |  | ― | 32.7 | 1.84 | 1.386 | 100 | 626 | 27.7 | 1.872 | 150 | 1535 | 27.6 | 1.881 | 200 | 1651 | 26.4 | 1.913 |  |  |  |  | 100 | 626 | 100 | 626 | GS-200 | 100 | 9月 | 2次X2-Y2 | 797 | 1106 | 1.273163 | 1.387704 | [30 empty] | 977 | 44
878 | 15 | 竹岡 | 平成26年8月 | 260111 | (仮称)(株)ビッグモーター守山営業所新築工事 | 滋賀県守山市 | 1次 | GS-200 | 400 | 砂質土 | 砂 | 灰褐色 | 礫含む | ｼｬﾘｼｬﾘ 水浮有 | 3層12回 | ― | 24.8 | 1.947 | 1.56 | 100 | 616 | 18.7 | 1.936 | 125 | 1017 | 19.4 | 1.938 | 150 | 1494 | 18.1 | 1.965 |  |  |  |  | 100 | 616 | 100 | 616 | GS-200 | 100 | 9月 | 1次X6-Y3~4 | 2741 | 4640 | 4.449675 | 1.692813 | [30 empty] | 967 | 44
879 | 15 | 竹岡 | 平成26年8月 | 260111 | (仮称)(株)ビッグモーター守山営業所新築工事 | 滋賀県守山市 | 2次 | GS-200 | 400 | 砂質土 | 礫混じり砂質土 | 茶褐色 | 粘土含む | ｼﾞｬﾘｼﾞｬﾘ | 3層12回 | ― | 12.4 | 2.16 | 1.923 | 80 | 2612 | 9 | 2.202 | 100 | 3298 | 9.9 | 2.212 | 125 | 4237 | 9 | 2.204 | 150 | 4828 | 8.3 | 2.187 | 80 | 2612 | 100 | 3298 | GS-200 | 100 | 9月 | 2次X5~6-Y3~4 | 685 | 560 | 0.2077016 | 0.8175182 | [30 empty] | 967 | 44
880 | 15 | 竹内 | 平成26年8月 | 250188 | (仮称)ロピア希望ヶ丘店新築工事 | 神奈川県横浜市 | 1次 | GS-200 | 400 | 粘性土 | 礫混じり砂質粘性土 | 暗茶色 | 黒ボク含む | ほろほろ ねっとり |  | ― | 77.8 | 1.504 | 0.846 | 100 | 75 | 57 | 1.619 | 200 | 1367 | 50.8 | 1.639 | 300 | 3125 | 45.9 | 1.671 |  |  |  |  | 126 | 400 | 130 | 463 | GS-200 | 130 | 9月 | ピットX3~4-Y2 | 572 | 724 | 1.235421 | 1.265734 | [30 empty] | 945 | 44
881 | 15 | 竹内 | 平成26年8月 | 250188 | (仮称)ロピア希望ヶ丘店新築工事 | 神奈川県横浜市 | 2次 | GS-200 | 400 | 粘性土 | 礫混じり砂質粘性土 | 茶褐色 | 礫含む | ｻﾗｻﾗ ローム混じり？ |  | ― | 27.2 | 1.872 | 1.472 | 100 | 1286 | 23.5 | 1.86 | 150 | 1936 | 21.7 | 1.839 | 200 | 2286 | 23.8 | 1.82 |  |  |  |  | 100 | 1286 | 100 | 1286 | GS-200 | 100 | 9月 | 2次X4~5-Y3 | 1217 | 1750 | 0.9463453 | 1.437962 | [30 empty] | 945 | 44
882 | 15 | 竹内 | 平成26年8月 | 250188 | (仮称)ロピア希望ヶ丘店新築工事 | 神奈川県横浜市 | ピット部 | GS-200 | 400 | 粘性土 | 砂礫混じり粘性土 | 黒褐色 | 黒ボク多含む | 礫含む ﾌｶﾌｶ 土臭い |  | ― | 153 | 1.335 | 0.528 | 100 | 41 | 119.6 | 1.423 | 200 | 502 | 88.6 | 1.452 | 300 | 1402 | 77.9 | 1.485 |  |  |  |  | 178 | 400 | 180 | 410 | GS-200 | 180 | 9月 | ピットX3~4-Y2 | 572 | 724 | 1.395122 | 1.265734 | [30 empty] | 945 | 44
883 | 15 | 竹内 | 平成26年8月 | 250188 | (仮称)ロピア希望ヶ丘店新築工事 | 神奈川県横浜市 | 1次・2次同時 | GS-200 | 400 | 粘性土 | 礫混じり砂質粘性土 | 暗茶～茶褐色 | 黒ボク含む | ﾌｶﾌｶ ﾎﾟﾛﾎﾟﾛ |  | 混合土 | 49.1 | 1.682 | 1.128 | 100 | 145 | 43.5 | 1.715 | 200 | 1370 | 36.9 | 1.733 | 300 | 1954 | 32.4 | 1.768 |  |  |  |  | 121 | 400 | 130 | 513 | GS-200 | 130 | 9月 | 同時X3~4-Y2 | 942 | 1257 | 1.836257 | 1.334395 | [30 empty] | 945 | 44
884 | 15 | 新井 | 平成26年8月 | 260104 | (仮称)ホームセンターバロー各務原店タイヤ市場新築工事 | 岐阜県各務原市 | 1次 | GS-225 | 400 | 粘性土 | 粘性土 | 暗茶色 | 一部腐植臭有 | ﾌｶﾌｶ 粘性弱 | 3層12回 | ― | 68.6 | 1.615 | 0.958 | 100 | 98 | 55 | 1.666 | 150 | 288 | 50.2 | 1.688 | 200 | 563 | 47.7 | 1.694 | 300 | 1697 | 40.3 | 1.728 | 171 | 400 | 180 | 453 | GS-225 | 180 | 8月 | 1次A-3~4 | 554 | 798 | 1.222958 | 1.440433 | [30 empty] | 961 | 46
885 | 15 | 新井 | 平成26年8月 | 260104 | (仮称)ホームセンターバロー各務原店タイヤ市場新築工事 | 岐阜県各務原市 | 2次 | GS-225 | 400 | 粘性土 | 礫混じり粘性土 | 暗茶色 | 礫含む | ﾌｶﾌｶ ｻｸｻｸ | 3層12回 | ― | 50.6 | 1.684 | 1.118 | 100 | 349 | 41.9 | 1.73 | 150 | 607 | 40.2 | 1.751 | 200 | 859 | 38.6 | 1.757 | 300 | 1482 | 37.2 | 1.761 | 110 | 400 | 110 | 400 | GS-225 | 110 | 8月 | 2次B~C-3 | 986 | 1420 | 2.465 | 1.440162 | [30 empty] | 961 | 46
886 | 15 | 原田 | 平成26年8月 | 250183 | (仮称)ドラッグヤマザワ花沢町店新築工事 | 山形県米沢市 | 1次 | GS-200 | 400 | 粘性土 | 黒ボク混じり粘性土 | 暗灰色 | 根含む | ﾌｶﾌｶ 土臭い |  | ― | 48.1 | 1.745 | 1.178 | 100 | 416 | 37.3 | 1.787 | 150 | 914 | 35.5 | 1.794 | 200 | 1498 | 33.5 | 1.804 |  |  |  |  | 100 | 416 | 100 | 416 | GS-200 | 100 | 9月 | 1次X5-Y2 | 1021 | 1723 | 2.454327 | 1.687561 | [30 empty] | 940 | 44
887 | 15 | 原田 | 平成26年8月 | 250183 | (仮称)ドラッグヤマザワ花沢町店新築工事 | 山形県米沢市 | 2次・盛土同時 | GS-200 | 400 | 砂質土 | 礫混じり砂質土 | 暗茶色 | 根含む | ｻｸｻｸ |  | 混合土 | 18.1 | 1.705 | 1.444 | 80 | 449 | 11.5 | 1.771 | 100 | 546 | 11.9 | 1.776 | 150 | 765 | 12.1 | 1.793 | 200 | 823 | 8.9 | 1.785 | 100 | 449 | 100 | 449 | GS-200 | 100 | 9月 | 2次X4~5-Y2 | 648 | 729 | 1.443207 | 1.125 | [30 empty] | 940 | 44
888 | 15 | 竹内 | 平成26年8月 | 260113 | (仮称)向島1丁目倉庫新築工事 | 東京都墨田区 | 1次 | GS-200 | 400 | 砂質土 | 粘土混じり砂質土 | 暗灰色 | 混合物なし | ｼｬﾘｼｬﾘ しっとり | 3層12回 | ― | 28.4 | 1.925 | 1.499 | 100 | 1231 | 21 | 1.93 | 125 | 1397 | 22.3 | 1.936 | 150 | 2289 | 20.4 | 1.952 |  |  |  |  | 100 | 1231 | 100 | 1231 | GS-200 | 100 | 9月 | 1次・2次同時X2-Y3 | 1051 | 1670 | 0.8537774 | 1.588963 | [30 empty] | 969 | 44
889 | 15 | 竹内 | 平成26年8月 | 260113 | (仮称)向島1丁目倉庫新築工事 | 東京都墨田区 | 2次 | GS-200 | 400 | 粘性土 | 砂質粘性土 | 暗茶色 | 礫含む | ﾊﾟﾗﾊﾟﾗ ｻｸｻｸ ﾌｶﾌｶ | 3層12回 | ― | 31 | 1.891 | 1.444 | 80 | 448 | 23.5 | 1.914 | 100 | 732 | 22.8 | 1.898 | 125 | 1130 | 22 | 1.91 | 150 | 1742 | 20.6 | 1.906 | 80 | 448 | 100 | 732 | GS-200 | 100 | 9月 | 2次X1~2-Y3 | 2677 | 3303 | 3.657104 | 1.233844 | [30 empty] | 969 | 44
890 | 15 | 竹岡 | 平成26年8月 | 250203 | (仮称)佐賀あかつき保育園改築工事 | 佐賀県佐賀市 | 1次 | GS-200 | 400 | 粘性土 | 砂混じり粘性土 | 暗灰色 | 礫含む | 粘性強 しっとり ﾍﾞﾀﾍﾞﾀ ｻﾞﾗｻﾞﾗ 土臭い | こけし法 | ― | 109.3 | 1.422 | 0.679 | 100 | 889 | 83.4 | 1.445 | 150 | 2461 | 76.6 | 1.466 | 200 | 4249 | 71.3 | 1.49 |  |  |  |  | 100 | 889 | 100 | 889 | GS-200 | 100 | 10月 | １次改良 | 682 | 1283 | 0.7671541 | 1.881232 | [30 empty] | 957 | 44
891 | 15 | 竹岡 | 平成26年8月 | 250203 | (仮称)佐賀あかつき保育園改築工事 | 佐賀県佐賀市 | 2次 | GS-200 | 400 | 粘性土 | 砂質粘性土 | 暗茶～灰褐色 | 礫含む | ｻﾞﾗｻﾞﾗ しっとり 一部粘性有り 土臭い | 3層12回 | ― | 41.6 | 1.805 | 1.274 | 100 | 851 | 29.5 | 1.832 | 125 | 2056 | 29.5 | 1.87 | 150 | 3032 | 24.6 | 1.898 |  |  |  |  | 100 | 851 | 100 | 851 | GS-200 | 100 | 11月 | 2次改良 | 675 | 1750 | 0.7931845 | 2.592593 | [30 empty] | 957 | 44
902 | 12 | 新井 | 平成25年11月 | 250126 | (仮称)カインズ船橋南習志野店計画 | 千葉県船橋市 | 本館①1次 | GS-225 | 600 | 火山灰質土 | 火山灰質土 | 茶褐色 | 混合物なし | ﾎﾟﾛﾎﾟﾛ ﾌｶﾌｶ 粘着質 |  | ― | 123.8 | 1.406 | 0.628 | 100 | 43 | 91.5 | 1.422 | 200 | 182 | 87.6 | 1.467 | 300 | 467 | 60 | 1.515 |  |  |  |  | 347 | 600 | 220 | 239 | GS-225 | 220 | 7月 | 1次Xa1-Ya1~2 | 711 | 914 | 2.974895 | 1.285513 | 1次Xa1-Ya5 | 673 | 973 | 2.8159 | 1.445765 | 1次Xa2-Ya8 | 725 | 899 | 3.033473 | 1.24 | 1次Xa2~3-Ya3 | 631 | 875 | 2.640167 | 1.386688 | 1次Xa6-Ya7 | 701 | 1113 | 2.933054 | 1.587732 | 1次Xa7-Ya5~6 | 677 | 847 | 2.832636 | 1.251108 | [5 empty] | 892 | 46
903 | 12 | 新井 | 平成25年11月 | 250126 | (仮称)カインズ船橋南習志野店計画 | 千葉県船橋市 | 本館①2次 | GS-225 | 600 | 火山灰質土 | 火山灰質粘性土 | 茶褐色 | 混合物なし | ﾎﾟﾛﾎﾟﾛ ﾌｶﾌｶ 一部粘性有り |  | ― | 70.4 | 1.566 | 0.919 | 100 | 262 | 47.8 | 1.6 | 200 | 1777 | 46.2 | 1.665 | 300 | 2820 | 46.4 | 1.673 |  |  |  |  | 123 | 600 | 210 | 1882 | GS-225 | 210 | 7月 | 2次Xa6-Ya6 | 331 | 471 | 0.1758767 | 1.422961 | 2次Xa6~7-Ya2 | 404 | 483 | 0.2146652 | 1.195545 | 2次Xa8~9-Ya8 | 353 | 449 | 0.1875664 | 1.271955 | 2次Xa11-Ya7 | 448 | 509 | 0.2380446 | 1.136161 | 2次Xa6-Ya6 | 517 | 549 | 0.2747078 | 1.061896 | 2次Xa9-Ya4 | 391 | 474 | 0.2077577 | 1.212276 | [5 empty] | 892 | 46
904 | 12 | 新井 | 平成25年12月 | 250126 | (仮称)カインズ船橋南習志野店計画 | 千葉県船橋市 | 本館②1次 | GS-225 | 600 | 火山灰質土 | 火山灰質粘性土 | 茶褐色 | 根含む | ﾊﾟﾗﾊﾟﾗ ﾌｶﾌｶ しっとり |  | ― | 114.8 | 1.386 | 0.645 | 100 | 29.9 | 91.1 | 1.44 | 200 | 183 | 77.9 | 1.499 | 300 | 1270 | 68.8 | 1.544 |  |  |  |  | 239 | 600 | 220 | 401 | GS-225 | 220 | 7月 | 1次Xa2-Ya8 | 725 | 899 | 1.80798 | 1.24 | 1次Xa8-Ya7 | 1210 | 1617 | 3.017456 | 1.336364 | 1次Xa9-Ya5~6 | 947 | 1277 | 2.361596 | 1.348469 | 1次Xa8~9-Ya2 | 725 | 993 | 1.80798 | 1.369655 | 1次X11a-Ya7 | 784 | 1215 | 1.955112 | 1.549745 | 1次X12-Ya2~3 | 1048 | 1319 | 2.613466 | 1.258588 | [5 empty] | 892 | 46
905 | 12 | 新井 | 平成25年12月 | 250126 | (仮称)カインズ船橋南習志野店計画 | 千葉県船橋市 | 本館②2次 | GS-225 | 600 | 火山灰質土 | 火山灰質粘性土 | 茶褐色 | 根含む | ﾊﾟﾗﾊﾟﾗ ﾌｶﾌｶ |  | ― | 108 | 1.413 | 0.679 | 100 | 107 | 83.1 | 1.444 | 200 | 234 | 72.2 | 1.447 | 300 | 418 | 62 | 1.469 |  |  |  |  | 399 | 600 | 210 | 253 | GS-225 | 210 | 7月 | 2次Xa3~4-Ya1 | 306 | 451 | 1.209486 | 1.473856 | 2次Xa4~5-Ya4 | 321 | 477 | 1.268775 | 1.485981 | 2次Xa6-Ya6 | 331 | 471 | 1.3083 | 1.422961 | 2次Xa6~7-Ya2 | 404 | 483 | 1.596838 | 1.195545 | 2次Xa8~9-Ya8 | 353 | 449 | 1.395257 | 1.271955 | 2次Xa9-Ya4 | 391 | 474 | 1.545455 | 1.212276 | [5 empty] | 892 | 46
906 | 12 | 新井 | 平成25年11月 | 250126 | (仮称)カインズ船橋南習志野店計画 | 千葉県船橋市 | 資材館①1次 | GS-225 | 400 | 火山灰質土 | 礫混じり火山灰質シルト | 茶褐色 | 礫・根含む | ﾌｶﾌｶ |  | ― | 57.3 | 1.666 | 1.059 | 100 | 161 | 47.5 | 1.675 | 200 | 799 | 43.5 | 1.708 | 300 | 1197 | 39.1 | 1.683 |  |  |  |  | 138 | 400 | 150 | 480 | GS-225 | 150 | 7月 | 1次Xb2-Yb1 | 925 | 1451 | 1.927083 | 1.568649 | 1次Xb2-Yb5 | 1159 | 1267 | 2.414583 | 1.093184 | 1次Xb5-Yb6 | 1274 | 1677 | 2.654167 | 1.316327 | 1次Xb6-Yb4~5 | 405 | 456 | 0.84375 | 1.125926 | 1次Xb7-Yb2 | 434 | 456 | 0.9041667 | 1.050691 | 1次Xb5-Yb3 | 462 | 521 | 0.9625 | 1.127706 | [5 empty] | 892 | 46
907 | 12 | 新井 | 平成25年11月 | 250126 | (仮称)カインズ船橋南習志野店計画 | 千葉県船橋市 | 資材館①2次 | GS-225 | 400 | 火山灰質土 | 火山灰質土 | 茶褐色 | 礫・根含む | ﾎﾟﾛﾎﾟﾛ 粘性有り やや硬め |  | ― | 73.5 | 1.576 | 0.908 | 100 | 182 | 58.8 | 1.592 | 200 | 521 | 52.6 | 1.609 | 300 | 1019 | 46.7 | 1.578 |  |  |  |  | 165 | 400 | 200 | 521 | GS-225 | 200 | 7月 | 2次Xb2-Yb2 | 253 | 365 | 0.4856046 | 1.442688 | 2次Xb4-Yb1 | 666 | 961 | 1.278311 | 1.442943 | 2次Xb5-Yb6 | 379 | 470 | 0.7274472 | 1.240106 | 2次Xb7-Yb7 | 242 | 343 | 0.4644914 | 1.417355 | 2次Xb8-Yb4 | 287 | 412 | 0.5508637 | 1.43554 | 2次Xb6-Yb2 | 284 | 386 | 0.5451056 | 1.359155 | [5 empty] | 892 | 46
908 | 12 | 新井 | 平成25年11月 | 250126 | (仮称)カインズ船橋南習志野店計画 | 千葉県船橋市 | 資材館②1次 | GS-225 | 400 | 火山灰質土 | 火山灰質粘性土 | 茶褐色(一部白色) | 白色土含む | ﾎﾟﾛﾎﾟﾛ 粘性有り 軟らかい |  | ― | 122.3 | 1.384 | 0.623 | 100 | 43.3 | 100 | 1.421 | 200 | 806 | 85.7 | 1.471 | 300 | 1763 | 75 | 1.52 |  |  |  |  | 147 | 400 | 150 | 425 | GS-225 | 150 | 7月 | 1次Xb4-Yb2 | 505 | 734 | 1.188235 | 1.453465 | 1次Xb5-Yb3 | 462 | 521 | 1.087059 | 1.127706 | 1次Xb6-Yb4~5 | 405 | 456 | 0.9529412 | 1.125926 | 1次Xb8-Yb2~3 | 482 | 585 | 1.134118 | 1.213693 | 1次Xb7-Yb2 | 434 | 456 | 1.021176 | 1.050691 | 1次Xb2-Yb1 | 925 | 1451 | 2.176471 | 1.568649 | [5 empty] | 892 | 46
909 | 12 | 新井 | 平成25年11月 | 250126 | (仮称)カインズ船橋南習志野店計画 | 千葉県船橋市 | 資材館②2次 | GS-225 | 400 | 火山灰質土 | 礫混じり火山灰質土 | 茶褐色 | 根多含む | ﾎﾟﾛﾎﾟﾛ 粘性有り 弾力有 |  | ― | 70 | 1.522 | 0.895 | 100 | 182 | 46.8 | 1.514 | 200 | 410 | 45.3 | 1.507 | 300 | 897 | 41 | 1.514 |  |  |  |  | 196 | 400 | 200 | 410 | GS-225 | 200 | 7月 | 2次Xb2-Yb2 | 253 | 365 | 0.6170732 | 1.442688 | 2次Xb4-Yb1 | 666 | 961 | 1.62439 | 1.442943 | 2次Xb5-Yb6 | 379 | 470 | 0.9243902 | 1.240106 | 2次Xb7-Yb7 | 242 | 343 | 0.5902439 | 1.417355 | 2次Xb8-Yb4 | 287 | 412 | 0.7 | 1.43554 | 2次Xb6-Yb2 | 284 | 386 | 0.6926829 | 1.359155 | [5 empty] | 892 | 46
910 | 12 | 新井 | 平成25年12月 | 250126 | (仮称)カインズ船橋南習志野店計画 | 千葉県船橋市 | 本館①1次 | GS-200 | 600 | 火山灰質土 | 火山灰質土 | 茶褐色 | 混合物なし | ﾎﾟﾛﾎﾟﾛ ﾌｶﾌｶ 粘着質 |  | ― | 121.2 | 1.388 | 0.627 | 100 | 28.9 | 103.3 | 1.415 | 200 | 129 | 92 | 1.484 | 300 | 419 | 80.6 | 1.531 |  |  |  |  | 363 | 600 | [40 empty] | 892 | 44
911 | 12 | 新井 | 平成25年12月 | 250126 | (仮称)カインズ船橋南習志野店計画 | 千葉県船橋市 | 本館①2次 | GS-200 | 600 | 火山灰質土 | 火山灰質粘性土 | 茶褐色 | 混合物なし | ﾎﾟﾛﾎﾟﾛ ﾌｶﾌｶ 一部粘性有り |  | ― | 73.8 | 1.591 | 0.915 | 100 | 148 | 59.9 | 1.61 | 200 | 1003 | 53.7 | 1.66 | 300 | 1973 | 50.7 | 1.685 |  |  |  |  | 154 | 600 | [40 empty] | 892 | 44
912 | 12 | 新井 | 平成25年12月 | 250126 | (仮称)カインズ船橋南習志野店計画 | 千葉県船橋市 | 本館②1次 | GS-200 | 600 | 火山灰質土 | 火山灰質粘性土 | 茶褐色 | 根含む | ﾊﾟﾗﾊﾟﾗ ﾌｶﾌｶ しっとり |  | ― | 114.8 | 1.386 | 0.645 | 100 | 32 | 93.9 | 1.439 | 200 | 154 | 78.7 | 1.503 | 300 | 380 | 68.9 | 1.54 |  |  |  |  | 398 | 600 | [40 empty] | 892 | 44
913 | 12 | 新井 | 平成25年12月 | 250126 | (仮称)カインズ船橋南習志野店計画 | 千葉県船橋市 | 本館②2次 | GS-200 | 600 | 火山灰質土 | 火山灰質粘性土 | 茶褐色 | 根含む | ﾊﾟﾗﾊﾟﾗ ﾌｶﾌｶ |  | ― | 108 | 1.413 | 0.679 | 100 | 82 | 84 | 1.458 | 200 | 217 | 70.4 | 1.46 | 300 | 378 | 62 | 1.464 |  |  |  |  | 438 | 600 | [40 empty] | 892 | 44
914 | 12 | 新井 | 平成25年12月 | 250126 | (仮称)カインズ船橋南習志野店計画 | 千葉県船橋市 | 資材館①1次 | GS-200 | 400 | 火山灰質土 | 礫混じり火山灰質シルト | 茶褐色 | 礫・根含む | ﾌｶﾌｶ |  | ― | 68 | 1.641 | 0.976 | 100 | 184 | 50.6 | 1.662 | 200 | 593 | 44.3 | 1.683 | 300 | 916 | 43.3 | 1.687 |  |  |  |  | 153 | 400 | [40 empty] | 892 | 44
915 | 12 | 新井 | 平成25年12月 | 250126 | (仮称)カインズ船橋南習志野店計画 | 千葉県船橋市 | 資材館①2次 | GS-200 | 400 | 火山灰質土 | 火山灰質土 | 茶褐色 | 礫・根含む | ﾎﾟﾛﾎﾟﾛ 粘性有り やや硬め |  | ― | 72.8 | 1.585 | 0.917 | 100 | 200 | 55.3 | 1.59 | 200 | 461 | 52.8 | 1.597 | 300 | 846 | 45.8 | 1.583 |  |  |  |  | 177 | 400 | [40 empty] | 892 | 44
916 | 12 | 新井 | 平成25年12月 | 250126 | (仮称)カインズ船橋南習志野店計画 | 千葉県船橋市 | 資材館②1次 | GS-200 | 400 | 火山灰質土 | 火山灰質粘性土 | 茶褐色(一部白色) | 白色土含む | ﾎﾟﾛﾎﾟﾛ 粘性有り 軟らかい |  | ― | 128.1 | 1.377 | 0.603 | 100 | 52 | 95.9 | 1.424 | 200 | 255 | 87 | 1.466 | 300 | 864 | 74.7 | 1.501 |  |  |  |  | 224 | 400 | [40 empty] | 892 | 44
917 | 12 | 新井 | 平成25年12月 | 250126 | (仮称)カインズ船橋南習志野店計画 | 千葉県船橋市 | 資材館②2次 | GS-200 | 400 | 火山灰質土 | 礫混じり火山灰質土 | 茶褐色 | 根多含む | ﾎﾟﾛﾎﾟﾛ 粘性有り 弾力有 |  | ― | 74 | 1.516 | 0.872 | 100 | 155 | 67.2 | 1.521 | 200 | 325 | 60.6 | 1.506 | 300 | 504 | 52.8 | 1.499 |  |  |  |  | 242 | 400 | [40 empty] | 892 | 44
918 | 12 | 新井 | 平成26年1月 | 250126 | (仮称)カインズ船橋南習志野店計画 | 千葉県船橋市 | 本館①1次+砕石10% | GS-225 | 600 | 火山灰質土 | 火山灰質土 | 茶褐色 | 混合物なし | ﾎﾟﾛﾎﾟﾛ ﾌｶﾌｶ 粘着質 |  | ― | 93.8 | 1.417 | 0.731 | 100 | 127 | 75.5 | 1.536 | 200 | 445 | 62.8 | 1.557 | 300 | 1368 | 58.1 | 1.565 |  |  |  |  | 217 | 600 | 220 | 630 | GS-225 | 220 | 7月 | 1次Xa1-Ya1~2 | 711 | 914 | 1.128571 | 1.285513 | 1次Xa1-Ya5 | 673 | 973 | 1.068254 | 1.445765 | 1次Xa2-Ya8 | 725 | 899 | 1.150794 | 1.24 | 1次Xa2~3-Ya3 | 631 | 875 | 1.001587 | 1.386688 | 1次Xa6-Ya7 | 701 | 1113 | 1.112698 | 1.587732 | 1次Xa7-Ya5~6 | 677 | 847 | 1.074603 | 1.251108 | [5 empty] | 892 | 46
919 | 12 | 新井 | 平成26年1月 | 250126 | (仮称)カインズ船橋南習志野店計画 | 千葉県船橋市 | 本館①2次+砕石10% | GS-225 | 600 | 火山灰質土 | 火山灰質粘性土 | 茶褐色 | 混合物なし | ﾎﾟﾛﾎﾟﾛ ﾌｶﾌｶ 一部粘性有り |  | ― | 58.3 | 1.604 | 1.013 | 100 | 554 | 51.1 | 1.662 | 200 | 4150 | 43.9 | 1.683 | 300 | 5139 | 39 | 1.731 |  |  |  |  | 102 | 600 | 210 | 4249 | GS-225 | 210 | 7月 | 2次Xa6-Ya6 | 331 | 471 | 0.07790068 | 1.422961 | 2次Xa6~7-Ya2 | 404 | 483 | 0.0950812 | 1.195545 | 2次Xa8~9-Ya8 | 353 | 449 | 0.08307837 | 1.271955 | 2次Xa11-Ya7 | 448 | 509 | 0.1054366 | 1.136161 | 2次Xa6-Ya6 | 517 | 549 | 0.1216757 | 1.061896 | 2次Xa9-Ya4 | 391 | 474 | 0.09202165 | 1.212276 | [5 empty] | 892 | 46
920 | 12 | 新井 | 平成26年1月 | 250126 | (仮称)カインズ船橋南習志野店計画 | 千葉県船橋市 | 本館②1次+砕石10% | GS-225 | 600 | 火山灰質土 | 火山灰質粘性土 | 茶褐色 | 根含む | ﾊﾟﾗﾊﾟﾗ ﾌｶﾌｶ しっとり |  | ― | 105.3 | 1.432 | 0.697 | 100 | 96 | 79.5 | 1.54 | 200 | 630 | 65.4 | 1.57 | 300 | 3630 | 56.4 | 1.595 |  |  |  |  | 195 | 600 | 220 | 1230 | GS-225 | 220 | 7月 | 1次Xa2-Ya8 | 725 | 899 | 0.5894309 | 1.24 | 1次Xa8-Ya7 | 1210 | 1617 | 0.9837398 | 1.336364 | 1次Xa9-Ya5~6 | 947 | 1277 | 0.7699187 | 1.348469 | 1次Xa8~9-Ya2 | 725 | 993 | 0.5894309 | 1.369655 | 1次X11a-Ya7 | 784 | 1215 | 0.6373984 | 1.549745 | 1次X12-Ya2~3 | 1048 | 1319 | 0.8520325 | 1.258588 | [5 empty] | 892 | 46
921 | 12 | 新井 | 平成26年1月 | 250126 | (仮称)カインズ船橋南習志野店計画 | 千葉県船橋市 | 本館②2次+砕石10% | GS-225 | 600 | 火山灰質土 | 火山灰質粘性土 | 茶褐色 | 根含む | ﾊﾟﾗﾊﾟﾗ ﾌｶﾌｶ |  | ― | 87.4 | 1.403 | 0.749 | 100 | 286 | 68.2 | 1.502 | 200 | 574 | 61.6 | 1.469 | 300 | 891 | 54.7 | 1.483 |  |  |  |  | 209 | 600 | 210 | 606 | GS-225 | 210 | 7月 | 2次Xa3~4-Ya1 | 306 | 451 | 0.5049505 | 1.473856 | 2次Xa4~5-Ya4 | 321 | 477 | 0.529703 | 1.485981 | 2次Xa6-Ya6 | 331 | 471 | 0.5462046 | 1.422961 | 2次Xa6~7-Ya2 | 404 | 483 | 0.6666667 | 1.195545 | 2次Xa8~9-Ya8 | 353 | 449 | 0.5825083 | 1.271955 | 2次Xa9-Ya4 | 391 | 474 | 0.6452145 | 1.212276 | [5 empty] | 892 | 46
| 15 | 高尾 | 平成26年8月 | 260102 | 弓ヶ浜水産株式会社加工工場新築工事 | 鳥取県境港市 | BrNo.1付近1次改良 | GS-200 | 400 | 砂質土 | 粘土質礫 | 茶褐色 | 礫多含む | 粘性弱・ｼﾞｬﾘｼﾞｬﾘ・ｻﾞｸｻﾞｸ・ｺﾞﾛｺﾞﾛ | 3層12回 | ― | 24.1 | 2.025 | 1.632 | 100 | 1831 | 20.5 | 2.004 | 125 | 2600 | 20.4 | 2.018 | 150 | 3745 | 19.1 | 2.038 | [46 empty] | 959 | 44
| 15 | 高尾 | 平成26年8月 | 260102 | 弓ヶ浜水産株式会社加工工場新築工事 | 鳥取県境港市 | BrNo.3付近1次改良 | GS-200 | 400 | 粘性土 | 砂質粘性土 | 茶灰色 |  | しっとり | 3層12回 | ― | 48.8 | 1.667 | 1.12 | 100 | 180 | 42.6 | 1.696 | 125 | 2114 | 40.6 | 1.714 | 150 | 2781 | 39 | 1.731 | [46 empty] | 959 | 44
| 15 | 高尾 | 平成26年8月 | 260102 | 弓ヶ浜水産株式会社加工工場新築工事 | 鳥取県境港市 | 2次改良(盛土) | GS-200 | 400 | 粘性土 | 礫質粘性土 | 赤褐色 | 礫多含 | ﾊﾟﾗﾊﾟﾗ・ｻﾗｻﾗ・ｺﾞﾛｺﾞﾛ | 3層12回 | ― | 21.3 | 1.775 | 1.464 | 80 | 1401 | 18.8 | 1.753 | 100 | 1775 | 18.2 | 1.743 | 125 | 2060 | 18 | 1.733 | 150 | 2577 | 17.2 | 1.746 | [42 empty] | 959 | 44
947 | 15 | 高尾 | 平成26年8月 | 260102 | 弓ヶ浜水産株式会社加工工場新築工事 | 鳥取県境港市 | スラリー(w/c=100%) | GS-200 | 900 | 砂質土 | 粘土混じり砂質土 | 暗灰色 | 混合物なし | 軟らかい ｼｬﾘｼｬﾘ しっとり | タッピング法 | ― | 44.8 | 1.733 | 1.197 | 100 | 998 | 44.8 | 1.69 | 150 | 1274 | 47.9 | 1.666 | 200 | 1627 | 47.5 | 1.668 | 300 | 2210 | 50.2 | 1.642 | 100 | 998 | 100 | 998 | GS-200 |  | 9月 | １次改良X10-Y1 | 771 | 969 | 0.7725451 | 1.256809 | 1次改良X3-Y3' | 975 | 1360 | 0.9769539 | 1.394872 | [25 empty] | 959 | 44
948 | 15 | 高尾 | 平成26年8月 | 260102 | 弓ヶ浜水産株式会社加工工場新築工事 | 鳥取県境港市 | スラリー(w/c=80%) | GS-200 | 900 | 砂質土 | 粘土混じり砂質土 | 暗灰色 | 混合物なし | 軟らかい ｼｬﾘｼｬﾘ しっとり | タッピング法 | ― | 44.8 | 1.733 | 1.197 | 100 | 1178 | 40.6 | 1.717 | 150 | 1897 | 41.3 | 1.707 | 200 | 2187 | 42.3 | 1.697 | 300 | 2575 | 43.7 | 1.694 | 100 | 1178 | 100 | 1178 | GS-200 |  | 9月 | 2次改良X5-Y2' | 1561 | 1830 | 1.325127 | 1.172325 | 2次改良X3-Y1' | 1317 | 1520 | 1.117997 | 1.154138 | [25 empty] | 959 | 44
949 | 15 | 竹内 | 平成26年10月 | 260119 | (仮称)戸田新曽有料老人ホーム新築工事 | 埼玉県戸田市 | 1次 | HK-P530 | 600 | 砂質土 | 砂質土 | 暗灰色 | 混合物なし | 粒度均一 ｼｬﾘｼｬﾘ |  | ― | 25 | 1.861 | 1.489 | 100 | 912 | 18.9 | 1.891 | 150 | 1721 | 18.9 | 1.928 | 200 | 2473 | 18.3 | 2.004 |  |  |  |  | 100 | 912 | 100 | 912 | HK-P530 |  | 11月 | 1次改良 | 332 | 1221 | 0.3640351 | 3.677711 | [30 empty] | 975 | 55
950 | 15 | 竹内 | 平成26年10月 | 260119 | (仮称)戸田新曽有料老人ホーム新築工事 | 埼玉県戸田市 | 2次 | HK-P530 | 600 | 粘性土 | 砂質粘性土 | 暗灰色 | 繊維質含む | ｼｬﾘｼｬﾘ 固化材混合後粘性有 腐植臭有 |  | ― | 62.1 | 1.574 | 0.971 | 100 | 954 | 49.3 | 1.633 | 150 | 2452 | 45.2 | 1.669 | 200 | 3417 | 47.1 | 1.641 |  |  |  |  | 100 | 954 | 100 | 954 | HK-P530 |  | 11月 | 2次改良 | 343 | 465 | 0.3595388 | 1.355685 | [30 empty] | 975 | 55
| 15 | 竹岡 | 平成26年8月 | 250193 | (仮称)ニラク渋川白井計画 | 群馬県渋川市 | 試掘①1次 | GS-200 | 320 | 砂質土 | 砂質礫 | 茶灰色 | 軽石含む | ｻﾞｸｻﾞｸ・ｺﾞﾛｺﾞﾛ | 3層12回 | ― | 42 | 1.281 | 0.902 | 100 | 1011 | 34.8 | 1.346 | 150 | 1295 | 32.8 | 1.366 | 200 | 1418 | 31.8 | 1.365 |  |  |  |  | 100 | 1011 | 100 | 1011 | GS-200 | 100 |  | １次改良 6,D | 415 | 361 | 0.4104847 | 0.8698795 | [30 empty] | 950 | 44
| 15 | 竹岡 | 平成26年8月 | 250193 | (仮称)ニラク渋川白井計画 | 群馬県渋川市 | 試掘①2次 | GS-200 | 320 | 砂質土 | 砂質礫 | 茶褐色 | 軽石含む | ｻﾞｸｻﾞｸ・ｺﾞﾛｺﾞﾛ | 3層12回 | ― | 39.9 | 1.388 | 0.992 | 100 | 952 | 33.5 | 1.426 | 150 | 1371 | 33.5 | 1.422 | 200 | 1708 | 29.6 | 1.444 |  |  |  |  | 100 | 952 | 100 | 952 | GS-200 | 100 |  | 2次改良 4,B | 1077 | 1245 | 1.131303 | 1.155989 | [30 empty] | 950 | 44
| 15 | 竹岡 | 平成26年8月 | 250193 | (仮称)ニラク渋川白井計画 | 群馬県渋川市 | 中心部付近2次 | GS-200 | 320 | 砂質土 | 砂礫 | 黒褐色 | 根・礫多含む | ｻﾞｸｻﾞｸ・ｺﾞﾛｺﾞﾛ・上面成形しづらいﾊﾟﾗﾊﾟﾗ | 3層12回 | ― | 40.1 | 1.638 | 1.169 | 100 | 355 | 33.1 | 1.674 | 150 | 605 | 31.9 | 1.685 | 200 | 922 | 30.8 | 1.656 |  |  |  |  | 100 | 355 | [40 empty] | 950 | 44
| 15 | 中川 | 平成26年8月 | 260115 | (仮称)中部薬品松任東店新築工事 | 石川県白山市 | 1次 | GS-200 | 400 | 粘性土 | 粘性土 | 暗茶色 | 礫少量含む | ﾎﾟﾛﾎﾟﾛ・ﾌｶﾌｶ・腐植臭有(一部) | こけし法 | ― | 42.5 | 1.738 | 1.22 | 100 | 224 | 40.5 | 1.807 | 150 | 637 | 35.3 | 1.806 | 200 | 1202 | 32.9 | 1.813 |  |  |  |  | 122 | 400 | 130 | 472 | GS-200 | 130 |  | 一次改良 | 2140 | 2786.7 | 4.533898 | 1.302196 | [30 empty] | 971 | 44
| 15 | 中川 | 平成26年8月 | 260115 | (仮称)中部薬品松任東店新築工事 | 石川県白山市 | 2次 | GS-200 | 400 | 砂質土 | 粘土混じり砂質土 | 薄茶色 | 礫含む | ｼｬﾘｼｬﾘ・ﾎﾟﾛﾎﾟﾛ | こけし法 | ― | 23.1 | 1.921 | 1.561 | 80 | 1589 | 19.4 | 1.947 | 100 | 2109 | 19.2 | 1.998 | 150 | 3308 | 17.1 | 1.926 | 200 | 3065 | 17.4 | 1.948 | 80 | 1589 | 80 | 1589 | GS-200 | 80 |  | 二次改良 | 1740 | 2503.3 | 1.095028 | 1.438678 | [30 empty] | 971 | 44
| 15 | 中川 | 平成26年9月 | 260103 | 南牧村基幹集落センター新築工事 | 長野県南佐久郡 | 1次 | GS-200 | 400 | 粘性土 | 粘性土 | 暗灰色 | 礫・植物根少量含む | しっとり・もっちり・粘性有・腐植臭有 | こけし法 | ― | 62.3 | 1.593 | 0.981 | 100 | 251 | 67.8 | 1.564715 | 150 | 1059 | 62.8 | 1.572 | 200 | 2354 | 56.3 | 1.611 |  |  |  |  | 110 | 400 | 110 | 413 | GS-200 | 110 |  | １次改良X7,Y3 | 1711 | 2385.7 | 4.142857 | 1.394331 | [30 empty] | 960 | 44
| 15 | 中川 | 平成26年9月 | 260103 | 南牧村基幹集落センター新築工事 | 長野県南佐久郡 | 2次 | GS-200 | 400 | 粘性土 | 礫混じり粘性土 | 暗茶色 | 植物根少量含む | ｻﾞﾗｻﾞﾗ・しっとり・粘性粘性弱 | こけし法 | ― | 57.6 | 1.654 | 1.05 | 100 | 70 | 47.5 | 1.729 | 150 | 299 | 43.1 | 1.727 | 200 | 1062 | 42.6 | 1.722 |  |  |  |  | 157 | 400 | 160 | 452 | GS-200 | 160 |  | 2次改良X3,Y4 | 794.3 | 1024 | 1.757301 | 1.289185 | [30 empty] | 960 | 44
| 15 | 高尾 | 平成26年9月 | 250199 | マルイ上井店新築工事 | 鳥取県倉吉市 | BrNo.1付近1次改良 | GS-200 | 400 | 砂質土 | 礫混じり砂 | 黄褐～黄橙色 | 礫含む | ｻｸｻｸ・ｼﾞｬﾘｼﾞｬﾘ・ｻﾞﾗｻﾞﾗ | 3層12回 | ― | 13 | 1.872 | 1.657 | 100 | 2697 | 9.9 | 1.972 | 125 | 3671 | 9.7 | 1.966 | 150 | 4330 | 9.7 | 1.976 |  |  |  |  | 100 | 2697 | 100 | 2697 | GS-200 | 100 |  | １次改良 X5～X6,Y3 | 3567 | 4370 | 1.322581 | 1.225119 | [30 empty] | 955 | 44
| 15 | 高尾 | 平成26年9月 | 250199 | マルイ上井店新築工事 | 鳥取県倉吉市 | BrNo.2付近1次改良(上層) | GS-200 | 400 | 砂質土 | 砂質土 | 暗茶色 | 礫・玉石含む | ｻﾞﾗｻﾞﾗ・ｻﾞｸｻﾞｸ・油臭い | 3層12回 | ― | 13.7 | 1.954 | 1.718 | 100 | 2854 | 10.4 | 2.033 | 125 | 3858 | 10.1 | 2.043 | 150 | 4995以上 | 9.8 | 2.056 | [46 empty] | 955 | 44
| 15 | 高尾 | 平成26年9月 | 250199 | マルイ上井店新築工事 | 鳥取県倉吉市 | BrNo.2付近1次改良(下層) | GS-200 | 400 | 砂質土 | 礫混じり砂 | 薄茶色 |  | ﾌｶﾌｶ・ﾎﾟﾛﾎﾟﾛ・油臭い | 3層12回 | ― | 32.1 | 1.84 | 1.392 | 100 | 304 | 28.1 | 1.851 | 125 | 444 | 28 | 1.858 | 150 | 616 | 28.1 | 1.861 | [46 empty] | 955 | 44
| 15 | 高尾 | 平成26年9月 | 250199 | マルイ上井店新築工事 | 鳥取県倉吉市 | BrNo.2付近1次改良 | GS-200 | 400 | 砂質土 | 上層:下層=1:1 | 薄茶色 |  | ｻﾞｸｻﾞｸ・ｼﾞｬﾘｼﾞｬﾘ・整形難 | 3層12回 | ― | 11.4 | 1.997 | 1.793 | 80 | 3367 | 9 | 2.026 | 100 | 4116 | 9.2 | 2.027 | 125 | 4721以上 | 9 | 2.018 | 150 | 5037以上 | 9.2 | 2.028 | 100 | 518 | 100 | 4116 | GS-200 | 100 |  | １次改良 X5～X6,Y3 | 3567 | 4370 | 0.8666181 | 1.225119 | [30 empty] | 955 | 44
| 15 | 高尾 | 平成26年9月 | 250199 | マルイ上井店新築工事 | 鳥取県倉吉市 | BrNo.2付近2次改良 | GS-200 | 400 |  | 礫質砂 | 黄褐～茶褐色 | 礫含む | ﾎﾟﾛﾎﾟﾛ・ｻｸｻｸ・油臭い | 3層12回 | 混合土 | 22.1 | 2.003 | 1.641 | 100 | 518 | 18.6 | 2.004 | 125 | 941 | 18.3 | 2.023 | 150 | 1598 | 17.6 | 2.032 |  |  |  |  | 80 | 3367 | 80 | 180 | GS-200 | 80 |  | 2次改良 X4,Y4～Y5 | 3277 | 5287 | 18.20556 | 1.613366 | [30 empty] | 955 | 44
| 15 | 中川 | 平成26年9月 | 260124 | こと京都(株)向島作業場新築工事 | 京都府京都市 | 1次 | GS-200 | 400 | 砂質土 | 砂 | 白褐～薄茶色 |  | ｻﾞｸｻﾞｸ・しっとり・海砂・キラキラしている | 3層12回 | ― | 19 | 1.956 | 1.643 | 80 | 835 | 14.7 | 2.063 | 100 | 1462 | 13.9 | 2.071 | 125 | 2013 | 13.3 | 2.09 | 150 | 3893 | 12.3 | 2.087 | 100 | 1462 | 100 | 1462 | GS-200 | 100 |  | X2,Y3～Y4 | 3103 | 4919 | 2.122435 | 1.58524 | [30 empty] | 979 | 44
| 15 | 中川 | 平成26年9月 | 260124 | こと京都(株)向島作業場新築工事 | 京都府京都市 | 2次 | GS-200 | 400 | 砂質土 | 礫質砂 | 黒褐色 | 粘土少・礫多含む | ｼﾞｬﾘｼﾞｬﾘ・ｻﾞｸｻﾞｸ | 3層12回 | ― | 24.6 | 1.59 | 1.276 | 80 | 1467 | 20.5 | 1.626 | 100 | 1934 | 19.6 | 1.654 | 125 | 2390 | 19.1 | 1.632 | 150 | 2613 | 17.6 | 1.625 | 100 | 1934 | 100 | 1934 | GS-200 | 100 |  | X2～X3,Y3 | 984 | 1216.3 | 0.5087901 | 1.236077 | [30 empty] | 979 | 44
| 15 | 原田 | 平成26年9月 | 260119 | (仮称)戸田新曽有料老人ホーム新築工事 | 埼玉県戸田市 | 1次 | GS-200 | 600 | 砂質土 | 細砂 | 暗灰色 |  | ｼｬﾘｼｬﾘ・粒均一 | 3層12回 | ― | 24.9 | 1.854 | 1.484 | 100 | 1039 | 20.4 | 1.93 | 150 | 1790 | 18.6 | 1.952 | 200 | 2762 | 18.6 | 1.985 |  |  |  |  | 100 | 1039 | 0 | -463 | [38 empty] | 975 | 44
| 15 | 原田 | 平成26年9月 | 260119 | (仮称)戸田新曽有料老人ホーム新築工事 | 埼玉県戸田市 | 2次 | GS-200 | 600 | 粘性土 | 砂質粘性土 | 暗灰色 | 腐植物根含む | ｼｬﾘｼｬﾘ・少し粘性有・セメント混ぜたら粘性UP・腐植臭有 | こけし法 | ― | 66.4 | 1.614 | 0.97 | 100 | 635 | 50.4 | 1.633 | 150 | 1940 | 45.2 | 1.675 | 200 | 3060 | 43.4 | 1.685 |  |  |  |  | 100 | 635 | 0 | -1975 | [38 empty] | 975 | 44
| 15 | 原田 | 平成26年9月 | 260119 | (仮称)戸田新曽有料老人ホーム新築工事 | 埼玉県戸田市 | 1次 | HK-P530 | 600 | [6 empty] | ― | 25 | 1.861 | 1.489 | 100 | 912 | 18.9 | 1.891 | 150 | 1721 | 18.9 | 1.928 | 200 | 2473 | 18.3 | 2.004 |  |  |  |  | 100 | 912 | 100 | 912 | HK-P530 | 100 |  | X3,Y3-4 | 332 | 1221 | 0.3640351 | 3.677711 | [30 empty] | 975 | 55
| 15 | 原田 | 平成26年9月 | 260119 | (仮称)戸田新曽有料老人ホーム新築工事 | 埼玉県戸田市 | 2次 | HK-P530 | 600 | [6 empty] | ― | 62.1 | 1.574 | 0.971 | 100 | 954 | 49.3 | 1.633 | 150 | 2452 | 45.2 | 1.669 | 200 | 3417 | 47.1 | 1.641 |  |  |  |  | 100 | 954 | 100 | 954 | HK-P530 | 100 |  | X3,Y2 | 343 | 465 | 0.3595388 | 1.355685 | [30 empty] | 975 | 55
| 15 | 中川 | 平成26年9月 | 260116 | (仮称)デイサービスまちなか新築工事 | 富山県富山市 | 1次 | GS-200 | 400 | 粘性土 | 砂質粘性土 | 暗茶色 | 玉石・植物根含む | 粘性有・しっとり・土臭い | こけし法 | ― | 41 | 1.771 | 1.256 | 100 | 206 | 34.1 | 1.827 | 150 | 684 | 31.8 | 1.826 | 200 | 1440 | 29.1 | 1.836 |  |  |  |  | 121 | 400 | 130 | 493 | GS-200 | 130 |  | １次改良 | 403 | 560 | 0.8174442 | 1.389578 | [30 empty] | 972 | 44
| 15 | 中川 | 平成26年9月 | 260116 | (仮称)デイサービスまちなか新築工事 | 富山県富山市 | 2次 | GS-200 | 400 | 砂質土 | 砂質シルト | 茶褐色 | 粘土・植物根含む | ｼｬﾘｼｬﾘ・ｻｸｻｸ・ﾊﾟﾗﾊﾟﾗ・しっとり・土臭い | 3層12回 | ― | 28.4 | 1.906 | 1.484 | 80 | 316 | 23.7 | 1.928 | 100 | 486 | 23.6 | 1.915 | 150 | 984 | 22.1 | 1.919 | 200 | 1860 | 21.4 | 1.902 | 100 | 486 | 100 | 486 | GS-200 | 100 |  | 2次改良 | 1818 | 2440 | 3.740741 | 1.342134 | [30 empty] | 972 | 44
| 15 | 中川 | 平成26年9月 | 260116 | (仮称)デイサービスまちなか新築工事 | 富山県富山市 | 1次・ピット部同時改良 | GS-200 | 400 | 砂質土 | 粘土混じり砂質土 | 暗茶～暗灰色 | 植物根含む | ｼｬﾘｼｬﾘ・ｻｸｻｸ・しっとり・土臭い |  | 混合土 | 37.6 | 1.805 | 1.312 | 100 | 260 | 28.9 | 1.842 | 150 | 860 | 27.9 | 1.845 | 200 | 1935 | 25.8 | 1.877 |  |  |  |  | 112 | 400 | 120 | 500 | GS-200 | 120 | [36 empty] | 972 | 44
| 15 | 中川 | 平成26年9月 | 260123 | (仮称)平和堂大河端店新築工事 | 石川県金沢市 | X1,Y1付近1次 | GS-200 | 520 | 砂質土 | 砂質土 | 暗茶～暗灰色 | 礫・粘土含む | ﾌｶﾌｶ・しっとり・細砂 | 3層12回 | ― | 32.5 | 1.859 | 1.403 | 100 | 140 | 25.6 | 1.846 | 150 | 2630 | 24.8 | 1.872 | 200 | 3483 | 23.5 | 1.889 |  |  |  |  | 120 | 520 | 120 | 1136 | GS-200 | 120 |  | X8,Y1 | 1517 | 2150 | 1.335387 | 1.417271 | X1,Y5 | 4133 | 6301.7 | 3.638204 | 1.524728 | [25 empty] | 978 | 44
| 15 | 中川 | 平成26年9月 | 260123 | (仮称)平和堂大河端店新築工事 | 石川県金沢市 | X1,Y1付近2次 | GS-200 | 520 | 砂質土 | 粘土混じり砂質土 | 暗茶～暗灰色 | 礫・根含む | ﾌｶﾌｶ・しっとり・詰めにくい | 3層12回 | ― | 36.3 | 1.824 | 1.339 | 100 | 351 | 26.7 | 1.842 | 150 | 966 | 25.2 | 1.841 | 200 | 1613 | 23.4 | 1.844 |  |  |  |  | 100 | 1533 | 100 | 351 | GS-200 | 100 |  | X5,Y6 | 2338 | 3212 | 6.660969 | 1.373824 | X4～5,Y3 | 1223 | 1737 | 3.48433 | 1.420278 | [25 empty] | 978 | 44
| 15 | 中川 | 平成26年9月 | 260123 | (仮称)平和堂大河端店新築工事 | 石川県金沢市 | X10,Y6付近1次 | GS-200 | 520 | 粘性土 | 粘性土 | 暗茶色 | 根多含む | 粘性有・ﾌｶﾌｶ・しっとり・ﾌｶﾌｶ・しっとり・腐植臭有 | こけし法 | ― | 57.6 | 1.644 | 1.043 | 100 | 313 | 48.2 | 1.694 | 150 | 909 | 45.4 | 1.687 | 200 | 2065 | 41.1 | 1.706 |  |  |  |  | 114 | 520 | 120 | 552 | GS-200 | 120 | [36 empty] | 978 | 44
| 15 | 中川 | 平成26年9月 | 260123 | (仮称)平和堂大河端店新築工事 | 石川県金沢市 | X10,Y6付近2次 | GS-200 | 520 | 砂質土 | 砂質土 | 暗茶色 | 礫・粘土含む | 細砂・しっとり・ｻﾞﾗｻﾞﾗ | 3層12回 | ― | 29.4 | 1.898 | 1.467 | 100 | 1797 | 22.3 | 1.929 | 150 | 3052 | 21.9 | 1.914 | 200 | 4228 | 20 | 1.917 |  |  |  |  | 100 | 1598 | 100 | 1797 | GS-200 | 100 | [36 empty] | 978 | 44
| 15 | 中川 | 平成26年9月 | 260123 | (仮称)平和堂大河端店新築工事 | 石川県金沢市 | X1,Y1付近1次2回目 | GS-200 | 520 | [6 empty] | ― | 32.8 | 1.826 | 1.375 | 100 | 287 | 27.2 | 1.819 | 150 | 891 | 25.9 | 1.838 | 200 | 1581 | 25.2 | 1.851 | [6 empty] | 0 | -921 | [38 empty] | 978 | 44
| 15 | 中川 | 平成26年9月 | 260123 | (仮称)平和堂大河端店新築工事 | 石川県金沢市 | X1,Y1付近2次2回目 | GS-200 | 520 | [6 empty] | ― | 33.4 | 1.846 | 1.384 | 100 | 1533 | 26.2 | 1.835 | 150 | 2921 | 24.4 | 1.863 | 200 | 3442 | 23.9 | 1.876 | [6 empty] | 0 | -1243 | [38 empty] | 978 | 44
| 15 | 中川 | 平成26年9月 | 260123 | (仮称)平和堂大河端店新築工事 | 石川県金沢市 | X10,Y6付近1次2回目 | GS-200 | 520 | [6 empty] | ― | 53.5 | 1.633 | 1.064 | 100 | 321 | 43.2 | 1.689 | 150 | 1034 | 40.5 | 1.686 | 200 | 1708 | 38.3 | 1.687 | [6 empty] | 0 | -1105 | [38 empty] | 978 | 44
| 15 | 中川 | 平成26年9月 | 260123 | (仮称)平和堂大河端店新築工事 | 石川県金沢市 | X10,Y6付近2次2回目 | GS-200 | 520 | [6 empty] | ― | 26.9 | 1.938 | 1.528 | 100 | 1598 | 21.5 | 1.902 | 150 | 3067 | 20.3 | 1.922 | 200 | 3795 | 19.1 | 1.895 | [6 empty] | 0 | -1340 | [38 empty] | 978 | 44
| 15 | 鍜島 | 平成26年10月 | 260202 | 国宝重要文化財浄土寺多宝塔ほか9棟建造物防災施設等工事 | 広島県尾道市 | スラリー改良(w/c=80%) | 高炉セメントB種 |  | 砂質土 | 真砂土 | 茶褐色 | 粘土含む | ｼｬﾘｼｬﾘ・ｻｸｻｸ | 3層12回 | ― | 8 | 1.9 | 1.758 | 100 | 3965 | 9.2 | 2.098 | 150 | 5053以上 | 10.8 | 2.179 | 200 | 4831以上 | 11.9 | 2.125 | [47 empty] | 52
| 15 | 鍜島 | 平成26年10月 | 260203 | 国宝重要文化財浄土寺多宝塔ほか10棟建造物防災施設等工事 | 広島県尾道市 | スラリー改良(w/c=100%) | 高炉セメントB種 | [6 empty] | 3層12回 | ― |  |  |  | 200 | 3818 | 13.1 | 2.08 | [55 empty] | 52
| 15 | 鍜島 | 平成26年10月 | 260204 | 国宝重要文化財浄土寺多宝塔ほか11棟建造物防災施設等工事 | 広島県尾道市 | 粉体改良 | 高炉セメントB種 | [6 empty] | 3層12回 | ― |  |  |  | 80 | 2469 | 6 | 1.947 | 100 | 2893 | 5.5 | 1.941 | [51 empty] | 52
| 15 | 高尾 | 平成26年10月 | 260126 | (仮称)ケアタウンいの新築工事 | 高知県吾川郡 | 1次 | GS-200 | 400 | 粘性土 | 粘土 | 茶灰～灰褐色 | 礫少混入 | 粘性有・しっとり・土臭い | こけし法 | ― | 33.1 | 1.907 | 1.433 | 100 | 573 | 27.8 | 1.923 | 150 | 1350 | 26.6 | 1.916 | 200 | 2087 | 24.9 | 1.928 |  |  |  |  | 100 | 573 | 100 | 573 | GS-200 | 100 |  | 一次改良X3,Y4 | 1194 | 1458 | 2.08377 | 1.221106 | [30 empty] | 980 | 44
| 15 | 高尾 | 平成26年10月 | 260126 | (仮称)ケアタウンいの新築工事 | 高知県吾川郡 | 2次 | GS-200 | 400 | 粘性土 | 礫質粘性土 | 茶褐色 | 礫混入（1/4くらい） | 粘性有・ｺﾞﾛｺﾞﾛ | 3層12回 | ― | 19.7 | 2.118 | 1.769 | 80 | 1121 | 15.4 | 2.106 | 100 | 1619 | 14.9 | 2.098 | 150 | 3043 | 15.1 | 2.1 | 200 | 4214 | 13.4 | 2.116 | 80 | 1121 | 80 | 1121 | GS-200 | 80 |  | 二次改良X2~X3,Y3 | 1825 | 2240 | 1.628011 | 1.227397 | [30 empty] | 980 | 44
| 15 | 竹岡 | 平成26年10月 | 260129 | (仮称)HIヒロセ明野店新築工事 | 大分県大分市 | 1次 | GS-200 | 600 | 粘性土 | 礫混じり砂質粘性土 | 薄茶色 | 礫多含む | 含水比髙い・流動性有・ｻﾞﾗｻﾞﾗ・ｺﾞﾛｺﾞﾛ | タッピング法 | ― | 44.7 | 1.957 | 1.352 | 100 | 1434 | 24.8 | 1.982 | 150 | 2411 | 25.3 | 1.981 | 200 | 4909i以上 | 22 | 2.02 |  |  |  |  | 100 | 1434 | 100 | 1434 | GS-200 | 100 |  | A棟X4-Y2 | 506 | 609 | 0.3528591 | 1.203557 | B棟X5-Y7 | 1820 | 3337 | 1.269177 | 1.833516 | B棟X1-Y2~3 | 1137 | 1427 | 2.247036 | 1.255057 | C棟X1-Y2~3 | 1620 | 1947 | 0.8901099 | 1.201852 | [15 empty] | 983 | 44
| 15 | 竹岡 | 平成26年10月 | 260129 | (仮称)HIヒロセ明野店新築工事 | 大分県大分市 | 2次 | GS-200 | 600 | 粘性土 | 礫混じり砂質粘性土 | 茶褐～薄茶 | 礫多含む | 粘性有・ｻﾞﾗｻﾞﾗ・ｺﾞﾛｺﾞﾛ・採取前日豪雨 | こけし法 | ― | 22 | 2.063 | 1.692 | 80 | 1483 | 19.3 | 2.061 | 100 | 2213 | 17.3 | 2.085 | 120 | 3030 | 16.4 | 2.082 |  |  |  |  | 80 | 1483 | 80 | 1483 | GS-200 | 80 |  | A棟X4-Y2 | 1363 | 1517 | 0.9190829 | 1.112986 | B棟X5-Y7 | 1510 | 1747 | 1.018206 | 1.156954 | B棟X5-Y2 | 568 | 961 | 0.4167278 | 1.691901 | C棟X3-Y1~2 | 1290 | 1817 | 0.8543046 | 1.408527 | [15 empty] | 983 | 44
| 16 | 高尾・中川 | 平成26年10月 | 260131 | (仮称)キョーエイ新山城橋新築工事 | 徳島県鳴門市 | 1次 | GS-200 | 200 | 砂質土 | 砂質土 | 暗青灰 | ゴミ少含む | 水浮有・ｼｬﾘｼｬﾘ | タッピング法・3層6回 | ― | 29.7 | 1.882 | 1.452 | 100 | 620 | 22.8 | 1.921 | 150 | 1276 | 21.4 | 1.949 | 200 | 1968 | 19.7 | 1.948 |  |  |  |  | 100 | 620 | 100 | 620 | GS-200 | 100 |  | 一次改良X4,Y2Ａ | 930.3 | 1658 | 1.500484 | 1.782221 | [30 empty] | 985 | 44
| 16 | 高尾・中川 | 平成26年10月 | 260131 | (仮称)キョーエイ新山城橋新築工事 | 徳島県鳴門市 | 2次 | GS-200 | 200 | 砂質土 | 礫混じり砂質土 | オリーブ黒色 | 礫・ゴミ多含む | ﾌｶﾌｶ・ｼｬﾘｼｬﾘ・ｺﾞﾛｺﾞﾛ・含水比適 | 3層12回 | ― | 11.4 | 1.869 | 1.677 | 80 | 1816 | 8.6 | 1.969 | 100 | 2198 | 8.4 | 1.985 | 150 | 3105 | 7.5 | 1.969 | 200 | 4004 | 7 | 1.966 | 100 | 2198 | 100 | 2198 | GS-200 | 100 |  | 二次改良X3,Y3 | 1728 | 2558.7 | 0.7861692 | 1.480729 | [30 empty] | 985 | 44
| 16 | 高尾・中川 | 平成26年10月 | 260131 | (仮称)キョーエイ新山城橋新築工事 | 徳島県鳴門市 | 深層部 | GS-200 | 200 | 砂質土 | 粘土混じり砂質土 | 暗青灰 | 礫・ゴミ少含む | 流動性有・ｼｬﾘｼｬﾘ | タッピング法(サミット缶) | ― | 39.2 | 1.835 | 1.318 | 100 | 668 | 22.5 | 1.823 | 150 | 1305 | 19.6 | 1.789 | 200 | 2025 | 17 | 1.79 |  |  |  |  | 100 | 668 | 0 | -606 | GS-200 | [37 empty] | 985 | 44
| 16 | 中川 | 平成26年11月 | 260107 | (仮称)栗東安養寺店新築工事(本棟・JA棟) | 滋賀県栗東市 | 1次 | GS-200 | 400 | 粘性土 | 砂礫混じり粘性土 | オリーブ黒色 | 礫多含む | ｼﾞｬﾘｼﾞｬﾘ・ｻﾞｸｻﾞｸ・まとまる？・しっとり・粘性弱 | 3層12回・だんご・こけし | ― | 29.9 | 1.887 | 1.453 | 100 | 1006 | 26.2 | 1.937 | 125 | 1754 | 24 | 1.952 | 150 | 2601 | 20.8 | 1.969 |  |  |  |  | 100 | 1006 | 100 | 1006 | GS-200 | 100 |  | 1次 | 756.7 | 1290 | 0.7521869 | 1.704771 | [31 empty] | 44
| 16 | 中川 | 平成26年11月 | 260107 | (仮称)栗東安養寺店新築工事(本棟・JA棟) | 滋賀県栗東市 | 2次 | GS-200 | 400 | 砂質土 | 粘土混じり礫質砂 | 灰色 | 礫多含む | ｼﾞｬﾘｼﾞｬﾘ・ｻﾞｸｻﾞｸ・ほどほどしっとり | 3層12回 | ― | 17.7 | 2.095 | 1.779 | 80 | 1454 | 13.8 | 2.038 | 100 | 2244 | 13.4 | 2.077 | 125 | 2931 | 12.8 | 2.069 | 150 | 3595 | 12.2 | 2.08 | 80 | 1454 | 80 | 1454 | GS-200 | 80 |  | 2次 | 2461.7 | 4890 | 1.693054 | 1.986432 | [31 empty] | 44
| 16 | 竹内 | 平成26年11月 | 260148 | (有)キムラ鉄工所工場・事務所新築工事 | 宮城県石巻市 | 1次 | GS-200 | 400 | 粘性土 | 腐植土混じり粘性土 | 黒色 | 根多含・繊維有・砂少含 | しっとり・もちもち・やわらかい・腐植臭有 | こけし法 | ― | 56.5 | 1.609 | 1.028 | 100 | 216 | 47.3 | 1.674 | 150 | 988 | 45.3 | 1.665 | 200 | 2461 | 41.2 | 1.69 |  |  |  |  | 112 | 400 | 120 | 525 | GS-200 | 120 |  | 3,A | 819 | 1005 | 1.56 | 1.227106 | [30 empty] | 995 | 44
| 16 | 竹内 | 平成26年11月 | 260148 | (有)キムラ鉄工所工場・事務所新築工事 | 宮城県石巻市 | 2次 | GS-200 | 400 | 砂質土 | 粘土混じり砂礫質土 | オリーブ黒色 |  | しっとり・ﾎﾟﾛﾎﾟﾛ・ﾀﾞﾏになる・少し腐植臭有 | 3層12回 | ― | 15.7 | 2.146 | 1.855 | 100 | 3122 | 12.4 | 2.121 | 150 | 4462 | 12.7 | 2.141 | 200 | 4301 | 12.4 | 2.123 |  |  |  |  | 100 | 3122 | 100 | 3122 | GS-200 | 100 |  | 3,A | 3287 | 4597 | 1.052851 | 1.39854 | [30 empty] | 995 | 44
| 16 | 竹岡 | 平成26年11月 | 260133 | トーザイ貿易株式会社 重機機材倉庫棟 増築工事 | 兵庫県神戸市 | 1次 | GS-200 | 320 | 砂質土 | 礫混じり砂質土 | 暗灰色 | 粘土・礫多含む | まとまる・ｼﾞｬﾘｼﾞｬﾘ・しっとり | 3層12回 | ― | 15.8 | 1.99 | 1.719 | 100 | 2364 | 18 | 1.99 | 125 | 2615 | 17.3 | 1.99 | 150 | 3052 | 16.5 | 2.001 |  |  |  |  | 100 | 2364 | 100 | 2364 | GS-200 | 100 |  | 'X1通り～Y3通り | 2433 | 3247 | 1.029188 | 1.334566 | [30 empty] | 987 | 44
| 16 | 竹岡 | 平成26年11月 | 260133 | トーザイ貿易株式会社 重機機材倉庫棟 増築工事 | 兵庫県神戸市 | 2次 | GS-200 | 320 | 砂質土 | 礫質砂 | 淡灰色 | 礫多含む(1次より多い) | ｼﾞｬﾘｼﾞｬﾘ・ｻﾞｸｻﾞｸ | 3層12回 | ― | 21.5 | 2.067 | 1.701 | 80 | 4264 | 13 | 2.086 | 100 | 4851 | 12.9 | 2.077 | 125 | 5058以上 | 11.9 | 2.082 | 150 | 5087以上 | 12.1 | 2.081 | 80 | 4264 | 80 | 4264 | GS-200 | 80 |  | X1通り～Y1通り | 2337 | 3230 | 0.5480769 | 1.382114 | [30 empty] | 987 | 44
| 16 | 中川 | 平成26年11月 | 260135 | 製缶陸運㈱事務所、倉庫新築工事 | 大阪府大阪市 | 1次 | GS-200 | 400 | 粘性土 | 砂質粘性土 | オリーブ黒 | 礫・植物根少含む | やわらかい・粘性弱・しっとり・油臭い・ツンとする | こけし法 | ― | 32.2 | 1.861 | 1.408 | 100 | 709 | 26.2 | 1.851 | 150 | 1767 | 23.9 | 1.861 | 200 | 2636 | 23.7 | 1.871 |  |  |  |  | 100 | 709 | 150 | 1767 | GS-200 | 150 |  | 事務所棟3,A | 697.7 | 1399 | 0.39485 | 2.00516 | 倉庫棟X5,Y2～Y3 | 598 | 1370 | 0.3384267 | 2.29097 | [25 empty] | 988 | 44
| 16 | 中川 | 平成26年11月 | 260135 | 製缶陸運㈱事務所、倉庫新築工事 | 大阪府大阪市 | 2次 | GS-200 | 400 | 砂質土 | 礫混じり砂質土 | 黒茶 | 礫・植物根含む | ｻﾞｸｻﾞｸ・ﾊﾟﾗﾊﾟﾗ・良く締まる・土臭い | 3層12回 | ― | 18.4 | 1.964 | 1.659 | 80 | 1749 | 14.4 | 2.007 | 100 | 2416 | 14.4 | 2.003 | 150 | 3439 | 13.9 | 1.981 | 200 | 4084 | 13 | 1.958 | 100 | 2416 | 100 | 2416 | GS-200 | 100 |  | 事務所棟A~B,3 | 1671.7 | 2377.7 | 0.6919288 | 1.422325 | 倉庫棟X4,Y2～Y3 | 1000 | 1798.7 | 0.4139073 | 1.7987 | [25 empty] | 988 | 44
| 16 | 中川 | 平成26年11月 | 260120 | 三重三菱自動車販売津岩田店新築工事 | 三重県津市 | 2次 | GS-200 | 400 | [6 empty] | ― |  |  |  | 80 | 466 | 9.3 | 1.753 | 100 | 763 | 9.5 | 1.77 | 125 | 1203 | 8.9 | 1.767 | 150 | 1549 | 8.7 | 1.764 |  |  | 0 | -722 | [38 empty] | 976 | 44
| 16 | 中川 | 平成26年11月 | 260120 | 三重三菱自動車販売津岩田店新築工事 | 三重県津市 | 1次 | GS-200 | 400 | 砂質土 | 砂質土 | 茶褐色 | 礫少含む・土の色は2種類 | ｻﾗｻﾗ・ﾊﾟﾗﾊﾟﾗ・ﾊﾟｻﾊﾟｻ・粒度均一・油臭い | 3層12回 | ― | 6.9 | 1.566 | 1.465 | 100 | 914 | 4.6 | 1.585 | 125 | 1197 | 4.6 | 1.599 | 150 | 1455 | 4.8 | 1596 |  |  |  |  | 100 | 914 | 100 | 914 | GS-200 | 100 |  | (本棟)一次改良6-A | 837 | 1517 | 0.9157549 | 1.812425 | '(洗車棟)一次改良3-C | 591 | 746 | 0.6466083 | 1.262267 | [25 empty] | 976 | 44
| 16 | 中川 | 平成26年11月 | 260120 | 三重三菱自動車販売津岩田店新築工事 | 三重県津市 | 2次 | GS-200 | 400 | 砂質土 | 砂質土 | 黒褐～暗褐色 |  | ｻﾗｻﾗ・ﾊﾟﾗﾊﾟﾗ・ﾊﾟｻﾊﾟｻ・粒度均一・油臭い | 3層12回 | ― | 11.9 | 1.773 | 1.584 | 100 | 690 | 9.3 | 1.749 | [12 empty] | 100 | 690 | 100 | 690 | GS-200 | 100 |  | (本棟)二次改良2-G | 683 | 1257 | 0.9898551 | 1.84041 | '(洗車棟)二次改良2～3-A | 1230 | 1447 | 1.782609 | 1.176423 | [25 empty] | 976 | 44
| 16 | 新井 | 平成26年11月 | 260106 | (仮称)ラ・ムー和歌山西浜店新築工事 | 和歌山県和歌山市 | 1次 | GS-200 | 400 | 砂質土 | 砂(中～粗） | 暗オリーブ灰 | 貝殻少含む | 水浮有・ｻﾞﾗｻﾞﾗ・ｻﾞｸｻﾞｸ | 3層12回 | ― | 23.9 | 1.929 | 1.556 | 100 | 692 | 20.9 | 1.984 | 125 | 939 | 21.9 | 1.978 | 150 | 1302 | 20.7 | 2.004 |  |  |  |  | 100 | 692 | 100 | 692 | GS-200 | 100 |  |  | 599.7 | 1136.7 | 0.8666185 | 1.895448 |  | 292 | 551.3 | 0.4219653 | 1.888014 | [25 empty] | 963 | 44
| 16 | 新井 | 平成26年11月 | 260106 | (仮称)ラ・ムー和歌山西浜店新築工事 | 和歌山県和歌山市 | 2次 | GS-200 | 400 | 砂質土 | 砂(中～粗） | 暗オリーブ | 礫5片くらい・粘土1つまみ含む | しっとり・ｻﾞﾗｻﾞﾗ・ｻﾞｸｻﾞｸ | 3層12回 | ― | 20.5 | 1.953 | 1.62 | 80 | 416 | 18.3 | 2.022 | 100 | 548 | 17.6 | 2.037 | 125 | 845 | 16.6 | 2.021 | 150 | 1240 | 16.5 | 2.056 | 100 | 548 | 100 | 548 | GS-200 | 100 |  |  | 531.3 | 986.3 | 0.9695255 | 1.85639 |  | 530.3 | 1113.3 | 0.9677007 | 2.099378 | [25 empty] | 963 | 44
| 16 | 竹内 | 平成26年11月 | 260136 | イオンタウン成田新築工事 | 千葉県成田市 | X9,Y6付近（GL-2450～3950）1次 | HK-P530 | 600 | 粘性土 | 腐植土混じり粘性土（黒ボク） | 黒に近い黒褐色 | 植物根・繊維質土多含む | ﾌｶﾌｶ・しっとり・ﾎﾟﾛﾎﾟﾛ・一応ﾀﾞﾏにはなる。手に残る・腐植臭有 | こけし法 | ― | 224 | 1.255 | 0.356 | 100 | 47 | 172.9 | 1.255 | 200 | 403 | 133.9 | 1.325 | 300 | 1045 | 87 | 1.38 | [47 empty] | 55
| 16 | 竹内 | 平成26年11月 | 260136 | イオンタウン成田新築工事 | 千葉県成田市 | X1,Y20付近（GL-2450）1次 | HK-P530 | 600 | 粘性土 | 砂混粘性土（黒ボク多め） | 暗灰色 | 植物根・繊維質土多含む | しっとり・ﾎﾟﾛﾎﾟﾛ・少し腐植臭有 | こけし法 | ― | 97.8 | 1.5 | 0.758 | 100 | 93 | 77.2 | 1.518 | 150 | 380 | 67.8 | 1.526 | 200 | 994 | 60.5 | 1.52 | 300 | 1227 | 55 | 1.565 | [43 empty] | 55
| 16 | 竹内 | 平成26年11月 | 260136 | イオンタウン成田新築工事 | 千葉県成田市 | X9,Y6付近（GL-2450）1次 | HK-P530 | 600 | 粘性土 | 砂混じり粘性土 | 暗青灰 | 礫含む | ｻﾞﾗｻﾞﾗ・しっとり・もっちり・少し腐植臭 | こけし法 | ― | 43.5 | 1.764 | 1.23 | 100 | 383 | 37 | 1.785 | 150 | 1308 | 36.1 | 1.791 | 200 | 2266 | 36.7 | 1.785 | [47 empty] | 55
| 16 | 竹内 | 平成26年11月 | 260136 | イオンタウン成田新築工事 | 千葉県成田市 | X11,Y11付近（GL-2450）1次 | HK-P530 | 600 | 砂質土 | 粘土混じり砂質土 | 暗茶灰 | 礫多含む・貝殻多含む | しっとり・ｻﾞﾗｻﾞﾗ・粘性無・混ぜたら粘性出てくる | こけし法 | ― | 32.6 | 1.885 | 1.422 | 100 | 1334 | 28.4 | 1.88 | 150 | 3375 | 26.6 | 1.91 | 200 | 3620 | 26.8 | 1.916 | [47 empty] | 55
| 16 | 竹内 | 平成26年11月 | 260136 | イオンタウン成田新築工事 | 千葉県成田市 | X18,Y20付近（GL-2450）1次 | HK-P530 | 600 | 砂質土 | 礫混じり砂質土 | 暗茶灰 | 礫含む | しっとり・ｻｸｻｸ・粘性無 | 3層12回 | ― | 32.2 | 1.865 | 1.411 | 100 | 674 | 28.4 | 1.884 | 150 | 2168 | 26.6 | 1.903 | 200 | 3646 | 24.5 | 1.933 | [47 empty] | 55
| 16 | 竹内 | 平成26年11月 | 260136 | イオンタウン成田新築工事 | 千葉県成田市 | X20,Y5付近（GL-2450）1次 | HK-P530 | 600 | 砂質土 | 粘土混じり砂質土 | 暗茶灰 | 貝殻多含む・根・礫少含む礫含む | しっとり・ｻﾞﾗｻﾞﾗ・一部粘性有 | こけし法 | ― | 28.5 | 1.907 | 1.484 | 100 | 1621 | 26 | 1.913 | 150 | 3592 | 23.3 | 1.959 | 200 | 4432 | 22.7 | 1.964 | [47 empty] | 55
| 16 | 竹内 | 平成26年11月 | 260136 | イオンタウン成田新築工事 | 千葉県成田市 | aX5,aY12付近1次（GL-2450） | HK-P530 | 600 | 粘性土 | 粘性土 | 暗茶色 | 礫・木片含む木片極少・砂含む・しっとり・一部腐植臭有 |  | 3層12回 | ― | 38.6 | 1.77 | 1.277 | 100 | 725 | 36.1 | 1.818 | 150 | 2124 | 36.3 | 1.835 | 200 | 3370 | 35.1 | 1.845 | [47 empty] | 55
| 16 | 竹内 | 平成26年11月 | 260136 | イオンタウン成田新築工事 | 千葉県成田市 | X9,Y6付近（GL-950～3950 ）1次 | HK-P530 | 600 | 粘性土 | 腐植土混じり粘性土 | 黒褐色 | 根含む | ・しっとり・ﾌｶﾌｶ・腐植臭有 | こけし法 | 混合土 | 98 | 1.444 | 0.729 | 100 | 87 | 92.1 | 1.497 | 150 | 431 | 82.8 | 1.53 | 200 | 967 | 77.8 | 1.541 | 300 | 2311 | 69.7 | 1.582 | [43 empty] | 55
| 16 | 竹内 | 平成26年11月 | 260136 | イオンタウン成田新築工事 | 千葉県成田市 | X11,Y20付近（GL-950）2次 | HK-P530 | 600 | 砂質土 | 砂質土 | 暗茶色 | 礫少・粘土・根・含む | しっとり・ｻﾞﾗｻﾞﾗ・もちもち・土臭い | だんご・3層12回 | ― | 35.1 | 1.821 | 1.348 | 100 | 270 | 33.2 | 1.83 | 150 | 1177 | 32.2 | 1.843 | 200 | 2093 | 30.8 | 1.857 | [47 empty] | 55
| 16 | 竹内 | 平成26年11月 | 260136 | イオンタウン成田新築工事 | 千葉県成田市 | X5,Y12付近(GL-950)2次 | HK-P530 | 600 | 砂質土 | 砂質礫 | 薄茶色 | 礫多含む | ｻﾞｸｻﾞｸ・ｺﾞﾛｺﾞﾛ・上面成形しづらい | 3層12回 | ― | 25.2 | 1.704 | 1.361 | 100 | 3112 | 24.9 | 1.863 | 150 | 4158 | 23.3 | 1.88 | 200 | 5021以上 | 23.7 | 1.897 | [47 empty] | 55
| 16 | 竹内 | 平成26年11月 | 260136 | イオンタウン成田新築工事 | 千葉県成田市 | X18,Y20付近（GL-950）2次 | HK-P530 | 600 | 砂質土 | 砂質土 | 茶褐色 | 礫・粘土・貝殻含む | ｼｬﾘｼｬﾘ・しっとり・ｻｸｻｸ | 3層12回 | ― | 19.1 | 1.935 | 1.624 | 100 | 3095 | 17.1 | 2.043 | 150 | 4962以上 | 16.8 | 2.066 | 200 | 5103以上 | 16.3 | 2.096 | [47 empty] | 55
| 16 | 竹内 | 平成26年11月 | 260136 | イオンタウン成田新築工事 | 千葉県成田市 | aX5,aY12付近2次（GL-950） | HK-P530 | 600 | 砂質土 | 砂質砂 | 薄茶色 | 礫多含む | ｻｸｻｸ・ｻﾞｸｻﾞｸ・ｼﾞｬﾘｼﾞｬﾘ | 3層12回 | ― | 20.7 | 2.015 | 1.669 | 100 | 2275 | 21.2 | 2.066 | 150 | 4222 | 19.1 | 2.079 | 200 | 5044以上 | 18.2 | 2.081 | [47 empty] | 55
| 16 | 竹内 | 平成26年11月 | 260136 | イオンタウン成田新築工事 | 千葉県成田市 | ② | HK-P530 | 600 | [6 empty] | ― |  |  |  | 300 | 2326 | 55.1 | 1.611 | [55 empty] | 55
| 16 | 竹内 | 平成26年11月 | 260136 | イオンタウン成田新築工事 | 千葉県成田市 | ④ | HK-P530 | 600 | [6 empty] | ― |  |  |  | 200 | 4804以上 | 28.1 | 1.923 | [55 empty] | 55
| 16 | 高尾 | 平成26年11月 | 260139 | ハローズ乙島 | 岡山県倉敷市 | 1次 | 高炉セメントB種 | 400 | 砂質土 | 礫混じり砂質土 | オリーブ黒 | 礫含む | ｼｬﾘｼｬﾘ・ｻﾞﾗｻﾞﾗ・しっとり・もっちり・水浮有・一部油臭い | タッピング法 | ― | 28.1 | 1.931 | 1.508 | 100 | 114 | 23.2 | 1.965 | 125 | 165 | 22.8 | 1.933 | 150 | 279 | 21.8 | 1.982 |  |  |  |  | 177 | 400 |  |  | 高炉セメントB種 | [37 empty] | 990 | 52
| 16 | 高尾 | 平成26年11月 | 260139 | ハローズ乙島 | 岡山県倉敷市 | 2次 | 高炉セメントB種 | 400 | 砂質土 | 礫混じり砂 | 暗オリーブ褐 | 礫少含む | ｻﾞﾗｻﾞﾗ・ｻﾞｸｻﾞｸ・含水適 | 3層12回 | ― | 18.1 | 1.823 | 1.544 | 100 | 2739 | 16.2 | 1.97 | 125 | 3383 | 16.1 | 1.969 | 150 | 3683 | 15.1 | 1.957 |  |  |  |  | 100 | 2739 | 100 | 2739 | 高炉セメントB種 | 100 |  |  | 283 | 573 | 0.1033224 | 2.024735 | [30 empty] | 990 | 52
| 16 | 高尾 | 平成26年11月 | 260139 | ハローズ乙島 | 岡山県倉敷市 | 1次 | 高炉セメントB種 | 400 | [6 empty] | ― | 23.6 | 1.912 | 1.547 | 100 | 410 | 20.9 | 2.021 | 125 | 556 | 20.4 | 2.023 | 150 | 795 | 19.6 | 2.038 | 200 | 1389 | 18.8 | 2.051 |  |  |  |  | 高炉セメントB種 | [37 empty] | 990 | 52
| 16 | 高尾 | 平成26年11月 | 260139 | ハローズ乙島 | 岡山県倉敷市 | 1次・2次混合改良 | 高炉セメントB種 | 400 | [6 empty] | 混合土 |  |  |  | 100 | 760 | 20.4 | 2.007 | 125 | 1295 | 20.1 | 2.023 | 150 | 1962 | 18.6 | 2.038 | 200 | 3473 | 17.8 | 2.062 | 100 | 760 | 100 | 760 | 高炉セメントB種 | 100 |  |  | 1039 | 1580 | 1.367105 | 1.520693 | [30 empty] | 990 | 52
| 16 | 竹内 | 平成26年11月 | 260128 | (仮称)関東マツダ朝霞店新築工事 | 埼玉県新座市 | 1次(GL-1000～2000) | GS-225 | 400 | 火山灰質土 | 礫混じりローム質土 | 茶褐色 | 礫含む | ﾌｶﾌｶ・軽い・ﾊﾟﾗﾊﾟﾗ・ﾎﾟﾛﾎﾟﾛ | 3層12回 | ― | 106.5 | 1.366 | 0.662 | 100 | 105 | 89.4 | 1.549 | 150 | 248 | 80.5 | 1.556 | 200 | 457 | 76.7 | 1.576 | 300 | 995 | 69.6 | 1.599 | 187 | 400 | 190 | 416 | GS-225 | 190 |  | 2014-12-18 | 585.3 | 722.7 | 1.406971 | 1.234751 | 2014-12-22 | 630.7 | 801 | 1.516106 | 1.270017 | [25 empty] | 982 | 46
| 16 | 竹内 | 平成26年11月 | 260128 | (仮称)関東マツダ朝霞店新築工事 | 埼玉県新座市 | 1次(GL-1000～3300) | GS-225 | 400 | 火山灰質土 | ローム質土 | 茶褐～赤褐色 | 礫含む | ﾌｶﾌｶ・軽い・ﾊﾟﾗﾊﾟﾗ・ﾎﾟﾛﾎﾟﾛ | 3層12回 | 混合土 | 107 | 1.383 | 0.668 | 100 | 108 | 93.2 | 1.515 | 150 | 230 | 80.9 | 1.528 | 200 | 436 | 78.2 | 1.552 | 300 | 809 | 69.3 | 1.59 | 192 | 400 | 200 | 436 | GS-225 | 200 |  | 2014-12-18 | 585.3 | 722.7 | 1.342431 | 1.234751 | 2014-12-22 | 630.7 | 801 | 1.44656 | 1.270017 | [25 empty] | 982 | 46
| 16 | 竹内 | 平成26年11月 | 260128 | (仮称)関東マツダ朝霞店新築工事 | 埼玉県新座市 | 2次 | GS-225 | 400 | 砂質土 | 礫混じり砂質土 | 暗茶色 | ローム質土含む | ｻｸｻｸ・ﾎﾟﾛﾎﾟﾛ・あっさりしている | 3層12回 | ― | 51.8 | 1.65 | 1.087 | 100 | 144 | 44.1 | 1.764 | 150 | 369 | 42.5 | 1.762 | 200 | 816 | 39.5 | 1.772 | 300 | 1927 | 35.5 | 1.805 | 154 | 400 | 160 | 459 | GS-225 | 160 |  | 2次改良 | 835.3 | 919.7 | 1.819826 | 1.101042 | 2014-12-23 | 2170 | 2694.3 | 4.727669 | 1.241613 | [25 empty] | 982 | 46
| 16 | 竹内 | 平成26年12月 | 260138 | ツルハドラック石巻河北店新築工事 | 宮城県石巻市 | 1次 | GS-200 | 400 | 砂質土 | 混合土：礫混じり砂質土・現状度：砂質土 | 黒褐色 | 礫少含む | ポロポロ・固い・土臭い | 3層12回 | 混合土 | 28.5 | 1.934 | 1.505 | 100 | 450 | 25.5 | 1.926 | 150 | 1496 | 23.2 | 1.957 | 200 | 2854 | 21.8 | 1.983 |  |  |  |  | 100 | 450 | 100 | 450 | GS-200 | 100 |  | X4,Y2-3 | 906 | 1372 | 2.013333 | 1.514349 | [30 empty] | 989 | 44
| 16 | 竹内 | 平成26年12月 | 260138 | ツルハドラック石巻河北店新築工事 | 宮城県石巻市 | 2次 | GS-200 | 400 | 砂質土 | 砂質礫 |  | 礫多含む | ｻﾞｸｻﾞｸ・ｼﾞｬﾘｼﾞｬﾘ・上面削りにくい | 3層12回 | ― | 10.3 | 2.207 | 2.001 | 80 | 4164 | 8.8 | 2.241 | 100 | 5049以上 | 8.7 | 2.249 | 150 | 5006以上 | 8.8 | 2.241 | 200 | 5092以上 | 8.3 | 2.256 | 100 | 5049 | 100 | 5049 | GS-200 | 100 |  | X1-2,Y4-5 | 2694 | 4532 | 0.533571 | 1.682257 | [30 empty] | 989 | 44
| 16 | 竹岡 | 平成26年12月 | 260143 | Myanmar Japan Steel | ミャンマーティラワ経済特区 | 地盤 | サイアンセメント | 400 | 粘性土 | 粘性土 | 灰黄 | 礫少含む | ﾊﾟﾗﾊﾟﾗ・固い粘性土 | 3層12回 | ― | 28.2 | 1.891 | 1.476 | 100 | 1157 | 25.9 | 1.937 | 150 | 1201 | 27.8 | 1.929
| 16 | 竹内 | 平成26年12月 | 260159 | 株式会社リードR3工場建設工事 | 福島県相馬郡 | X1,Y4付近1次 | GS-200 | 600 | 粘性土 | 礫混じり粘性土 | 黄褐色 | 礫含む | セメント混ぜたら粘性が出る・もっちり・しっとり・ﾎﾟﾛﾎﾟﾛ・ﾀﾞﾏになる | こけし法 | ― | 41.2 | 1.783 | 1.262 | 100 | 495 | 39.4 | 1.809 | 150 | 1465 | 35.3 | 1.826 | 200 | 2230 | 33.9 | 1.838 |  |  |  |  | 106 | 600 | 110 | 689 | GS-200 | 110 |  | X12-Y7 |  | 1539 | [32 empty] | 1005 | 44
| 16 | 竹内 | 平成26年12月 | 260159 | 株式会社リードR3工場建設工事 | 福島県相馬郡 | X1,Y4付近2次 | GS-200 | 600 | 砂質土 | 粘土質礫 | 黄褐色 | 礫多含む・植物根極少含む | セメント混ぜたらべたつく・もっちり・ﾊﾟﾗﾊﾟﾗ・ﾎﾟﾛﾎﾟﾛ・ﾀﾞﾏになる | 3層12回 | ― | 28.5 | 1.926 | 1.499 | 100 | 650 | 25.3 | 1.968 | 150 | 2118 | 24 | 1.981 | 200 | 3565 | 22.4 | 2000 |  |  |  |  | 100 | 650 | 100 | 650 | GS-200 | 100 |  | X13-Y12 |  | 1867 | [32 empty] | 1005 | 44
| 16 | 竹内 | 平成26年12月 | 260159 | 株式会社リードR3工場建設工事 | 福島県相馬郡 | X8,Y4付近 | GS-200 | 600 | 粘性土 | 礫混じり粘性土 | 黄褐色 | 礫含む | 2次と似ている(色違い)・ﾊﾟﾗﾊﾟﾗ・ﾎﾟﾛﾎﾟﾛ・ﾀﾞﾏになる | 3層12回 | ― | 34.3 | 1.87 | 1.392 | 100 | 419 | 31.7 | 1.885 | 150 | 1412 | 30.2 | 1.886 | 200 | 2315 | 28.9 | 1.905 | [46 empty] | 1005 | 44
| 16 | 中川 | 平成26年12月 | 260114 | 奈良日産自動車株式会社登美ケ丘店新築工事 | 奈良県奈良市 | 1次 | GS-200 | 400 | 粘性土 | 礫混じり粘性土 | 灰オリーブ色 | 礫含む(砕ける) | ﾊﾟﾗﾊﾟﾗ・固くて水のない粘性シルト・凝固粘土 | 3層12回 | ― | 29.9 | 1.845 | 1.421 | 100 | 1598 | 26.6 | 1.821 | 125 | 2001 | 26.5 | 1.816 | 150 | 2272 | 25.7 | 1.821 |  |  |  |  | 100 | 1598 | 100 | 1598 | GS-200 | 100 |  | X5-Y1 | 1453 | 2040 | 0.9092616 | 1.403992 | [30 empty] | 970 | 44
| 16 | 中川 | 平成26年12月 | 260114 | 奈良日産自動車株式会社登美ケ丘店新築工事 | 奈良県奈良市 | 2次 | GS-200 | 400 | 粘性土 | 礫混じり粘性土 | 灰オリーブ色 | 礫含む(砕ける)・固まりを砕く感じ・粘性無・1次・2次ほぼ同じ | ﾊﾟﾗﾊﾟﾗ・固くて水のない粘性シルト・凝固粘土 | 3層12回 | ― | 24.5 | 1.888 | 1.517 | 80 | 1640 | 23 | 1.898 | 100 | 1980 | 22.8 | 1.889 | 125 | 2384 | 22.6 | 1.889 | 150 | 2566 | 21.4 | 1.892 | 80 | 1640 | 80 | 1640 | GS-200 | 80 |  | X4-Y2 | 1126 | 1413 | 0.6865854 | 1.254885 | [30 empty] | 970 | 44
| 16 | 竹岡 | 平成26年12月 | 260156 | 宇多興産株式会社河原町建屋新築工事 | 大阪府泉大津市 | 1次 | GS-200 | 600 | 砂質土 | 礫質砂 | 暗黄灰 | 礫多含む | ｻｸｻｸ･ｻﾞﾗｻﾞﾗ・しっとり・土臭い・雨の臭い | 3層12回 | ― | 13.9 | 2.065 | 1.812 | 100 | 2489 | 12.3 | 2.183 | 125 | 3675 | 12.2 | 2.184 | 150 | 4983以上 | 11.8 | 2.194 |  |  |  |  | 100 | 2489 | 100 | 2489 | GS-200 | 100 |  | X3～4、Y1 | 2207 | 5067 | 0.8867015 | 2.295877 | [30 empty] | 1003 | 44
| 16 | 竹岡 | 平成26年12月 | 260156 | 宇多興産株式会社河原町建屋新築工事 | 大阪府泉大津市 | 2次 | GS-200 | 600 | 砂質土 | 礫質砂 | 暗黄灰 | 礫多含む・根少含む | ｻｸｻｸ・ﾊﾟﾗﾊﾟﾗ・ｻﾞﾗｻﾞﾗ・含水比適・土臭い | 3層12回 | ― | 12.2 | 1.913 | 1.705 | 80 | 2894 | 10.9 | 2.038 | 100 | 3419 | 10.9 | 2.029 | 125 | 4275 | 10.6 | 2.036 | 150 | 4896 | 10.2 | 2.03 | 80 | 2894 | 80 | 2894 | GS-200 | 80 |  | X6、Y2～3 | 2197 | 5163 | 0.7591569 | 2.350023 | [30 empty] | 1003 | 44
| 16 | 竹内 | 平成26年12月 | 260150 | (仮称)みちのく銀行倉庫新築工事 | 青森県青森市 | 1次 | GS-200 | 480 | 粘性土 | 砂質粘性土 | 暗茶灰色 | 木片・礫少・繊維含む | ﾌｶﾌｶ・粘性有・しっとり・ペタペタ | こけし法 | ― | 62.6 | 1.582 | 0.973 | 100 | 355 | 52.5 | 1.66 | 150 | 1059 | 50.7 | 1.667 | 200 | 1885 | 47.5 | 1.695 | 250 | 2942 | 44.3 | 1.694 | 109 | 480 | 110 | 496 | GS-200 | 110 |  | 4,A-B | 468 | 1060 | 0.9435484 | 2.264957 | [30 empty] | 997 | 44
| 16 | 竹内 | 平成26年12月 | 260150 | (仮称)みちのく銀行倉庫新築工事 | 青森県青森市 | 2次 | GS-200 | 480 | 粘性土 | 礫混じり粘土質砂 | 黒褐色 | 礫含む | ﾌｶﾌｶ・ｼｬﾘｼｬﾘ・粘性有・腐植臭有 | こけし法 | ― | 37.1 | 1.775 | 1.295 | 100 | 236 | 31.7 | 1.856 | 150 | 680 | 32.1 | 1.832 | 200 | 1346 | 29.9 | 1.852 | 250 | 2130 | 31.3 | 1.866 | 128 | 480 | 130 | 503 | GS-200 | 130 |  | 1,A-B | 306 | 699 | 0.6083499 | 2.284314 | [30 empty] | 997 | 44
| 16 | 竹内 | 平成26年12月 | 260147 | (仮称)ホーマック留萌店新築工事 | 北海道留萌市 | X6,Y7付近1次 | 高炉セメントB種 | 520 | 粘性土 | シルト | 黒褐色 | 礫含む | 柔かい・しっとり・少し手に付く・X6,Y71次よりは固めだが、柔かい方・しっとり・手に付く・シルトっぽい | こけし法 | ― | 95 | 1.472 | 0.755 | 100 | 55 | 91.2 | 1.478 | 150 | 117 | 85.1 | 1.504 | 200 | 215 | 78.7 | 1.518 | 300 | 569 | 64.9 | 1.577 | 287 | 520 | 300 | 569 | 高炉セメントB種 | 300 | [36 empty] | 994 | 52
| 16 | 竹内 | 平成26年12月 | 260147 | (仮称)ホーマック留萌店新築工事 | 北海道留萌市 | X7～8、Y2付近1次 | 高炉セメントB種 | 520 | 砂質土 | 礫混じりシルト | オリーブ灰色 | 礫含む | 柔かい・しっとり・少し手に付く | 3層12回 | ― | 41.6 | 1.775 | 1.253 | 100 | 272 | 39.5 | 1.76 | 150 | 570 | 36 | 1.792 | 200 | 898 | 33.8 | 1.805 | 300 | 1858 | 30.6 | 1.84 | 142 | 520 | 150 | 570 | 高炉セメントB種 | 150 |  | X7-Y2 | 542.3 | 1071 | 0.9514035 | 1.974922 | X2,3-Y4 | 883.3 | 1502.7 | 1.549649 | 1.701234 | [25 empty] | 994 | 52
| 16 | 竹内 | 平成26年12月 | 260147 | (仮称)ホーマック留萌店新築工事 | 北海道留萌市 | X7～8、Y2付近2次 | 高炉セメントB種 | 520 | 砂質土 | 礫質シルト | オリーブ灰色 | 礫含む | しっとり・ｻﾞﾗｻﾞﾗ・手に残る・2色の土が入っている・少し土臭い | 3層12回 | ― | 29.3 | 1.952 | 1.51 | 100 | 859 | 27.2 | 1.926 | 150 | 1612 | 25.4 | 1.924 | 200 | 2216 | 23.3 | 1.961 | 300 | 3276 | 21.3 | 1.988 | 100 | 859 | 100 | 859 | 高炉セメントB種 | 100 |  | X7-Y3 | 1244 | 1512 | 1.448196 | 1.215434 | X3-Y5 | 1559.3 | 1600.7 | 1.81525 | 1.02655 | [25 empty] | 994 | 52
| 16 | 竹内 | 平成26年12月 | 260147 | (仮称)ホーマック留萌店新築工事 | 北海道留萌市 | 2次(盛り土) | 高炉セメントB種 | 520 | 砂質土 | 砂礫質シルト | オリーブ灰色 | 礫含む・調整後もゴロゴロしている | しっとり・もっちり・粘性有・ｻﾞｸｻﾞｸ・ｼﾞｬﾘｼﾞｬﾘ・土臭い | こけし法 | ― | 31.4 | 1.913 | 1.456 | 100 | 897 | 27.4 | 1.918 | 150 | 1725 | 26 | 1.924 | 200 | 2612 | 25.2 | 1.954 | 300 | 2537 | 22.3 | 1.983 | 100 | 897 | 100 | 897 | 高炉セメントB種 | 100 | [36 empty] | 994 | 52
| 16 | 竹内 | 平成26年12月 | 260130 | (仮称)西糀谷二丁目グループホーム新築工事 |  | 1次 | GS-200 | 320 | 砂質土 | 粘土混じり砂質土 | 暗灰色 | 礫極少含む | ｼｬﾘｼｬﾘ・しっとり | 3層12回 | ― | 31.3 | 1.886 | 1.436 | 100 | 1323 | 28.8 | 1.896 | 150 | 2566 | 27 | 1.917 | 200 | 3919 | 25.4 | 1.923 |  |  |  |  | 100 | 1323 | 100 | 1323 | GS-200 | 100 |  | 1-2,F | 286 | 671 | 0.2161754 | 2.346154 | [30 empty] | 984 | 44
| 16 | 竹内 | 平成26年12月 | 260130 | (仮称)西糀谷二丁目グループホーム新築工事 |  | 2次 | GS-200 | 320 | 粘性土 | 砂質粘性土 | 暗灰色～暗オリーブ灰色 | 礫極少含む | ｼｬﾘｼｬﾘ・しっとり・もっちり・粘性有 | 3層12回 | ― | 28.4 | 1.935 | 1.508 | 100 | 1161 | 25.2 | 1.937 | 150 | 2035 | 24.1 | 1.949 | 200 | 2888 | 23.1 | 1.957 |  |  |  |  | 100 | 1161 | 100 | 1161 | GS-200 | 100 |  | 1,C | 728 | 1746 | 0.6270457 | 2.398352 | [30 empty] | 984 | 44
| 16 | 竹内 | 平成27年1月 | 260160 | (仮称)ふるさとホーム春日部武里 | 埼玉県春日部市 | 1次 | GS-225 | 200 | 火山灰質土 | ローム混シルト<火山灰質>シルト | 暗オリーブ褐色 |  | しっとり・もっちり・ねっとり |  | ― | 57.2 | 1.679 | 1.068 | 100 | 1080 | 48.6 | 1.688 | 150 | 2539 | 47.3 | 1.712 | 200 | 3797 | 45.1 | 1.735 | 250 | 4517 | 42.6 | 1.708 | 100 | 1080 | 100 | 1080 | GS-225 | 100 |  | X0,Y6 | 1137 | 1787 | 1.052778 | 1.57168 | [30 empty] | 1006 | 46
| 16 | 竹内 | 平成27年1月 | 260160 | (仮称)ふるさとホーム春日部武里 | 埼玉県春日部市 | 2次 | GS-225 | 200 | 火山灰質土 | ローム質シルト（火山灰質土） | 茶褐色 |  | ﾌｶﾌｶ・ﾎﾟﾛﾎﾟﾛ | 3層12回 | ― | 43.6 | 1.736 | 1.209 | 100 | 970 | 39.5 | 1.763 | 150 | 2093 | 37 | 1.792 | 200 | 3191 | 36.1 | 1.807 | 250 | 3435 | 34.9 | 1.796 | 100 | 970 | 100 | 970 | GS-225 | 100 |  | X8,Y4-5 | 2057 | 2770 | 2.120619 | 1.346621 | [30 empty] | 1006 | 46
| 16 | 竹内 | 平成27年1月 | 260162 | アドバネクス埼玉工場新築工事 | 埼玉県本庄市 | X9,Y2付近1次 | GS-200 | 400 | 粘性土 | 粘性シルト | 暗茶色 | 礫含む・ローム混じってる風粘土 | 少し手に付く・ﾎﾟﾛﾎﾟﾛ・少し油臭い | 3層12回 | ― | 40.8 | 1.786 | 1.269 | 100 | 1883 | 21.6 | 2.058 | 150 | 3198 | 19.7 | 2.092 | 200 | 2735 | 18.3 | 2.124 |  |  |  |  | 100 | 1883 | 160 | 3461 | GS-200 | 160 |  | X9,Y2 | 1109 | 1231 | 0.3204276 | 1.110009 | [30 empty] | 1008 | 44
| 16 | 竹内 | 平成27年1月 | 260162 | アドバネクス埼玉工場新築工事 | 埼玉県本庄市 | X9,Y2付近2次 | GS-200 | 400 | 砂質土 | 砂礫質シルト | 暗オリーブ灰色 | 礫多含む | ﾊﾟﾗﾊﾟﾗ・ﾎﾟﾛﾎﾟﾛ・ｺﾞﾛｺﾞﾛ | 3層12回 | ― | 14.1 | 1.935 | 1.696 | 80 | 1319 | 17.5 | 2.179 | 100 | 1622 | 17 | 2.168 | 150 | 2323 | 16.3 | 2.162 | 200 | 3108 | 15.4 | 2.142 | 80 | 1319 | 80 | 1319 | GS-200 | 80 |  | X9,Y2 | 515 | 1319 | 0.3904473 | 2.561165 | [30 empty] | 1008 | 44
| 16 | 竹内 | 平成27年1月 | 260162 | アドバネクス埼玉工場新築工事 | 埼玉県本庄市 | X3,Y6付近1次 | GS-200 | 400 | 砂質土 | シルト | オリーブ色 | 礫含む | しっとり・粘性無・まとまる・少し土臭い | 3層12回 | ― | 21.8 | 2.065 | 1.694 | 100 | 175 | 36.6 | 1.849 | 150 | 397 | 34.3 | 1.88 | 200 | 792 | 32.3 | 1.89 | 250 | 1411 | 31.5 | 1.918 | 151 | 400 | 160 | 476 | GS-200 | 160 |  | X3,Y6 | 2262 | 2669 | 4.752101 | 1.179929 | [30 empty] | 1008 | 44
| 16 | 竹内 | 平成27年1月 | 260162 | アドバネクス埼玉工場新築工事 | 埼玉県本庄市 | X3,Y6付近2次 | GS-200 | 400 | 砂質土 | 礫混じり砂質シルト | 暗オリーブ灰色 | 礫・木片含む | ﾀﾞﾏになる・ﾎﾟﾛﾎﾟﾛ・ﾎﾞｿﾎﾞｿ | 3層12回 | ― | 17.3 | 2.074 | 1.768 | 80 | 987 | 14.5 | 2.067 | 100 | 1121 | 13.7 | 2.057 | 150 | 1651 | 13.3 | 2.074 | 200 | 1665 | 13.5 | 2.038 | 80 | 987 | 80 | 987 | GS-200 | 80 |  | X3,Y6 | 422 | 1049 | 0.4275583 | 2.485782 | [30 empty] | 1008 | 44
| 16 | 竹内 | 平成27年1月 | 260163 | ｺﾝﾄﾞｰﾃｯｸ㈱森岡営業所新築工事 |  | 1次 | GS-200 | 400 | 粘性土 | 粘性シルト | 黒褐～暗茶灰 | 礫含む | しっとり・手に付く・もっちり・ネバネバも一部あり・腐植臭有 | こけし法 | ― | 51 | 1.636 | 1.084 | 100 | 162 | 48.6 | 1.697 | 150 | 448 | 46.8 | 1.729 | 200 | 841 | 45.7 | 1.732 | 250 | 1599 | 42.8 | 1.749 | 142 | 400 | 150 | 448 | GS-200 | 150 |  | X3,Y2 | 316 | 601 | 0.7053571 | 1.901899 | [30 empty] | 1009 | 44
| 16 | 竹内 | 平成27年1月 | 260163 | ｺﾝﾄﾞｰﾃｯｸ㈱森岡営業所新築工事 |  | 2次 | GS-200 | 400 | 砂質土 | シルト | 暗茶 | 礫やや多含む | ﾎﾟﾛﾎﾟﾛ・ﾀﾞﾏになる・含水適・少し腐植臭有 | 3層12回 | ― | 32.3 | 1.868 | 1.412 | 100 | 623 | 30 | 1.877 | 150 | 1540 | 28.3 | 1.911 | 200 | 2645 | 27.3 | 1.932 | 250 | 3596 | 25.5 | 1.959 | 100 | 623 | 100 | 623 | GS-200 | 100 |  | X7-8,Y4-5 | 212 | 351 | 0.3402889 | 1.65566 | [30 empty] | 1009 | 44
| 16 | 竹内 | 平成27年1月 | 260163 | ｺﾝﾄﾞｰﾃｯｸ㈱森岡営業所新築工事 |  | 1次 | GS-200 | 400 | 粘性土 | 粘性シルト | 黒褐～暗茶灰 | 礫含む | しっとり・手に付く・もっちり・ネバネバも一部あり・腐植臭有 | こけし法 | ― | 51 | 1.636 | 1.084 | 100 | 626 | 29.3 | 1.902 | 200 | 2533 | 27 | 1.94 | [50 empty] | 1009 | 44
| 16 | 竹岡 | 平成27年1月 | 260170 | (仮称)ツルハドラッグ大内店新築工事 | 秋田県由利本荘市 | 1次 | GS-200 | 400 | 粘性土 | 粘性土 | 茶灰色 | 礫含む・凝固粘土少含む | しっとり・手に付く・粘性有・土臭いか、腐植臭か微妙 | こけし法 | ― | 93.7 | 1.46 | 0.754 | 100 | 101 | 84.6 | 1.49 | 150 | 302 | 79.1 | 1.512 | 200 | 845 | 69.9 | 1.537 |  |  |  |  | 160 | 400 | 160 | 400 | GS-200 | 160 |  | X4-Y3 | 322 | 395 | 0.805 | 1.226708 | [30 empty] | 1013 | 44
| 16 | 竹岡 | 平成27年1月 | 260170 | (仮称)ツルハドラッグ大内店新築工事 | 秋田県由利本荘市 | 2次 | GS-200 | 400 | 砂質土 | 粘土混じり砂質土 | 黄褐色 | 礫少含む・根少含む | しっとり・ｻｸｻｸ | 3層12回 | 混合土 | 17.4 | 1.777 | 1.513 | 80 | 1948 | 16.6 | 1.926 | 100 | 2552 | 16 | 1.921 | 125 | 3213 | 15.4 | 1.927 | 150 | 3769 | 14.6 | 1.926 | 80 | 1948 | 80 | 1948 | GS-200 | 80 |  | X6-Y3 | 480 | 777 | 0.2464066 | 1.61875 | [30 empty] | 1013 | 44
| 16 | 新井 | 平成27年1月 | 260141 | (仮称)バロー西春店新築工事 |  | 1次 | GS-200 | 400 | 砂質土 | 礫混じり砂質土 | 暗灰色 | 礫含む | ｼｬﾘｼｬﾘ・ｻｸｻｸ・しっとり・土臭い | 3層12回 | ― | 18.1 | 1.98 | 1.677 | 100 | 3295 | 16.3 | 2.103 | 150 | 4529 | 16 | 2.121 | 200 | 5093以上 | 15.7 | 2.118 |  |  |  |  | 100 | 3285 | 100 | 3295 | GS-200 | 100 |  | 2015-02-17 | 454.7 | 598.3 | 0.137997 | 1.315813 | 2015-02-18 | 936.7 | 973.7 | 0.2842792 | 1.0395 | [25 empty] | 991 | 44
| 16 | 新井 | 平成27年1月 | 260141 | (仮称)バロー西春店新築工事 |  | 2次 | GS-200 | 400 | 砂質土 | 礫混じり砂質土 | 暗茶色 | 礫含む | ｼｬﾘｼｬﾘ・ｻｸｻｸ･ﾊﾟﾗﾊﾟﾗ | 3層12回 | ― | 18.9 | 2.058 | 1.73 | 80 | 1589 | 17.8 | 2.079 | 100 | 2487 | 17.1 | 2.099 | 150 | 3530 | 16.8 | 2.094 | 200 | 4334 | 16.1 | 2.079 | 80 | 1589 | 80 | 1589 | GS-200 | 80 |  | 2015-02-20 |  |  |  |  | 2015-02-21 | 1578.3 | 1678.3 | 0.9932662 | 1.063359 | [25 empty] | 991 | 44
| 16 | 新井 | 平成27年1月 | 260141 | (仮称)バロー西春店新築工事 |  | 消火水槽部 | GS-200 | 400 | 砂質土 | 細砂 | オリーブ灰色 | 礫少含む | 水浮有・ｼｬﾘｼｬﾘ・少し潮の臭い | 3層12回 | ― | 27.2 | 1.867 | 1.468 | 100 | 1033 | 23.5 | 1.902 | 150 | 2150 | 22.5 | 1.907 | 200 | 3547 | 21.1 | 1.909 |  |  |  |  | 100 | 1033 | 100 | 1033 | GS-200 | 100 | [36 empty] | 991 | 44
| 16 | 竹岡 | 平成27年1月 | 260151 | 児玉産業株式会社 住宅新築工事 | 大分県臼杵市 | 1次 | GS-200 | 400 | 砂質土 | 砂質土 | 暗灰色 | 貝殻多含む(2次より多い) | ｼｬﾘｼｬﾘ・水浮有 | 3層12回 | ― | 24.9 | 1.912 | 1.531 | 100 | 636 | 22.5 | 1.949 | 125 | 1044 | 20.8 | 1.925 | 150 | 1353 | 20.1 | 2 |  |  |  |  | 100 | 636 | 100 | 636 | GS-200 | 100 |  | C,2 | 2417 |  | 3.800314 | [31 empty] | 998 | 44
| 16 | 竹岡 | 平成27年1月 | 260151 | 児玉産業株式会社 住宅新築工事 | 大分県臼杵市 | 2次 | GS-200 | 400 | 砂質土 | 砂質土 | 暗茶灰 | 貝殻多含む・根・礫少含む | ｼｬﾘｼｬﾘ・ｻｸｻｸ・潮の臭い | 3層12回 | ― | 11.9 | 1.674 | 1.495 | 80 | 1218 | 10.6 | 1.784 | 100 | 1770 | 10.5 | 1.807 | 125 | 2196 | 10.3 | 1.83 | 150 | 3034 | 9.7 | 1.835 | 80 | 1218 | 80 | 1218 | GS-200 | 80 |  | C,2 | 1270 |  | 1.042693 | [31 empty] | 998 | 44
|  | 竹内 | 平成27年1月 | 260158 | (仮称)玉縄子どもセンター園舎賃貸借 | 神奈川県鎌倉市 | 1次 | GS-200 | 400 | 粘性土 | 砂礫混じり粘性土 | 暗灰色 | 腐植土含む | 粘性弱・2次土含む・柔かい・少し腐植臭有 | こけし法 | ― | 61.4 | 1.643 | 1.018 | 100 | 615 | 47.4 | 1.683 | 150 | 1822 | 46.5 | 1.684 | 200 | 2954 | 43 | 1.712 |  |  |  |  | 100 | 615 | 100 | 615 | GS-200 | 100 |  | X1-Y2 | 392 | 563 | 0.6373984 | 1.436224 | [30 empty] | 1004 | 44
|  | 竹内 | 平成27年1月 | 260158 | (仮称)玉縄子どもセンター園舎賃貸借 | 神奈川県鎌倉市 | 2次 | GS-200 | 400 | 砂質土 | 砂礫 | 暗茶色 | 礫多含 | パサパサ・パラパラ | 3層12回 | ― | 21.5 | 1.93 | 1.589 | 80 | 2733 | 19.8 | 2.007 | 100 | 3787 | 18.7 | 2.002 | 150 | 4972 | 17.6 | 1.997 | 200 | 4991 | 17.3 | 1.982 | 80 | 2733 | 80 | 2733 | GS-200 | 80 |  | X6-Y1,2 | 1244 | 1432 | 0.4551775 | 1.151125 | [30 empty] | 1004 | 44
|  | 竹岡 | 平成27年1月 | 260117 | (株)鳥繁産業本社工場新築工事 | 大分県津久見市 | BrNo.1 1次 | 高炉セメントB種 | 600 | 火山灰質土 | 火山灰質シルト | 褐色 | 特になし | しっとり・手に付く・ポロポロ・こけしはできない | 3層12回 | ― | 58.1 | 1.66 | 1.05 | 100 | 127 | 48.6 | 1.696 | 150 | 234 | 47.2 | 1.72 | 200 | 394 | 43.2 | 1.739 | 300 | 721 | 40.3 | 1.789 |  |  | 0 | -87 | [38 empty] | 973 | 52
|  | 竹岡 | 平成27年1月 | 260117 | (株)鳥繁産業本社工場新築工事 | 大分県津久見市 | 2次盛土 | 高炉セメントB種 | 600 | 砂質土 | 砂質礫 | オリーブ灰色 | 礫やや多含む | ザクザク・ポロポロ・ゴロゴロ・含水適 | 3層12回 | ― | 9.5 | 2.084 | 1.903 | 80 | 1547 | 8.9 | 2.07 | 100 | 1951 | 8.9 | 2.104 | 150 | 2069 | 8 | 2.062 | 200 | 2188 | 7.4 | 2.056 | 100 | 1951 | [40 empty] | 973 | 52
|  | 竹岡 | 平成27年1月 | 260117 | (株)鳥繁産業本社工場新築工事 | 大分県津久見市 | BrNo.3 1次 | 高炉セメントB種 | 600 | 火山灰質土 | 礫混じりシルト | 褐色 | 礫やや多含む・根含む | フカフカしているような・手に付く・BrNo.1よりは良い | 3層12回 | ― | 24.6 | 2.001 | 1.606 | 100 | 1492 | 21.4 | 2.01 | 150 | 2379 | 19.7 | 2.046 | 200 | 2859 | 19.3 | 2.04 |  |  |  |  | 100 | 1492 | 100 | 1492 | 高炉セメントB種 | 100 |  | X02-Y04 | 600 | 718 | 0.4021448 | 1.196667 | [30 empty] | 973 | 52
|  | 竹岡 | 平成27年1月 | 260117 | (株)鳥繁産業本社工場新築工事 | 大分県津久見市 | BrNo.3 2次 | 高炉セメントB種 | 600 | 火山灰質土 | シルト | 褐色～赤褐色 | 礫・根少含む | フカフカ・手に付く・粘性無・パラパラ・ポロポロ | 3層12回 | ― | 31.7 | 1.85 | 1.405 | 80 | 473 | 27.6 | 1.888 | 100 | 594 | 27.7 | 1.889 | 150 | 769 | 25.9 | 1.85 | 200 | 1091 | 25.3 | 1.855 | 102 | 600 | 100 | 594 | 高炉セメントB種 | 100 |  | X02-Y04 | 846 | 1187 | 1.424242 | 1.403073 | [30 empty] | 973 | 52
|  | 竹岡 | 平成27年1月 | 260117 | (株)鳥繁産業本社工場新築工事 | 大分県津久見市 | 2次造成後 | 高炉セメントB種 | 600 | 火山灰質土 | 礫質シルト | 茶褐色 | 礫多含む | ポロポロ | 3層12回 | ― | 46.4 | 1.654 | 1.13 | 100 | 1185 | 21.9 | 1.954 | 150 | 1163 | 27.2 | 1.902 | [10 empty] | 0 | 1229 | [38 empty] | 973 | 52
|  | 高尾 | 平成27年2月 | 260145 | ひまり大庭店新築工事 | 島根県松江市 | 1次 | GS-200 | 200 | 有機質土 | 腐植土混じり粘性土 | 暗オリーブ褐色 | 根・腐植部多含 | いかにも悪そうな土・しっとり・粘性有・柔かい土とポロポロの2種・腐植臭有 | こけし法 | ― | 54.1 | 1.677 | 1.088 | 100 | 132 | 50.7 | 1.687 | 150 | 469 | 49 | 1.709 | 200 | 1065 | 45.8 | 1.725 |  |  |  |  | 111 | 200 | 120 | 267 | GS-200 | 120 |  | 一次改良X4,Y2 | 327 | 384 | 1.224719 | 1.174312 | [30 empty] | 992 | 44
|  | 高尾 | 平成27年2月 | 260145 | ひまり大庭店新築工事 | 島根県松江市 | 2次 | GS-200 | 200 | 粘性土 | 粘性シルト | 暗オリーブ褐色 | 特になし | ﾎﾟﾛﾎﾟﾛ・少しﾌｶﾌｶ・粘性無・ﾀﾞﾏになる･ﾗﾝﾏ―にひっつく | 3層12回 | ― | 36 | 1.825 | 1.342 | 80 | 300 | 34.9 | 1.834 | 100 | 469 | 33.6 | 1.848 | 150 | 1060 | 31.7 | 1.868 | 200 | 1568 | 29.4 | 1.893 | 100 | 469 | 100 | 469 | GS-200 | 100 |  | 二次改良X4,Y2 | 1420 | 1670 | 3.027719 | 1.176056 | [30 empty] | 992 | 44
|  | 高尾 | 平成27年2月 | 260155 | 浜山保育園改築工事 | 島根県出雲市 | 1次 | GS-200 | 400 | 粘性土 | シルト | 暗灰色 | 腐植土・根少量含む | ﾀﾞﾏになる・粘性無 | 3層12回 | ― | 41.1 | 1.764 | 1.25 | 100 | 310 | 35.8 | 1.79 | 150 | 1061 | 33.6 | 1.819 | 200 | 1515 | 33 | 1.832 | 250 | 3220 | 31 | 1.848 | 106 | 400 | 110 | 461 | GS-200 | 110 |  | X8~9,Y0~1 | 1783 | 2497 | 3.867679 | 1.400449 | [30 empty] | 1002 | 44
|  | 高尾 | 平成27年2月 | 260155 | 浜山保育園改築工事 | 島根県出雲市 | 2次 | GS-200 | 400 | 砂質土 | 礫混じり砂質シルト | 暗茶灰 | 根・煉瓦片含む | しっとり・粘土少量有・ｻﾞｸｻﾞｸ・べちゃべちゃ | 3層12回 | ― | 22.4 | 1.996 | 1.63 | 80 | 969 | 19.2 | 2.027 | 100 | 1630 | 18.8 | 2.032 | 150 | 2990 | 18.2 | 2.04 | 200 | 4539 | 17.5 | 2.058 | 80 | 969 | 100 | 1630 | GS-200 | 100 |  | X0,Y1 | 3070 | 3953 | 1.883436 | 1.287622 | [30 empty] | 1002 | 44
|  | 竹内 | 平成27年2月 | 260181 | (仮称)宮坂米菓倉庫増築工事 | 埼玉県川越市 | 1次 | GS-200 | 400 | 粘性土 | 粘性シルト | 暗茶～黒褐色 | 礫・砂含む | しっとり・手に付く・少し腐植臭＋油臭い | こけし法 | ― | 66.8 | 1.578 | 0.946 | 100 | 64 | 63.2 | 1.61 | 150 | 167 | 58.3 | 1.628 | 200 | 822 | 55.2 | 1.65 | [46 empty] | 1021 | 44
|  | 竹内 | 平成27年2月 | 260181 | (仮称)宮坂米菓倉庫増築工事 | 埼玉県川越市 | 1次 | GS-225 | 400 | 粘性土 | 粘性シルト | 暗茶～黒褐色 | 礫・砂含む | しっとり・手に付く・少し腐植臭＋油臭い | こけし法 | ― | 66.8 | 1.578 | 0.946 | 100 | 138 | 61 | 1.595 | 150 | 1134 | 54.5 | 1.633 | 200 | 2203 | 52 | 1.665 | [46 empty] | 1021 | 46
|  | 竹内 | 平成27年2月 | 260181 | (仮称)宮坂米菓倉庫増築工事 | 埼玉県川越市 | 2次 | GS-200 | 400 | 砂質土 | 砂質シルト | 暗茶色 | 礫・根・粘土含 | しっとり・ﾎﾟﾛﾎﾟﾛ・ﾊﾟﾗﾊﾟﾗ・少しﾌｶﾌｶ | 3層12回 | ― | 40.3 | 1.769 | 1.261 | 100 | 214 | 38 | 1.813 | 150 | 376 | 36.8 | 1.833 | 200 | 636 | 35.4 | 1.844 | [46 empty] | 1021 | 44
|  | 竹内 | 平成27年2月 | 260181 | (仮称)宮坂米菓倉庫増築工事 | 埼玉県川越市 | 2次 | GS-225 | 400 | 砂質土 | 砂質シルト | 暗茶色 | 礫・根・粘土含 | しっとり・ﾎﾟﾛﾎﾟﾛ・ﾊﾟﾗﾊﾟﾗ・少しﾌｶﾌｶ | 3層12回 | ― | 40.3 | 1.769 | 1.261 | 100 | 291 | 37.3 | 1.816 | 150 | 678 | 35.9 | 1.838 | [50 empty] | 1021 | 46
|  | 竹内 | 平成27年2月 | 260181 | (仮称)宮坂米菓倉庫増築工事 | 埼玉県川越市 | 1次(再試験) | GS-200 | 400 | 粘性土 | 粘性シルト | 暗茶～黒褐色 | 礫・砂含む | しっとり・手に付く・少し腐植臭＋油臭い | こけし法 | ― | 69.3 | 1.582 | 0.934 | 100 | 69 | 60 | 1.612 | 150 | 201 | 58.8 | 1.632 | 200 | 953 | 55.9 | 1.648 |  |  |  |  | 164 | 400 | [40 empty] | 1021 | 44
|  | 竹内 | 平成27年2月 | 260181 | (仮称)宮坂米菓倉庫増築工事 | 埼玉県川越市 | 1次(再試験) | GS-225 | 400 | 粘性土 | 粘性シルト | 暗茶～黒褐色 | 礫・砂含む | しっとり・手に付く・少し腐植臭＋油臭い | こけし法 | ― | 69.3 | 1.582 | 0.934 | 100 | 170 | 58.3 | 1.594 | 150 | 1295 | 54 | 1.627 | 200 | 2455 | 51.3 | 1.654 |  |  |  |  | 111 | 400 | 120 | 620 | GS-225 | 120 |  | X2～X3,Y2 | 1147 | 1743 | 1.85 | 1.519616 | [30 empty] | 1021 | 46
|  | 竹内 | 平成27年2月 | 260181 | (仮称)宮坂米菓倉庫増築工事 | 埼玉県川越市 | 2次(再試験) | GS-200 | 400 | 砂質土 | 砂質シルト | 暗茶色 | 礫・根・粘土含 | しっとり・ﾎﾟﾛﾎﾟﾛ・ﾊﾟﾗﾊﾟﾗ・少しﾌｶﾌｶ | 3層12回 | ― | 41.8 | 1.754 | 1.236 | 100 | 255 | 38.2 | 1.818 | 150 | 439 | 36.3 | 1.837 | 200 | 684 | 34.7 | 1.847 |  |  |  |  | 140 | 400 | [40 empty] | 1021 | 44
|  | 竹内 | 平成27年2月 | 260181 | (仮称)宮坂米菓倉庫増築工事 | 埼玉県川越市 | 2次(再試験) | GS-225 | 400 | 砂質土 | 砂質シルト | 暗茶色 | 礫・根・粘土含 | しっとり・ﾎﾟﾛﾎﾟﾛ・ﾊﾟﾗﾊﾟﾗ・少しﾌｶﾌｶ | 3層12回 | ― | 41.8 | 1.754 | 1.236 | 100 | 380 | 35.2 | 1.814 | 150 | 734 | 33.9 | 1.829 | 200 | 1178 | 32.5 | 1.842 |  |  |  |  | 103 | 400 | 110 | 451 | GS-225 | 110 |  | X3,Y2 | 1510 | 2000 | 3.348115 | 1.324503 | [30 empty] | 1021 | 46
|  | 竹内 | 平成27年2月 | 260154 | (仮称)グレースメイト練馬桜台新築工事 | 東京都練馬区 | 1次 | HK-P530 | 400 | 火山灰質土 | ローム質土 | 茶褐色 | 礫少含む | ﾌｶﾌｶ・軽い・しっとり・ｾﾒﾝﾄ混ぜたら粘性出る | こけし法 | ― | 140 | 1.342 | 0.559 | 100 | 29 | 119.1 | 1.389 | 150 | 51 | 108.9 | 1.416 | 200 | 154 | 98 | 1.449 | 300 | 555 | 85.1 | 1.499 | 262 | 400 | [40 empty] | 1001 | 55
|  | 竹内 | 平成27年2月 | 260154 | (仮称)グレースメイト練馬桜台新築工事 | 東京都練馬区 | 1次 | HK-P630 | 400 | 火山灰質土 | ローム質土 | 茶褐色 | 礫少含む | ﾌｶﾌｶ・軽い・しっとり・ｾﾒﾝﾄ混ぜたら粘性出る | こけし法 | ― | 140 | 1.342 | 0.559 | 100 | 46 | 124 | 1.389 | 150 | 136 | 112.4 | 1.42 | 200 | 315 | 101.8 | 1.447 | 300 | 986 | 89.1 | 1.496 | 213 | 400 | 220 | 450 | HK-P630 | 220 |  | 8通り～C通り | 1527 | 815 | 3.393333 | 0.5337263 | [30 empty] | 1001 | 58
|  | 竹内 | 平成27年2月 | 260154 | (仮称)グレースメイト練馬桜台新築工事 | 東京都練馬区 | 2次 | HK-P530 | 400 | 火山灰質土 | ローム質土 | 茶褐色 | 礫少含む | ﾌｶﾌｶ・軽い・しっとり・ｾﾒﾝﾄ混ぜたら粘性出る | こけし法 | ― | 135.5 | 1.35 | 0.573 | 100 | 36 | 116.5 | 1.412 | 150 | 77 | 106.6 | 1.435 | 200 | 207 | 96.8 | 1.465 | 300 | 477 | 84.4 | 1.51 | 272 | 400 | [40 empty] | 1001 | 55
|  | 竹内 | 平成27年2月 | 260154 | (仮称)グレースメイト練馬桜台新築工事 | 東京都練馬区 | 2次 | HK-P630 | 400 | 火山灰質土 | ローム質土 | 茶褐色 | 礫少含む | ﾌｶﾌｶ・軽い・しっとり・ｾﾒﾝﾄ混ぜたら粘性出る | こけし法 | ― | 135.5 | 1.35 | 0.573 | 100 | 67 | 103.2 | 1.412 | 150 | 148 | 94.8 | 1.428 | 200 | 313 | 88.2 | 1.456 | 300 | 603 | 76.1 | 1.51 | 231 | 400 | 240 | 429 | HK-P630 | 240 |  | 2-3通り～C通り | 854 | 1020 | 1.990676 | 1.194379 | [30 empty] | 1001 | 58
|  | 竹内 | 平成27年2月 | 260176 | オートテラス長苗代店移転工事 | 青森県八戸市 | オートテラス 1次 | GS-200 | 400 | 砂質土 | 砂質シルト | 暗茶色 | 礫含 | ｼｬﾘｼｬﾘ・しっとり・ﾎﾟﾛﾎﾟﾛ・ﾀﾞﾏになる・ｻﾞﾗｻﾞﾗ | 3層12回 | ― | 30.8 | 1.887 | 1.442 | 100 | 348 | 26.4 | 1.916 | 150 | 1410 | 25.2 | 1.938 | 200 | 1823 | 24.5 | 1.958 |  |  |  |  | 103 | 400 | 110 | 561 | GS-200 | 110 |  | X4-Y1 |  | 1869 | [32 empty] | 1017 | 44
|  | 竹内 | 平成27年2月 | 260176 | オートテラス長苗代店移転工事 | 青森県八戸市 | オートテラス 2次 | GS-200 | 400 | 砂質土 | 礫混じり砂質シルト | 暗茶色 | 礫・根・粘土含 | ﾀﾞﾏになる・ﾎﾟﾛﾎﾟﾛ・しっとり・積雪有？ | 3層12回 | ― | 25.8 | 1.951 | 1.551 | 80 | 357 | 22.5 | 1.979 | 100 | 776 | 22.2 | 1.974 | 150 | 1820 | 21 | 1.998 | 200 | 2501 | 19.8 | 2.013 | 100 | 776 | 100 | 776 | GS-200 | 100 |  | X4-Y1 |  | 2486 | [32 empty] | 1017 | 44
|  | 竹内 | 平成27年2月 | 260176 | オートテラス長苗代店移転工事 | 青森県八戸市 | 自動車板金塗装工場1次 | GS-200 | 400 | 粘性土 | 粘性シルト | 暗黄灰色 | 礫・根含 | ﾎﾟﾛﾎﾟﾛ・しっとり・粘性弱 | 3層12回 | ― | 45.6 | 1.707 | 1.173 | 100 | 246 | 40.8 | 1.756 | 150 | 976 | 38.4 | 1.785 | 200 | 1862 | 37.1 | 1.797 |  |  |  |  | 111 | 400 | 120 | 538 | GS-200 | 120 |  | X2-Y1 | 552 | 639 | 1.026022 | 1.157609 | [30 empty] | 1017 | 44
|  | 竹内 | 平成27年2月 | 260176 | オートテラス長苗代店移転工事 | 青森県八戸市 | 自動車板金塗装工場2次 | GS-200 | 400 | 粘性土 | 砂礫混じり粘性シルト | 暗茶色 | 礫・根含 | 粘性弱・ﾀﾞﾏになる・しっとり | 3層12回 | ― | 27 | 1.975 | 1.555 | 80 | 553 | 23.4 | 1.993 | 100 | 1026 | 22.8 | 1.985 | 150 | 2313 | 22.1 | 2.019 | 200 | 3828 | 20.8 | 2.033 | 100 | 1026 | 100 | 1026 | GS-200 | 100 |  | X4-Y1 | 1744 | 2396 | 1.699805 | 1.373853 | [30 empty] | 1017 | 44
|  | 竹内 | 平成27年2月 | 260176 | オートテラス長苗代店移転工事 | 青森県八戸市 | 納車整備場1次 | GS-200 | 400 | 粘性土 | 粘性シルト | 暗茶色 | 礫・根含 | 粘性有・固め | 3層12回 | ― | 44.2 | 1.749 | 1.213 | 100 | 137 | 39.5 | 1.758 | 150 | 518 | 35.8 | 1.785 | 200 | 1284 | 35.2 | 1.789 |  |  |  |  | 135 | 400 | 140 | 442 | GS-200 | 140 |  | X1,2-Y1 | 1593 | 2575 | 3.604072 | 1.616447 | [30 empty] | 1017 | 44
|  | 竹内 | 平成27年2月 | 260176 | オートテラス長苗代店移転工事 | 青森県八戸市 | 納車整備場2次 | GS-200 | 400 | 砂質土 | 礫混じりシルト | 暗茶灰色 | 礫・根含 | ﾀﾞﾏになる・ﾎﾟﾛﾎﾟﾛ | 3層12回 | ― | 31.5 | 1.935 | 1.472 | 80 | 197 | 27.3 | 1.926 | 100 | 456 | 27 | 1.939 | 150 | 1461 | 25.2 | 1.955 | 200 | 2331 | 25 | 1.955 | 100 | 456 | 100 | 456 | GS-200 | 100 |  | X4-Y1 | 1789 | 1993 | 3.923246 | 1.11403 | [30 empty] | 1017 | 44
|  | 新井 | 平成27年2月 | 260153 | ジェイポートリサイクル工場新築工事 | 大阪府大阪市此花区 | 1次 | GS-200 | 200 | 砂質土 | 鉱さい混じり砂礫 | 黒褐色 | 礫多含・粘土含む | しっとり・ｻﾞｸｻﾞｸ・ｺﾞﾛｺﾞﾛ | 3層12回 | ― | 51.1 | 1.564 | 1.035 | 100 | 1785 | 45.9 | 1.64 | 125 | 2540 | 41.1 | 1.659 | 150 | 3502 | 38.4 | 1.67 |  |  |  |  | 100 | 1785 | 100 | 1785 | GS-200 | 100 |  | X1-Y2 | 2207 | 2683 | 1.236415 | 1.215677 | [30 empty] | 1000 | 44
|  | 新井 | 平成27年2月 | 260153 | ジェイポートリサイクル工場新築工事 | 大阪府大阪市此花区 | 2次 | GS-200 | 200 | 砂質土 | 鉱さい混じり砂礫 | 黒褐色 | 礫多含・根含む | ぱらぱら・ｻﾞｸｻﾞｸ・水少ない | 3層12回 | ― | 21.4 | 1.586 | 1.307 | 80 | 1912 | 17 | 1.639 | 100 | 2462 | 15.8 | 1.652 | 125 | 3021 | 15.3 | 1.657 | 150 | 3141 | 14.7 | 1.655 | 80 | 1912 | 80 | 1912 | GS-200 | 80 |  | X4-Y1 | 2137 | 3383 | 1.117678 | 1.58306 | [30 empty] | 1000 | 44
|  | 中川 | 平成27年1月 | 260132 | (仮称)バロー塩尻桟敷店新築工事 | 長野県塩尻市 | 1,D 1次 | GS-200 | 400 | 粘性土 | 礫混じり粘性シルト | 暗褐色 | 礫含む | しっとり・ｺﾞﾛｺﾞﾛ・ﾀﾞﾏになる・少しﾌｶﾌｶする・柔かい | 3層12回 | ― | 34 | 1.904 | 1.421 | 100 | 168 | 31.1 | 1.922 | 150 | 686 | 28.8 | 1.939 | 200 | 1828 | 28 | 1.947 |  |  |  |  | 123 | 400 | 130 | 479 | GS-200 | 130 |  |  | 2081.3 |  | 4.345094 | [31 empty] | 986 | 44
|  | 中川 | 平成27年1月 | 260132 | (仮称)バロー塩尻桟敷店新築工事 | 長野県塩尻市 | 1,D 2次 | GS-200 | 400 | 粘性土 | 礫質粘性シルト | 暗褐色 | 礫多含む | しっとり・ｺﾞﾛｺﾞﾛ・ﾀﾞﾏになる・固め粘土 | 3層12回 | ― | 35.2 | 1.876 | 1.388 | 100 | 252 | 30.3 | 1.895 | 150 | 1196 | 29.2 | 1.919 | 200 | 2351 | 27.7 | 1.926 |  |  |  |  | 108 | 400 | 150 | 1196 | GS-200 | 150 |  |  | 909 |  | 0.7600334 | [31 empty] | 986 | 44
|  | 中川 | 平成27年1月 | 260132 | (仮称)バロー塩尻桟敷店新築工事 | 長野県塩尻市 | 6,B 1次 | GS-200 | 400 | 砂質土 | 礫混じりシルト | 茶褐色 | 礫・根含む | ﾎﾟﾛﾎﾟﾛ・ﾀﾞﾏになる・あっさりしている | 3層12回 | ― | 25.6 | 1.988 | 1.583 | 100 | 322 | 23.7 | 2.021 | 150 | 887 | 22.3 | 2.042 | 200 | 1690 | 21.5 | 2.067 |  |  |  |  | 107 | 400 | 130 | 661 | GS-200 | 130 |  |  | 2081.3 |  | 3.148714 | [31 empty] | 986 | 44
|  | 中川 | 平成27年1月 | 260132 | (仮称)バロー塩尻桟敷店新築工事 | 長野県塩尻市 | 6,B 2次 | GS-200 | 400 | 粘性土 | 礫混じり粘性シルト | 茶褐色～暗褐色 | 礫多含む・根含む | 粘性有・一番柔かい・しっとり・手にすごくつく | こけし法 | ― | 34.5 | 1.883 | 1.391 | 100 | 120 | 30.8 | 1.893 | 150 | 439 | 29.2 | 1.914 | 200 | 1555 | 27.8 | 1.938 |  |  |  |  | 144 | 400 | 150 | 439 | GS-200 | 150 |  |  | 909 |  | 2.070615 | [31 empty] | 986 | 44
|  | 中川 | 平成27年2月 | 260132 | (仮称)バロー塩尻桟敷店新築工事 | 長野県塩尻市 | 1,D 同時 | GS-200 | 400 | 粘性土 | 礫質粘性シルト | 暗褐色 | 礫多含む | しっとり・ｺﾞﾛｺﾞﾛ・ﾀﾞﾏになる | 3層12回 | 混合土 | 32.1 | 1.887 | 1.428 | 100 | 215 | 31.3 | 1.913 | 150 | 975 | 29.9 | 1.94 | 200 | 2066 | 28.4 | 1.954 |  |  |  |  | 113 | 400 | 130 | 671 | GS-200 | 130 |  |  | 842.7 |  | 1.255887 | [31 empty] | 986 | 44
|  | 中川 | 平成27年2月 | 260132 | (仮称)バロー塩尻桟敷店新築工事 | 長野県塩尻市 | 6,B 同時 | GS-200 | 400 | 砂質土 | 礫混じりシルト | 茶褐色 | 礫多含む・根含む | 粘性弱・まとまりやすい | 3層12回 | 混合土 | 29.5 | 1.912 | 1.476 | 100 | 189 | 26.9 | 1.954 | 150 | 628 | 25.8 | 1.97 | 200 | 1696 | 24.9 | 1.98 |  |  |  |  | 125 | 400 | 130 | 453 | GS-200 | 130 |  |  | 842.7 |  | 1.860265 | [31 empty] | 986 | 44
|  | 中川 | 平成27年2月 | 260132 | (仮称)バロー塩尻桟敷店新築工事 | 長野県塩尻市 | 1,D 2次 | GS-200 | 400 | 粘性土 | 礫質粘性シルト | 暗褐色 | 礫多含む | しっとり・ｺﾞﾛｺﾞﾛ・ﾀﾞﾏになる・固め粘土 | 3層12回 | ― | 34.4 | 1.883 | 1.402 | 100 | 226 | 31.4 | 1.896 | 150 | 987 | 30.5 | 1.912 | [50 empty] | 986 | 44
|  | 中川 | 平成27年2月 | 260132 | (仮称)バロー塩尻桟敷店新築工事 | 長野県塩尻市 | 6,B 2次 | GS-200 | 400 | 粘性土 | 礫混じり粘性シルト | 茶褐色～暗褐色 | 礫多含む・根含む | 粘性有・一番柔かい・しっとり・手にすごくつく | こけし法 | ― | 32.7 | 1.882 | 1.419 | 100 | 127 | 31.4 | 1.892 | 150 | 368 | 29 | 1.899 | [50 empty] | 986 | 44
試験施工 |  | 中川 | 平成27年3月 | 260132 | (仮称)バロー塩尻桟敷店新築工事 | 長野県塩尻市 | 試験施工 | GS-200 | 300 | [5 empty] | 3層12回 |  |  |  |  | 100 | 643 | 28.8 | 1.885 | [54 empty] | 986 | 44
|  | 竹岡 | 平成27年3月 | 260180 | 株式会社ハタノ新工場建設工事 | 熊本県上益城郡 | 1次・盛土同時 | 高炉セメントB種 | 320 | 砂質土 | シルト質砂礫 | 茶灰色 | 礫少含む | しっとり・ﾌｶﾌｶ・粘性無 | 3層12回 | 混合土 | 26.4 | 1.932 | 1.528 | 100 | 748 | 23.6 | 1.94 | 150 | 2157 | 22.4 | 1.963 | 200 | 3167 | 20.7 | 1.988 |  |  |  |  | 100 | 748 | 100 | 748 | 高炉セメントB種 | 100 |  | 1,G | 1612 | 2027 | 2.15508 | 1.257444 | 13～14,C | 2029 | 3553 | 2.712567 | 1.751109 | [25 empty] | 1020 | 52
|  | 竹岡 | 平成27年3月 | 260180 | 株式会社ハタノ新工場建設工事 | 熊本県上益城郡 | 盛土 | 高炉セメントB種 | 320 | 砂質土 | 砂質礫 | 褐色 | 礫多含む | ｻﾗｻﾗ・ﾊﾟﾗﾊﾟﾗ・ｺﾞﾛｺﾞﾛ | 3層12回 | 混合土 | 14.1 | 2.008 | 1.759 | 80 | 1488 | 11.6 | 1.995 | 100 | 1923 | 11.3 | 2.004 | 125 | 1972 | 11.4 | 2 | 150 | 2368 | 10.6 | 1.989 | 80 | 1488 | 80 | 1488 | 高炉セメントB種 | 80 |  | 1,G | 1373 | 1993 | 0.9227151 | 1.451566 | 14,C | 3075 | 5350 | 2.066532 | 1.739837 | [25 empty] | 1020 | 52
|  | 竹内 | 平成27年3月 | 260174 | 医療法人千成会様旭北歯科医院新築工事 | 秋田県秋田市 | 地盤改良 | GS-200 | 400 | 有機質土 | 有機質シルト | 暗灰～黒褐色 | 砂・礫含む・根多め・腐植部有 | 手に付く・もっちり・腐植臭有 | こけし法 | ― | 117 | 1.392 | 0.642 | 100 | 70 | 99.9 | 1.423 | 150 | 187 | 90.6 | 1.453 | 200 | 450 | 84.4 | 1.471 |  |  |  |  | 191 | 400 | [40 empty] | 1015 | 44
|  | 竹内 | 平成27年3月 | 260174 | 医療法人千成会様旭北歯科医院新築工事 | 秋田県秋田市 | 地盤改良 | GS-225 | 400 | 有機質土 | 有機質シルト | 暗灰～黒褐色 | 砂・礫含む・根多め・腐植部有 | 手に付く・もっちり・腐植臭有 | こけし法 | ― | 117 | 1.392 | 0.642 | 100 | 168 | 92.6 | 1.423 | 150 | 493 | 85.1 | 1.453 | 200 | 996 | 76.3 | 1.481 |  |  |  |  | 136 | 400 | 140 | 428 | GS-225 | 140 |  | 1次改良X3-4,Y7-8 | 810 | 1159 | 1.892523 | 1.430864 | 2次改良X2-3,Y7-8 | 377 | 900 | 0.8808411 | 2.387268 | [25 empty] | 1015 | 46
|  | 中川 | 平成27年3月 | 260167 | (仮称)(株)龍嘻飯店尼崎倉庫新築工事 | 兵庫県尼崎市 | 建屋中央部1次 | GS-200 | 480 | 砂質土 | 礫混じり砂 | 黄灰色 | 礫･根含 | ｻｸｻｸ・ｻﾞﾗｻﾞﾗ・ﾎﾟﾛﾎﾟﾛ・しっとり | 3層12回 | ― | 18 | 2.087 | 1.769 | 100 | 2062 | 16.5 | 2.106 | 150 | 3202 | 15.6 | 2.119 | 200 | 4560 | 14.8 | 2.124 |  |  |  |  | 100 | 2062 | 100 | 2062 | GS-200 | 100 | [36 empty] | 1011 | 44
|  | 中川 | 平成27年3月 | 260167 | (仮称)(株)龍嘻飯店尼崎倉庫新築工事 | 兵庫県尼崎市 | B,6 1次 | GS-200 | 480 | 砂質土 | 礫混じり砂 | 灰色 | 礫･根含 | ｼｬﾘｼｬﾘ・ｻﾞｸｻﾞｸ・ﾎﾟﾛﾎﾟﾛ・ﾀﾞﾏになる | 3層12回 | ― | 26.7 | 1.921 | 1.516 | 100 | 2250 | 22.9 | 1.964 | 150 | 2674 | 22.1 | 1.985 | 200 | 3372 | 21.5 | 2.004 |  |  |  |  | 100 | 2250 | 100 | 2250 | GS-200 | 100 |  | E,5 | 1320 | 1833 | 0.5866667 | 1.388636 | [30 empty] | 1011 | 44
|  | 弘田 | 平成27年3月 | 260167 | (仮称)(株)龍嘻飯店尼崎倉庫新築工事 | 兵庫県尼崎市 | A,1 2次 | GS-200 | 480 | 砂質土 | 礫混じり砂 | 暗黄灰色 | 礫含 | ｻﾞｸｻﾞｸ・ｻﾞﾗｻﾞﾗ・変なにおいがする | 3層12回 | ― | 13.6 | 2.023 | 1.781 | 80 | 3142 | 12 | 2.049 | 100 | 3547 | 11.4 | 2.058 | 150 | 4250 | 11.1 | 2.027 | 200 | 4871 | 10.6 | 2.024 | 80 | 3142 | 80 | 3142 | GS-200 | 80 |  | J,7 | 1860 | 2310 | 0.5919796 | 1.241935 | [30 empty] | 1011 | 44
|  | 弘田 | 平成27年3月 | 260167 | (仮称)(株)龍嘻飯店尼崎倉庫新築工事 | 兵庫県尼崎市 | 客土 | GS-200 | 480 | 砂質土 | 砂礫 | 黒褐色 | シルト・根含 | ﾊﾟﾗﾊﾟﾗ・焦げ臭い | 3層12回 | ― | 12.7 | 1.932 | 1.715 | 80 | 1877 | 10.1 | 1.975 | 100 | 2129 | 10.2 | 1.962 | [8 empty] | 80 | 1877 |  |  | GS-200 | [37 empty] | 1011 | 44
|  | 新井 | 平成27年3月 | 260185 | 株式会社ジャパンフードサポート倉庫棟新築工事 | 北海道石狩市 | 1次 | 高炉セメントB種 | 400 | 砂質土 | 砂質シルト | 暗灰色 | 粘土少含 | ｼｬﾘｼｬﾘ・しっとり・水浮有 | タッピング | ― | 33.1 | 1.77 | 1.329 | 100 | 191 | 26.7 | 1.818 | 150 | 433 | 27.2 | 1.908 | 200 | 916 | 24.2 | 1.943 |  |  |  |  | 144 | 400 | 150 | 433 | 高炉セメントB種 | 150 |  | X6-Y1 | 188 | 782 | 0.4341801 | 4.159574 | [31 empty] | 52
|  | 新井 | 平成27年3月 | 260185 | 株式会社ジャパンフードサポート倉庫棟新築工事 | 北海道石狩市 | 2次 | 高炉セメントB種 | 400 | 砂質土 | 砂質シルト | 暗茶色 | 粘土少含 | ｼｬﾘｼｬﾘ・粒土均一 | 3層12回 | ― | 20.1 | 1.778 | 1.481 | 80 | 246 | 20.6 | 1.87 | 100 | 455 | 19.5 | 1.888 | 150 | 846 | 18.4 | 1.895 | 200 | 1390 | 16.8 | 1.895 | 100 | 455 | 100 | 455 | 高炉セメントB種 | 100 |  | X3,4-Y1 | 250 | 330 | 0.5494505 | 1.32 | [31 empty] | 52
|  | 新井 | 平成27年3月 | 260149 | (仮称)日清食材株式会社工場増築工事 | 北海道小樽市 | 1次 | 高炉セメントB種 | 400 | 砂質土 | 礫質シルト | 暗茶灰色 | 礫多含・根・木片含む・腐植部有 | しっとり・もっちり・粒度は砂質土っぽい・冷たい・腐植臭有 | 3層12回 | ― | 33.4 | 1.871 | 1.403 | 100 | 866 | 28.5 | 1.901 | 150 | 1728 | 26.8 | 1.925 | 200 | 2762 | 25.8 | 1.948 |  |  |  |  | 100 | 866 | 100 | 866 | 高炉セメントB種 | 100 |  | X4-Y4 | 1803 | 2567 | 2.081986 | 1.423738 | [30 empty] | 996 | 52
|  | 新井 | 平成27年3月 | 260149 | (仮称)日清食材株式会社工場増築工事 | 北海道小樽市 | 消火水槽部改良 | 高炉セメントB種 | 400 | 砂質土 | 礫質シルト | 暗茶灰色 | 礫含む | しっとり・ダマになる | 3層12回 | ― | 37.3 | 1.821 | 1.327 | 100 | 352 | 34.2 | 1.843 | 150 | 1131 | 33.3 | 1.859 | 200 | 2018 | 31.2 | 1.877 |  |  |  |  | 104 | 400 | 120 | 664 | 高炉セメントB種 | 120 | [36 empty] | 996 | 52
|  | 新井 | 平成27年3月 | 260149 | (仮称)日清食材株式会社工場増築工事 | 北海道小樽市 | ピット部改良 | 高炉セメントB種 | 400 | 砂質土 | 礫質シルト | 暗茶色 | 礫・根含む | しっとり・もっちり・ダマになる | 3層12回 | ― | 32.4 | 1.884 | 1.423 | 100 | 546 | 28.4 | 1.908 | 150 | 1549 | 26 | 1.907 | 200 | 2418 | 24.7 | 1.944 |  |  |  |  | 100 | 546 | 100 | 546 | 高炉セメントB種 | 100 | [36 empty] | 996 | 52
|  | 新井 | 平成27年3月 | 260149 | (仮称)日清食材株式会社工場増築工事 | 北海道小樽市 | 2次 | 高炉セメントB種 | 400 | 砂質土 | 砂 | 暗灰色 | 特になし | しっとり・ｻﾗｻﾗ・ﾊﾟﾗﾊﾟﾗ | 3層12回 | ― | 14.4 | 1.482 | 1.296 | 80 | 1120 | 18 | 1.623 | 100 | 1397 | 13.2 | 1.599 | 150 | 2069 | 12.1 | 1.584 | 200 | 2736 | 11 | 1.59 | 80 | 1120 | 150 | 2090 | 高炉セメントB種 | 150 |  | X2-Y3 | 1760 | 2543 | 0.8421053 | 1.444886 | [30 empty] | 996 | 52
|  | 中川 | 平成27年3月 | 260173 | (仮称)くすりのレディ井口店新築工事 | 広島県広島市西区 | 1次 | 高炉セメントB種 | 400 | 砂質土 | 礫混じり砂 | 褐色 | 礫含む | ﾊﾟﾗﾊﾟﾗ・ｻｸｻｸ・含水適 | 3層12回 | ― | 8.5 | 1.924 | 1.772 | 100 | 2703 | 8.5 | 2.046 | 125 | 3233 | 7.7 | 2.049 | 150 | 3639 | 7.4 | 2.029 |  |  |  |  | 100 | 2703 | 100 | 2703 | 高炉セメントB種 | 100 |  | 2,B～C | 1046 | 1530 | 0.3869774 | 1.462715 | [30 empty] | 1014 | 52
|  | 中川 | 平成27年3月 | 260173 | (仮称)くすりのレディ井口店新築工事 | 広島県広島市西区 | 2次 | 高炉セメントB種 | 400 | 砂質土 | 礫混じり砂 | 褐色 | 礫・con片含む | ﾊﾟﾗﾊﾟﾗ・ｻｸｻｸ・含水やや少ない | 3層12回 | ― | 8.2 | 1.957 | 1.809 | 80 | 2243 | 9.1 | 2.047 | 100 | 2546 | 8.8 | 2.075 | 125 | 3182 | 8 | 2.055 | 150 | 3599 | 7.4 | 2.039 | 80 | 2243 | 80 | 2243 | 高炉セメントB種 | 80 |  | 3,B～C | 1153 | 1373 | 0.5140437 | 1.190807 | [30 empty] | 1014 | 52
|  | 沖本 | 平成27年3月 |  | TNF工法 試験施工 | 茨城県つくば市 | 1次① | GS-225 | 400 | 火山灰質土 | ローム質シルト | 褐色 | 特になし | ﾌｶﾌｶ・軽い・いつもほどしつこくない | 3層12回 | ― | 78.1 | 1.463 | 0.822 | 100 | 152 | 73.4 | 1.508 | 200 | 2124 | 62.3 | 1.578 | 300 | 5020 | 55.3 | 1.622 | 400 | 3581 | 51.1 | 1.641 | [42 empty] | 732 | 46
|  | 沖本 | 平成27年3月 |  | TNF工法 試験施工 | 茨城県つくば市 | 1次② | GS-225 | 400 | 火山灰質土 | ローム質シルト | 褐色 | 特になし | ﾌｶﾌｶ・軽い | こけし法 | ― | 65.8 | 1.543 | 0.931 | 100 | 301 | 58.7 | 1.597 | 150 | 1495 | 55.9 | 1.616 | 200 | 3803 | 52.4 | 1.642 | [46 empty] | 732 | 46
|  | 沖本 | 平成27年3月 |  | TNF工法 試験施工 | 茨城県つくば市 | 2次① | GS-225 | 400 | 粘性土 | 粘性シルト | 暗褐色 | 礫・根含む | フカフカ・ポロポロ | 3層12回 | ― | 59.6 | 1.645 | 1.031 | 100 | 291 | 52.3 | 1.673 | 150 | 838 | 48.4 | 1.7 | 200 | 940 | 46.7 | 1.715 | 250 | 1042 | 44.7 | 1.708 | [42 empty] | 732 | 46
|  | 沖本 | 平成27年3月 |  | TNF工法 試験施工 | 茨城県つくば市 | 2次② | GS-225 | 400 | 粘性土 | 粘性シルト | 暗褐色 | 礫・根含む | フカフカ・ポロポロ | 3層12回 | ― | 59.8 | 1.639 | 1.026 | 100 | 284 | 49.7 | 1.676 | 150 | 783 | 47.6 | 1.712 | 200 | 956 | 44.7 | 1.733 | 250 | 1096 | 43.8 | 1.738 | [42 empty] | 732 | 46
|  |  | 平成27年3月 | 260168 | (株)キタセキR122号白岡SS新設工事 | 埼玉県白岡市 | 1次 | GS-200 | 400 | 火山灰質土 | ローム質シルト | 暗黄褐～茶褐色 | 特になし | ﾌｶﾌｶ・しっとり・べちゃべちゃ・ﾀﾞﾏになる・土臭さ有(オイル?) | こけし法 | ― | 141.8 | 1.295 | 0.536 | 200 | 154 | 97.2 | 1.429 | 300 | 755 | 84.1 | 1.482 | [8 empty] | 241 | 400 | [40 empty] | 1012 | 44
|  |  | 平成27年3月 | 260168 | (株)キタセキR122号白岡SS新設工事 | 埼玉県白岡市 | 1次 | GS-225 | 400 | 火山灰質土 | ローム質シルト | 暗黄褐～茶褐色 | 特になし | ﾌｶﾌｶ・しっとり・べちゃべちゃ・ﾀﾞﾏになる・土臭さ有(オイル?) | こけし法 | ― | 141.8 | 1.295 | 0.536 | 100 | 51 | 121.4 | 1.38 | 200 | 603 | 101.4 | 1.441 | 300 | 2322 | 84 | 1.484 |  |  |  |  | 164 | 400 | 170 | 438 | GS-225 | 170 |  | AｷｬﾉﾋﾟｰKY3,KY3 | 374 | 476 | 0.8538813 | 1.272727 | BｷｬﾉﾋﾟｰKX6,KY3 | 199 | 1217 | 0.4543379 | 6.115578 | ｹﾞｽﾄﾙｰﾑA,K4 | 331 | 342 | 0.8850267 | 1.033233 | [20 empty] | 1012 | 46
|  |  | 平成27年3月 | 260168 | (株)キタセキR122号白岡SS新設工事 | 埼玉県白岡市 | 2次 | GS-200 | 400 | 粘性土 | 礫質粘性シルト | 薄茶色 | 礫多含・根・ゴミ含 | ﾎﾟﾛﾎﾟﾛ・ｺﾞﾛｺﾞﾛ | 3層12回 | ― | 39.8 | 1.783 | 1.275 | 100 | 239 | 35.9 | 1.799 | 150 | 1022 | 33.5 | 1.825 | 200 | 2215 | 31.3 | 1.867 |  |  |  |  | 111 | 400 | [40 empty] | 1012 | 44
|  |  | 平成27年3月 | 260168 | (株)キタセキR122号白岡SS新設工事 | 埼玉県白岡市 | 2次 | GS-225 | 400 | 粘性土 | 礫質粘性シルト | 薄茶色 | 礫多含・根・ゴミ含 | ﾎﾟﾛﾎﾟﾛ・ｺﾞﾛｺﾞﾛ | 3層12回 | ― | 39.8 | 1.783 | 1.275 | 100 | 819 | 34.4 | 1.82 | 150 | 2236 | 33.6 | 1.852 | 200 | 2983 | 31.8 | 1.869 |  |  |  |  | 100 | 819 | 100 | 819 | GS-225 | 100 |  | AｷｬﾉﾋﾟｰKX3,KY2 | 830 | 886 | 1.013431 | 1.06747 | BｷｬﾉﾋﾟｰKX6,KY3 | 656 | 825 | 0.8009768 | 1.257622 | ｹﾞｽﾄﾙｰﾑA-B,K1 | 484 | 626 | 0.5831325 | 1.293388 | [20 empty] | 1012 | 46
|  |  | 平成27年3月 | 260168 | (株)キタセキR122号白岡SS新設工事 | 埼玉県白岡市 | 雨水貯留槽部改良(床・粉体改良) | GS-200 | 400 | 火山灰質土 | ローム質シルト | 暗黄褐～暗黄灰色 | 礫含む | ﾌｶﾌｶ・もっちり・ﾍﾞﾀﾍﾞﾀ・ｵｲﾙと土の臭い | こけし法 | ― | 139.5 | 1.347 | 0.562 | 200 | 111 | 99.9 | 1.436 | 300 | 350 | 87.1 | 1.484 | [8 empty] | 321 | 400 | [40 empty] | 1012 | 44
|  |  | 平成27年3月 | 260168 | (株)キタセキR122号白岡SS新設工事 | 埼玉県白岡市 | 雨水貯留槽部改良(床・粉体改良) | GS-225 | 400 | 火山灰質土 | ローム質シルト | 暗黄褐～暗黄灰色 | 礫含む | ﾌｶﾌｶ・もっちり・ﾍﾞﾀﾍﾞﾀ・ｵｲﾙと土の臭い | こけし法 | ― | 139.5 | 1.347 | 0.562 | 100 | 26 | 117.2 | 1.375 | 200 | 231 | 99.4 | 1.441 | 300 | 2096 | 88.9 | 1.49 |  |  |  |  | 210 | 400 | 210 | 400 | GS-225 | 210 |  | 壁面部 | 487 | 559 | 1.2175 | 1.147844 | 床面部 | 903 | 1196 | 2.2575 | 1.324474 | [25 empty] | 1012 | 46
|  |  | 平成27年3月 | 260146 | (仮称)ホーマックスーパーデポ横手店新築工事 | 秋田県横手市 | No.1 1次 | GS-200 | 400 | 粘性土 | 礫混じり粘性シルト | 暗オリーブ～暗茶灰色 | 礫多含 | ﾎﾟﾛﾎﾟﾛ・ﾀﾞﾏになる・手に付く・一部粘性有 | 3層12回 | ― | 49 | 1.687 | 1.132 | 100 | 265 | 40.8 | 1.718 | 150 | 961 | 38 | 1.73 | 200 | 2162 | 36 | 1.764 |  |  |  |  | 110 | 400 | 120 | 544 | GS-200 | 120 |  | 1 ,E | 715 | 1025 | 1.314338 | 1.433566 | 6 ,E | 617 | 730 | 1.134191 | 1.183144 | 6 ,A | 842 | 1119 | 1.177622 | 1.328979 | 10 ,F-G | 1669 | 1669 | 2.705024 | 1 | [15 empty] | 993 | 44
|  |  | 平成27年3月 | 260146 | (仮称)ホーマックスーパーデポ横手店新築工事 | 秋田県横手市 | No.2 1次 | GS-200 | 400 | 粘性土 | 粘土 | 褐～暗黄褐色 | 礫多含・砂少含 | 手に付く・粘性有・固め | こけし法 | ― | 48.1 | 1.695 | 1.145 | 100 | 215 | 42.2 | 1.748 | 150 | 1139 | 41 | 1.768 | 200 | 2289 | 39.9 | 1.792 |  |  |  |  | 110 | 400 | 120 | 585 | GS-200 | 120 |  | 1 ,E | 715 | 1025 | 1.222222 | 1.433566 | 6 ,E | 617 | 730 | 1.054701 | 1.183144 | 6 ,A | 842 | 1119 | 1.177622 | 1.328979 | 10 ,F-G | 1669 | 1669 | 2.705024 | 1 | [15 empty] | 993 | 44
|  |  | 平成27年3月 | 260146 | (仮称)ホーマックスーパーデポ横手店新築工事 | 秋田県横手市 | No.3 1次 | GS-200 | 400 | 粘性土 | 粘土 | オリーブ灰～オリーブ黒色 | 礫含む | ﾈﾊﾞﾈﾊﾞ・固め・少し土くさい | こけし法 | ― | 56.9 | 1.639 | 1.045 | 100 | 200 | 51.6 | 1.67 | 150 | 704 | 49 | 1.692 | 200 | 1777 | 46.1 | 1.726 |  |  |  |  | 120 | 400 | 120 | 402 | GS-200 | 120 |  | 1 ,E | 715 | 1025 | 1.778607 | 1.433566 | 6 ,E | 617 | 730 | 1.534826 | 1.183144 | 6 ,A | 842 | 1119 | 1.177622 | 1.328979 | 10 ,F-G | 1669 | 1669 | 2.705024 | 1 | [15 empty] | 993 | 44
|  |  | 平成27年3月 | 260146 | (仮称)ホーマックスーパーデポ横手店新築工事 | 秋田県横手市 | No.1 2次 | GS-200 | 400 | 砂質土 | シルト質礫 | オリーブ灰～黄灰色 | 礫多含・根少量含む | ﾊﾟﾗﾊﾟﾗ・ﾎﾟﾛﾎﾟﾛ・ｺﾞﾛｺﾞﾛ | 3層12回 | ― | 21.1 | 1.991 | 1.644 | 80 | 1792 | 16.5 | 2.013 | 100 | 2182 | 16.7 | 2.006 | 150 | 3947 | 15.7 | 2.031 | 200 | 2815 | 15.8 | 1.964 | 100 | 2182 | 100 | 2182 | GS-200 | 100 |  | 2,F | 663 | 1622 | 0.3038497 | 2.446456 | 7,E | 1049 | 1233 | 0.4807516 | 1.175405 | 6,H | 1576 | 2183 | 2.377074 | 1.385152 | 3,D | 1237 | 1529 | 1.179218 | 1.236055 | [15 empty] | 993 | 44
|  |  | 平成27年3月 | 260146 | (仮称)ホーマックスーパーデポ横手店新築工事 | 秋田県横手市 | No.3 2次 | GS-200 | 400 | 砂質土 | 粘土混じりシルト質礫 | オリーブ灰色 | 礫多含・根少量含む | ﾎﾟﾛﾎﾟﾛ・ｺﾞﾛｺﾞﾛ・ﾀﾞﾏになる・固化材入れたらﾊﾟﾗﾊﾟﾗ | 3層12回 | ― | 33 | 1.828 | 1.375 | 80 | 751 | 28.8 | 1.905 | 100 | 1256 | 29.3 | 1.916 | 150 | 2879 | 25.1 | 1.935 | 200 | 4188 | 25.2 | 1.93 | 100 | 1256 | 100 | 1256 | GS-200 | 100 |  | 2,F | 663 | 1622 | 0.5278662 | 2.446456 | 7,E | 1049 | 1233 | 0.8351911 | 1.175405 | 6,H | 1576 | 2183 | 2.377074 | 1.385152 | 3,D | 1237 | 1529 | 1.179218 | 1.236055 | [15 empty] | 993 | 44
|  |  | 平成27年3月 | 206183 | (仮称)バロー甲府昭和店新築工事 | 山梨県中巨摩郡 | 1次 | GS-200 | 480 | 砂質土 | 礫混じり砂質シルト | オリーブ黒色 | 礫含む | ｻｸｻｸ・ｼｬﾘｼｬﾘ・ﾊﾟﾗﾊﾟﾗ | 3層12回 | ― | 20.6 | 2.042 | 1.693 | 100 | 1740 | 20 | 2.091 | 150 | 2924 | 19 | 2.093 | 200 | 3736 | 18.4 | 2.098 |  |  |  |  | 100 | 1740 | 100 | 1740 | GS-200 | 100 |  | A棟 ５～６、Ｄ～E | 1957 | 2467 | 1.124713 | 1.260603 | B棟 XB3,YB1~YB2 | 1437 | 2237 | 0.8258621 | 1.556715 | A棟 2～3、E～F | 2423 | 3780 | 1.23812 | 1.56005 | C棟 XC3,YC1~YC2 | 986 | 1227 | 0.6861517 | 1.244422 | [16 empty] | 44
|  |  | 平成27年3月 | 206183 | (仮称)バロー甲府昭和店新築工事 | 山梨県中巨摩郡 | 2次 | GS-200 | 480 | 砂質土 | 礫混じり砂質シルト | オリーブ黒色 | 礫含む・根少含む | ｻｸｻｸ・ｼｬﾘｼｬﾘ・ﾊﾟﾗﾊﾟﾗ | 3層12回 | ― | 18.1 | 2.071 | 1.753 | 80 | 2124 | 17.5 | 2.119 | 100 | 2551 | 17.6 | 2.111 | 150 | 3740 | 16.6 | 2.108 | 200 | 4009 | 16.3 | 2.079 | 80 | 2124 | 80 | 2124 | GS-200 | 80 |  | A棟 ５～６、Ｄ～E | 2203 | 2707 | 1.037194 | 1.228779 | B棟 XB3,YB1~YB2 | 2610 | 3627 | 1.228814 | 1.389655 | A棟 2～3、E～F | 1643 | 2607 | 0.7458012 | 1.586732 | C棟 XC3,YC1~YC2 | 985 | 1597 | 0.3773946 | 1.62132 | [16 empty] | 44
|  | 高尾 | 平成27年3月 | 150060 | 中西邸新築工事 | 徳島県徳島市 | 1次 | GS-200 | 600 | 砂質土 | 砂質シルト | 暗灰色 | 礫少含む | ｻﾞｸｻﾞｸ・ｻﾞﾗｻﾞﾗ・ｼｬﾘｼｬﾘ・しっとり | だんご3層 | ― | 26.4 | 1.973 | 1.561 | 100 | 943 | 21.9 | 2.013 | 150 | 1599 | 21.2 | 2.027 | 200 | 2090 | 20.5 | 2.018 |  |  |  |  | 100 | 943 | 120 | 1206 | GS-200 | 120 | [36 empty] | 1039 | 44
|  | 高尾 | 平成27年3月 | 150060 | 中西邸新築工事 | 徳島県徳島市 | 2次 | GS-200 | 600 | 砂質土 | 砂 | 暗灰色 | 礫少含む | ｻﾞｸｻﾞｸ・ｻﾞﾗｻﾞﾗ・ｼｬﾘｼｬﾘ・含水比適 | 3層12回 | ― | 14.2 | 1.945 | 1.703 | 80 | 669 | 14.4 | 2.08 | 100 | 962 | 13.6 | 2.115 | 150 | 2324 | 12.9 | 2.13 | 200 | 3884 | 11.6 | 2.112 | 100 | 962 | 100 | 962 | GS-200 | 100 |  | B~C、１~2 | 1123 | 1347 | 1.16736 | 1.199466 | I、5 | 807 | 1660 | 0.8388773 | 2.057001 | F、5 | 1090 | 1907 | 0.9706144 | 1.749541 | H、5 | 1453 | 2513 | 1.800496 | 1.729525 | I~J、1 | 640 | 1293 | 0.587156 | 2.0203125 | G、3 | 2223 | 3560 | 1.529938 | 1.601439 | [5 empty] | 1039 | 44
|  | 竹内 | 平成27年4月 | 260178 | サンライズ産業(株)浪岡第二倉庫新築工事 | 青森県青森市 | X3,Y3 1次 | GS-200 | 400 | 粘性土 | 粘性シルト | オリーブ色 | 特になし | しっとり・もっちり・手には付かない・少し土臭い | こけし法 | ― | 42 | 1.769 | 1.246 | 100 | 611 | 37.3 | 1.795 | 150 | 2352 | 35.3 | 1.829 | 200 | 4181 | 34 | 1.848 |  |  |  |  | 100 | 611 | [40 empty] | 1019 | 44
|  | 竹内 | 平成27年4月 | 260178 | サンライズ産業(株)浪岡第二倉庫新築工事 | 青森県青森市 | X6,Y3 1次 | GS-200 | 400 | 粘性土 | 粘性シルトローム質 | オリーブ褐色 | ローム含む | しっとり・もっちり | こけし法 | ― | 38.3 | 1.767 | 1.277 | 100 | 1024 | 31.9 | 1.795 | 150 | 2663 | 31 | 1.829 | 200 | 4519 | 29.6 | 1.848 |  |  |  |  | 100 | 1024 | [40 empty] | 1019 | 44
|  | 竹内 | 平成27年4月 | 260178 | サンライズ産業(株)浪岡第二倉庫新築工事 | 青森県青森市 | X3,Y3 2次 | GS-200 | 400 | 粘性土 | 粘性シルト | 黄褐色 | 特になし | ﾀﾞﾏになる・固め粘土 | 3層12回 | ― | 32.8 | 1.869 | 1.408 | 100 | 1597 | 26.1 | 1.91 | 150 | 3556 | 25.5 | 1.929 | 200 | 3842 | 24.5 | 1.939 |  |  |  |  | 100 | 1597 | [40 empty] | 1019 | 44
|  | 竹内 | 平成27年4月 | 260178 | サンライズ産業(株)浪岡第二倉庫新築工事 | 青森県青森市 | X6,Y3 2次 | GS-200 | 400 | 火山灰質土 | ローム混じりシルト | 褐色 | 特になし | しっとり・手に残るがざらざら | こけし法 | ― | 57.2 | 1.647 | 1.048 | 100 | 132 | 48.9 | 1.691 | 150 | 654 | 45.8 | 1.706 | 200 | 2202 | 43.8 | 1.726 |  |  |  |  | 126 | 400 | [40 empty] | 1019 | 44
|  | 竹内 | 平成27年4月 | 260178 | サンライズ産業(株)浪岡第二倉庫新築工事 | 青森県青森市 | X12,Y3 2次 | GS-200 | 400 | 腐植土 | 黒ボク混じりシルト | 暗褐～黒褐色 | 礫・根・木片極少含む | ﾌｶﾌｶ・ﾎﾟﾛﾎﾟﾛ・ﾀﾞﾏになる | 3層12回 | ― | 35.2 | 1.839 | 1.36 | 100 | 499 | 32.5 | 1.883 | 150 | 883 | 30.2 | 1.901 | 200 | 1309 | 28.7 | 1.9 |  |  |  |  | 100 | 499 | [40 empty] | 1019 | 44
|  | 竹内 | 平成27年4月 | 260178 | サンライズ産業(株)浪岡第二倉庫新築工事 | 青森県青森市 | X3,Y3 1次 | GS-225 | 400 | 粘性土 | 粘性シルト | オリーブ色 | 特になし | しっとり・もっちり・手には付かない・少し土臭い | こけし法 | ― | 42 | 1.769 | 1.246 | 100 | 1896 | 36.1 | 1.799 | 200 | 5086 | 33.4 | 1.849 | [8 empty] | 100 | 1896 | 100 | 1896 | GS-225 | 100 |  | X6,Y3～4 | 1723 | 3370 | 0.9087553 | 1.955891 | X12,Y3～4 | 1960 | 2160 | 1.033755 | 1.102041 | X2,Y5 | 1017 | 1203 | 0.5902496 | 1.182891 | [20 empty] | 1019 | 46
|  | 竹内 | 平成27年4月 | 260178 | サンライズ産業(株)浪岡第二倉庫新築工事 | 青森県青森市 | X6,Y3 1次 | GS-225 | 400 | 粘性土 | 粘性シルトローム質 | オリーブ褐色 | ローム含む | しっとり・もっちり | こけし法 | ― | 38.3 | 1.767 | 1.277 | 100 | 2586 | 31.1 | 1.81 | 200 | 5005 | 28.9 | 1.856 | [8 empty] | 100 | 2586 | 100 | 2586 | GS-225 | 100 |  | X6,Y3～4 | 1723 | 3370 | 0.66628 | 1.955891 | X12,Y3～4 | 1960 | 2160 | 0.7579273 | 1.102041 | X2,Y5 | 1017 | 1203 | 0.5902496 | 1.182891 | [20 empty] | 1019 | 46
|  | 竹内 | 平成27年4月 | 260178 | サンライズ産業(株)浪岡第二倉庫新築工事 | 青森県青森市 | X3,Y3 2次 | GS-225 | 400 | 粘性土 | 粘性シルト | 黄褐色 | 特になし | ﾀﾞﾏになる・固め粘土 | 3層12回 | ― | 32.8 | 1.869 | 1.408 | 100 | 3189 | 25.4 | 1.906 | 200 | 5050 | 24.1 | 1.928 | [8 empty] | 100 | 3189 | 100 | 3189 | GS-225 | 100 |  | X2,Y5 | 1253 | 1530 | 0.3929131 | 1.221069 | X6,Y3～4 | 1080 | 1260 | 0.3386642 | 1.166667 | X10～11,Y3～4 | 1317 | 1480 | 1.051077 | 1.123766 | [20 empty] | 1019 | 46
|  | 竹内 | 平成27年4月 | 260178 | サンライズ産業(株)浪岡第二倉庫新築工事 | 青森県青森市 | X6,Y3 2次 | GS-225 | 400 | 火山灰質土 | ローム混じりシルト | 褐色 | 特になし | しっとり・手に残るがざらざら | こけし法 | ― | 57.2 | 1.647 | 1.048 | 100 | 545 | 47.9 | 1.68 | 200 | 3901 | 44 | 1.725 | [8 empty] | 100 | 545 | 100 | 545 | GS-225 | 100 |  | X2,Y5 | 1253 | 1530 | 2.299083 | 1.221069 | X6,Y3～4 | 1080 | 1260 | 1.981651 | 1.166667 | X10～11,Y3～4 | 1317 | 1480 | 1.051077 | 1.123766 | [20 empty] | 1019 | 46
|  | 竹内 | 平成27年4月 | 260178 | サンライズ産業(株)浪岡第二倉庫新築工事 | 青森県青森市 | X12,Y3 2次 | GS-225 | 400 | 腐植土 | 黒ボク混じりシルト | 暗褐～黒褐色 | 礫・根・木片極少含む | ﾌｶﾌｶ・ﾎﾟﾛﾎﾟﾛ・ﾀﾞﾏになる | 3層12回 | ― | 35.2 | 1.839 | 1.36 | 100 | 808 | 30.8 | 1.88 | 200 | 1893 | 28.6 | 1.883 | [8 empty] | 100 | 808 | 100 | 808 | GS-225 | 100 |  | X2,Y5 | 1253 | 1530 | 1.550743 | 1.221069 | X6,Y3～4 | 1080 | 1260 | 1.336634 | 1.166667 | X10～11,Y3～4 | 1317 | 1480 | 1.051077 | 1.123766 | [20 empty] | 1019 | 46
|  |  | 平成27年4月 | 260193 | (株)九州児湯フーズ北九州支店新築工事 | 福岡県北九州市 | BrNO.1 1次 | ソルスターR300 | 400 | 粘性土 | 礫混じり粘性シルト | 暗褐色 | 礫含む | ﾀﾞﾏになる・ｺﾞﾛｺﾞﾛ | 3層12回 | ― | 27.1 | 1.941 | 1.528 | 100 | 1412 | 22.8 | 1.973 | 150 | 2788 | 22.3 | 1.994 | 200 | 4067 | 21.7 | 2.011 |  |  |  |  | 100 | 1412 | 100 | 1412 | ソルスターR300 | 100 |  | 5-A～B | 1267 | 1414 | 0.8973088 | 1.116022 | [30 empty] | 1025 | 54
|  |  | 平成27年4月 | 260193 | (株)九州児湯フーズ北九州支店新築工事 | 福岡県北九州市 | BrNO.2 1次 | ソルスターR300 | 400 | 粘性土 | 粘性シルト | 暗黄灰色 | 礫含む | ﾈﾊﾞﾈﾊﾞ・もっちり・しっとり | こけし法 | ― | 39.9 | 1.795 | 1.283 | 100 | 867 | 38.2 | 1.803 | 150 | 3012 | 35.7 | 1.827 | 200 | 4803 | 33.5 | 1.849 |  |  |  |  | 100 | 893 | 100 | 867 | ソルスターR300 | 100 |  | 5-A～B | 1267 | 1414 | 1.461361 | 1.116022 | [30 empty] | 1025 | 54
|  |  | 平成27年4月 | 260193 | (株)九州児湯フーズ北九州支店新築工事 | 福岡県北九州市 | BrNO.2 2次 | ソルスターR300 | 400 | 粘性土 | 粘性シルト | 暗オリーブ褐色 | 礫含む | ﾀﾞﾏになる・ﾎﾟﾛﾎﾟﾛ・粘性弱 | 3層12回 | ― | 25.4 | 1.987 | 1.584 | 80 | 810 | 24.2 | 1.822 | 100 | 1456 | 23.6 | 2.008 | 150 | 2652 | 22.8 | 2.016 | 200 | 4063 | 21.3 | 2.049 | 100 | 1424 | 100 | 1456 | ソルスターR300 | 100 |  | 1～2-A～B | 1843 | 2610 | 1.265797 | 1.416169 | [30 empty] | 1025 | 54
|  | 新井 | 平成27年3月 | 260188 | 美濃工業(株)坂本工場D棟新築工事 | 岐阜県中津川市 | 1次 | GS-200 | 400 | 砂質土 | 礫混じり砂質シルト | オリーブ褐色 | 礫含む | ｺﾞﾛｺﾞﾛ・ﾎﾟﾛﾎﾟﾛ | 3層12回 | ― | 15.1 | 2.144 | 1.862 | 100 | 2942 | 12.4 | 2.161 | 125 | 4593 | 12 | 2.181 | 150 | 5092 | 11.9 | 2.184 |  |  |  |  | 100 | 2942 | [40 empty] | 1023 | 44
|  | 新井 | 平成27年3月 | 260188 | 美濃工業(株)坂本工場D棟新築工事 | 岐阜県中津川市 | 2次 | GS-200 | 400 | 砂質土 | 礫混じり砂質シルト | オリーブ褐色 | 礫含む・根少含む | ｺﾞﾛｺﾞﾛ・ﾎﾟﾛﾎﾟﾛ | 3層12回 | ― | 14.8 | 2.141 | 1.865 | 80 | 2649 | 12.5 | 2.178 | 100 | 3446 | 12.3 | 2.177 | 125 | 5042 | 11.8 | 2.183 | 150 | 5108 | 10.7 | 2.181 | 80 | 2649 | [40 empty] | 1023 | 44
|  | 新井 | 平成27年5月 | 260188 | 美濃工業(株)坂本工場D棟新築工事 | 岐阜県中津川市 | 盛土 | GS-200 | 400 | 砂質土 | 砂質礫 | オリーブ黒色 | 礫多含・木片・根含む | ｻﾞｸｻﾞｸ・ｼﾞｬﾘｼﾞｬﾘ・全然締まらない | 3層12回 | ― | 7.5 | 1.697 | 1.579 | 80 | 423 | 6.5 | 1.788 | [12 empty] | 80 | 423 | [40 empty] | 1023 | 44
|  | 竹内 | 平成27年4月 | 260187 | 高萩自動車工業(株)車検場新築工事 | 福島県いわき市 | 1次 | GS-200 | 320 | 粘性土 | 礫混じりシルト | 暗オリーブ灰色 | 礫・根含む | しっとり・もっちり・油臭い | こけし法 | ― | 45.2 | 1.697 | 1.169 | 100 | 712 | 38.8 | 1.726 | 150 | 1986 | 40.3 | 1.738 | 200 | 3270 | 38.1 | 1.76 |  |  |  |  | 100 | 712 | 100 | 712 | GS-200 | 100 |  | X2-3,Y2 | 3951 | 5180 | 5.549157 | 1.31106 | [30 empty] | 1022 | 44
|  | 竹内 | 平成27年4月 | 260187 | 高萩自動車工業(株)車検場新築工事 | 福島県いわき市 | 2次 | GS-200 | 320 | 粘性土 | 砂礫質シルト | 暗灰色 | 礫多含・根・ゴミ・ｶﾞﾗｽ・釘含む | もっちり・油臭い | こけし法 | ― | 27.9 | 1.942 | 1.519 | 100 | 1405 | 26.8 | 1.94 | 150 | 3168 | 24.5 | 1.967 | 200 | 4739 | 22.8 | 1.992 |  |  |  |  | 100 | 1405 | 100 | 1405 | GS-200 | 100 |  | X3-4,Y1-2 | 2978 | 3696 | 2.119573 | 1.241101 | [30 empty] | 1022 | 44
|  | 竹内 | 平成27年4月 | 260187 | 高萩自動車工業(株)車検場新築工事 | 福島県いわき市 | 盛土 | GS-200 | 320 | 砂質土 | 礫混じり砂 | 褐色 | 特になし | ﾊﾟｻﾊﾟｻ・ﾊﾟﾗﾊﾟﾗ | 3層12回 | ― | 13.5 | 1.844 | 1.624 | 80 | 2020 | 13.3 | 1.955 | 100 | 2453 | 12.2 | 1.955 | 150 | 3527 | 11.7 | 1.934 |  |  |  |  | 80 | 2020 | [40 empty] | 1022 | 44
|  | 原田 | 平成27年4月 | 260194 | アリオンテック株式会社第3工場建設工事(2期工事) | 山形県山形市 | 1次 | GS-200 | 480 | 粘性土 | 粘性シルト | 赤褐色 | 礫・根・火山灰質土含む | 手に付く・少ししっとり・ﾀﾞﾏになる・ﾎﾟﾛﾎﾟﾛ | 3層12回 | ― | 53.5 | 1.693 | 1.103 | 100 | 301 | 45.3 | 1.73 | 150 | 1142 | 43.1 | 1.742 | 200 | 1752 | 40.8 | 1.72 |  |  |  |  | 111 | 480 | [40 empty] | 1026 | 44
|  | 原田 | 平成27年4月 | 260194 | アリオンテック株式会社第3工場建設工事(2期工事) | 山形県山形市 | 2次 | GS-200 | 480 | 粘性土 | 粘性シルト | 赤褐色 | 礫・根・火山灰質土含む | 手に付く・少ししっとり・ﾀﾞﾏになる・ﾎﾟﾛﾎﾟﾛ・1次よりあっさり | 3層12回 | ― | 50.3 | 1.693 | 1.126 | 100 | 313 | 40.1 | 1.742 | 150 | 957 | 38.7 | 1.761 | 200 | 2050 | 36.7 | 1.779 |  |  |  |  | 114 | 480 | [40 empty] | 1026 | 44
|  | 原田 | 平成27年4月 | 260194 | アリオンテック株式会社第3工場建設工事(2期工事) | 山形県山形市 | 消火水槽部 | GS-200 | 480 | 粘性土 | 粘性シルト | 赤褐色 | 礫・根・火山灰質土含む | ﾌｶﾌｶ・しっとり・ﾀﾞﾏになる・手に付く | 3層12回 | ― | 50 | 1.702 | 1.135 | 100 | 316 | 40.3 | 1.75 | 150 | 605 | 39.5 | 1.764 | 200 | 1904 | 37.5 | 1.784 |  |  |  |  | 129 | 480 | [40 empty] | 1026 | 44
|  | 原田 | 平成27年4月 | 260194 | アリオンテック株式会社第3工場建設工事(2期工事) | 山形県山形市 | 1次 | GS-225 | 480 | 粘性土 | 粘性シルト | 赤褐色 | 礫・根・火山灰質土含む | 手に付く・少ししっとり・ﾀﾞﾏになる・ﾎﾟﾛﾎﾟﾛ | 3層12回 | ― | 53.5 | 1.693 | 1.103 | 100 | 1007 | 43.5 | 1.72 | [12 empty] | 100 | 1007 | 100 | 1007 | GS-225 | 100 |  | X3-Y2,3 | 873 | 1838 | 0.8669315 | 2.105384 | [30 empty] | 1026 | 46
|  | 原田 | 平成27年4月 | 260194 | アリオンテック株式会社第3工場建設工事(2期工事) | 山形県山形市 | 2次 | GS-225 | 480 | 粘性土 | 粘性シルト | 赤褐色 | 礫・根・火山灰質土含む | 手に付く・少ししっとり・ﾀﾞﾏになる・ﾎﾟﾛﾎﾟﾛ・1次よりあっさり | 3層12回 | ― | 50.3 | 1.693 | 1.126 | 100 | 1027 | 39.3 | 1.743 | [12 empty] | 100 | 1027 | 100 | 1027 | GS-225 | 100 |  | X3-Y2, | 1289 | 1629 | 1.255112 | 1.26377 | [30 empty] | 1026 | 46
|  | 原田 | 平成27年4月 | 260194 | アリオンテック株式会社第3工場建設工事(2期工事) | 山形県山形市 | 消火水槽部 | GS-225 | 480 | 粘性土 | 粘性シルト | 赤褐色 | 礫・根・火山灰質土含む | ﾌｶﾌｶ・しっとり・ﾀﾞﾏになる・手に付く | 3層12回 | ― | 50 | 1.702 | 1.135 | 100 | 701 | 40.4 | 1.745 | [12 empty] | 100 | 701 | 100 | 701 | GS-225 | 100 | [36 empty] | 1026 | 46
|  | 竹内 | 平成27年4月 | 260161 | (仮称)株式会社KAT結城営業所新築工事 | 茨城県結城市 | 1次 | GS-200 | 400 | 火山灰質土 | 火山灰質土 | 赤褐～赤橙色 | 特になし | ﾌｶﾌｶ・軽い | 3層12回 | ― | 130.1 | 1.358 | 0.59 | 100 | 122 | 114.2 | 1.416 | 150 | 208 | 106.1 | 1.441 | 200 | 326 | 103.9 | 1.472 | 300 | 580 | 99.2 | 1.504 | 230 | 400 | [40 empty] | 1007 | 44
|  | 竹内 | 平成27年4月 | 260161 | (仮称)株式会社KAT結城営業所新築工事 | 茨城県結城市 | 2次 | GS-200 | 400 | 火山灰質土 | ローム混じりシルト | 暗茶色 | 礫・根含む | ﾌｶﾌｶ・軽い・ﾎﾟﾛﾎﾟﾛ | 3層12回 | ― | 73.4 | 1.573 | 0.907 | 100 | 178 | 66.3 | 1.591 | 150 | 265 | 60.3 | 1.593 | 200 | 403 | 56.3 | 1.6 |  |  |  |  | 199 | 400 | [40 empty] | 1007 | 44
|  | 竹内 | 平成27年4月 | 260161 | (仮称)株式会社KAT結城営業所新築工事 | 茨城県結城市 | 1次 | GS-225 | 400 | 火山灰質土 | 火山灰質土 | 赤褐～赤橙色 | 特になし | ﾌｶﾌｶ・軽い | 3層12回 | ― | 130.1 | 1.358 | 0.59 | 100 | 176 | 112.6 | 1.413 | 150 | 301 | 103.8 | 1.448 | 200 | 485 | 93.8 | 1.464 |  |  |  |  | 177 | 400 | 180 | 412 | GS-225 | 180 |  | 一次改良4-5,C | 408 | 436 | 0.9902913 | 1.068627 | [30 empty] | 1007 | 46
|  | 竹内 | 平成27年4月 | 260161 | (仮称)株式会社KAT結城営業所新築工事 | 茨城県結城市 | 2次 | GS-225 | 400 | 火山灰質土 | ローム混じりシルト | 暗茶色 | 礫・根含む | ﾌｶﾌｶ・軽い・ﾎﾟﾛﾎﾟﾛ | 3層12回 | ― | 73.4 | 1.573 | 0.907 | 100 | 260 | 53.2 | 1.413 | 150 | 459 | 50 | 1.448 | 200 | 668 | 46.8 | 1.464 |  |  |  |  | 136 | 400 | 150 | 459 | GS-225 | 150 |  | 二次改良5,C | 155 | 379 | 0.3376906 | 2.445161 | [30 empty] | 1007 | 46
|  | 竹内 | 平成27年4月 | 150141 | 埼玉ダイハツ販売株式会社(仮称)越谷北店新築工事 | 埼玉県越谷市 | 1次 | HK-P530 | 400 | 有機質土 | 有機質シルト | 暗灰色 | 根多含 | ﾌｶﾌｶ・軽い・伸びる・腐植臭有 | こけし法 | ― | 146.9 | 1.311 | 0.531 | 100 | 145 | 109 | 1.356 | 200 | 845 | 94.7 | 1.399 | 300 | 1827 | 77.8 | 1.466 |  |  |  |  | 137 | 400 | 0 | -555 | [39 empty] | 55
|  | 竹内 | 平成27年4月 | 150141 | 埼玉ダイハツ販売株式会社(仮称)越谷北店新築工事 | 埼玉県越谷市 | 2次 | HK-P530 | 400 | 有機質土 | 有機物混じり粘性シルト | 暗茶色 | 根多含 | ﾌｶﾌｶ・しっとり・もっちり・手に付く・腐植臭有 | こけし法 | ― | 94.1 | 1.437 | 0.74 | 100 | 109 | 70.9 | 1.519 | 150 | 424 | 64.7 | 1.553 | 200 | 1049 | 60.7 | 1.566 |  |  |  |  | 147 | 400 | 0 | -521 | [39 empty] | 55
|  | 竹内 | 平成27年4月 | 150141 | 埼玉ダイハツ販売株式会社(仮称)越谷北店新築工事 | 埼玉県越谷市 | ピット部 | HK-P530 | 400 | 有機質土 | 有機質シルト | 暗灰色 | 根多含 | 1次より固め・腐植臭有 | こけし法 | ― | 108.5 | 1.472 | 0.706 | 100 | 210 | 89.6 | 1.445 | 150 | 711 | 79.7 | 1.473 | 200 | 1277 | 74.6 | 1.504 |  |  |  |  | 119 | 400 | 0 | -792 | [39 empty] | 55
|  | 竹内 | 平成27年4月 | 150141 | 埼玉ダイハツ販売株式会社(仮称)越谷北店新築工事 | 埼玉県越谷市 | 1次 | HK-P630 | 400 | 有機質土 | 有機質シルト | 暗灰色 | 根多含 | ﾌｶﾌｶ・軟らかい・腐植臭有 | こけし法 | ― | 164.7 | 1.317 | 0.497 | 100 | 225 | 122.9 | 1.358 | 150 | 556 | 109.3 | 1.385 | 200 | 746 | 98.9 | 1.401 |  |  |  |  | 127 | 400 | 130 | 424 | HK-P630 | 130 |  | 一次改良7 ,E | 982 | 1645 | 2.316038 | 1.675153 | [31 empty] | 58
|  | 竹内 | 平成27年4月 | 150141 | 埼玉ダイハツ販売株式会社(仮称)越谷北店新築工事 | 埼玉県越谷市 | 2次 | HK-P630 | 400 | 有機質土 | 有機物混じり粘性シルト | 暗茶色 | 根多含 | ﾌｶﾌｶ・しっとり・もっちり・手に付く・腐植臭有 | こけし法 | ― | 94.1 | 1.437 | 0.74 | 100 | 178 | 72.8 | 1.526 | 150 | 618 | 68.2 | 1.548 | 200 | 1288 | 61.3 | 1.574 |  |  |  |  | 126 | 400 | 130 | 442 | HK-P630 | 130 |  | 二次改良8 ,B | 575 | 634 | 1.300905 | 1.102609 | [31 empty] | 58
|  | 竹内 | 平成27年4月 | 150141 | 埼玉ダイハツ販売株式会社(仮称)越谷北店新築工事 | 埼玉県越谷市 | ピット部 | HK-P630 | 400 | 有機質土 | 有機質シルト | 暗灰色 | 根多含 | 1次より固め・腐植臭有 | こけし法 | ― | 108.5 | 1.472 | 0.706 | 100 | 315 | 87 | 1.438 | 150 | 817 | 86.5 | 1.445 | 200 | 1604 | 76.8 | 1.487 |  |  |  |  | 109 | 400 | 110 | 416 | HK-P630 | 110 |  | 7 ,E | 982 | 1645 | 2.360577 | 1.675153 | [31 empty] | 58
|  | 高尾 | 平成27年4月 | 250161 | 京滋マツダ大津店新築工事 | 滋賀県大津市 | B棟 1次 | GS-200 | 400 | 砂質土 | シルト | 黄褐色 | 礫含む | 含水比適・ﾊﾟﾗﾊﾟﾗ・一部ﾀﾞﾏっぽい | 3層12回 | ― | 22.3 | 1.992 | 1.628 | 100 | 1550 | 20 | 2.024 | 150 | 2574 | 19.6 | 2.03 | 200 | 4153 | 18.6 | 2.043 |  |  |  |  | 100 | 1550 | 100 | 1550 | GS-200 | 100 |  | X3-Y2 | 603 | 963 | 0.3890323 | 1.597015 | [30 empty] | 922 | 44
|  | 高尾 | 平成27年4月 | 250161 | 京滋マツダ大津店新築工事 | 滋賀県大津市 | B棟 2次 | GS-200 | 400 | 砂質土 | 粘土混じりシルト質礫 | 褐色 | 礫多含 | ﾀﾞﾏになる・ﾎﾟﾛﾎﾟﾛ・ｺﾞﾛｺﾞﾛ・ｻﾞｸｻﾞｸ | 3層12回 | ― | 19.2 | 2.095 | 1.757 | 80 | 992 | 16.8 | 2.122 | 100 | 1948 | 16.6 | 2.127 | 150 | 4737 | 16.2 | 2.135 | 200 | 5111 | 15.6 | 2.146 | 100 | 992 | 80 | 992 | GS-200 | 80 |  | X3-Y1～Y2 | 1077 | 1400 | 1.085685 | 1.299907 | [30 empty] | 922 | 44
|  | 高尾 | 平成27年4月 | 250161 | 京滋マツダ大津店新築工事 | 滋賀県大津市 | E棟 1次 | GS-200 | 400 | 粘性土 | 粘性シルト | オリーブ黒色 | 礫含む | しっとり・べったり・腐植臭有 | こけし法 | ― | 49.7 | 1.769 | 1.181 | 100 | 97 | 41.4 | 1.724 | 150 | 257 | 38.7 | 1.745 | 200 | 521 | 37.4 | 1.763 |  |  |  |  | 178 | 400 | 100 | 97 | GS-200 | 100 |  | X3-Y1 | 470 | 914 | 4.845361 | 1.944681 | [30 empty] | 922 | 44
|  | 高尾 | 平成27年4月 | 250161 | 京滋マツダ大津店新築工事 | 滋賀県大津市 | E棟 2次 | GS-200 | 400 | 粘性土 | 粘性シルト | オリーブ黒色 | 礫含む | 1次よりあっさり・腐植臭有 | 3層12回 | ― | 36.2 | 1.842 | 1.352 | 80 | 135 | 30.2 | 1.874 | 100 | 222 | 28.8 | 1.883 | 150 | 605 | 27.8 | 1.901 | 200 | 1400 | 26.9 | 1.908 | 124 | 400 | 100 | 222 | GS-200 | 100 |  | X3-Y1～Y2 | 719 | 1000 | 3.238739 | 1.390821 | [30 empty] | 922 | 44
|  | 原田 | 平成27年5月 | 260177 | 大江町中央公民館改築工事 | 山形県西村山郡 | No.5 1次 | GS-200 | 600 | 有機質土 | 礫混じり有機質シルト | 黒褐色 | 礫・木片・根含む | ｼﾞｬﾘｼﾞｬﾘ・しっとり・べったり・少し腐植臭有 | こけし法 | ― | 44.6 | 1.696 | 1.172 | 100 | 616 | 37.4 | 1.736 | 150 | 1844 | 35.6 | 1.757 | 200 | 3260 | 34.1 | 1.778 |  |  |  |  | 100 | 616 | 100 | 616 | ﾊｰﾄﾞｷｰﾌﾟ 530 | 100 |  | X22,Y26 | 450 | 593 | 0.7305195 | 1.317778 | [30 empty] | 1018 | 44
|  | 原田 | 平成27年5月 | 260177 | 大江町中央公民館改築工事 | 山形県西村山郡 | No.4 1次 | GS-200 | 600 | 粘性土 | 礫混じりシルト | 灰オリーブ色 | 礫含む | ｼﾞｬﾘｼﾞｬﾘ・しっとり | 3層12回 | ― | 43.6 | 1.69 | 1.177 | 100 | 1547 | 36.8 | 1.719 | 150 | 1995 | 35.3 | 1.735 | 200 | 2593 | 34 | 1.756 |  |  |  |  | 100 | 1547 | 100 | 1547 | ﾊｰﾄﾞｷｰﾌﾟ 530 | 100 |  | X22,Y26 | 450 | 593 | 0.2908856 | 1.317778 | [30 empty] | 1018 | 44
|  | 原田 | 平成27年5月 | 260177 | 大江町中央公民館改築工事 | 山形県西村山郡 | No.4 2次 | GS-200 | 600 | 砂質土 | 礫混じりシルト | 灰オリーブ色 | 礫・根含む | ｼｬﾘｼｬﾘ・しっとり・ﾀﾞﾏになる | 3層12回 | ― | 43 | 1.727 | 1.207 | 80 | 780 | 35.7 | 1.733 | 100 | 946 | 36.6 | 1.739 | 150 | 1206 | 34.1 | 1.767 | 200 | 2395 | 31.3 | 1.782 | 100 | 946 | 100 | 946 | ﾊｰﾄﾞｷｰﾌﾟ 530 | 100 |  | X12-X13,Y23-Y24 | 693 | 942 | 0.7325581 | 1.359307 | [30 empty] | 1018 | 44
|  | 竹内 | 平成27年5月 | 140014 | (仮称)尻手駅前計画 | 神奈川県川崎市幸区 | X1a,Y2 1次 | HK-P530 | 600 | 粘性土 | シルト | オリーブ黒色 | As片・木片・根・ｶﾞﾗｽ含む | ｼｬﾘｼｬﾘ・しっとり・ﾎﾟﾛﾎﾟﾛ・混ぜたら粘性有・As臭有 | こけし法 | ― | 49.1 | 1.681 | 1.127 | 100 | 583 | 40.8 | 1.723 | 150 | 1186 | 38.7 | 1.739 | 200 | 1802 | 37 | 1.749 |  |  |  |  | 102 | 600 | 140 | 1066 | HK-P530 | 140 |  | X7,Y5 | 1348 | 1394 | 1.26454 | 1.034125 | X2,Y6 | 1682 | 1437 | 1.577861 | 0.8543401 | [25 empty] | 1030 | 55
|  | 竹内 | 平成27年5月 | 140014 | (仮称)尻手駅前計画 | 神奈川県川崎市幸区 | X4,Y4 1次 | HK-P530 | 600 | 砂質土 | 礫混じりシルト質砂 | オリーブ黒色 | As片・礫含む | ﾊﾟﾗﾊﾟﾗ・ﾎﾟﾛﾎﾟﾛ | 3層12回 | ― | 59.6 | 1.643 | 1.03 | 100 | 235 | 43.7 | 1.67 | 150 | 737 | 41.4 | 1.7 | 200 | 1318 | 39.1 | 1.712 |  |  |  |  | 137 | 600 | 140 | 637 | HK-P530 | 140 |  | X7,Y5 | 1348 | 1394 | 2.11617 | 1.034125 | X2,Y6 | 1682 | 1437 | 2.640502 | 0.8543401 | [25 empty] | 1030 | 55
|  | 竹内 | 平成27年5月 | 140014 | (仮称)尻手駅前計画 | 神奈川県川崎市幸区 | X4,Y4 2次 | HK-P530 | 600 | 粘性土 | シルト | オリーブ黒色 | 礫含む・根少量含む | ｼｬﾘｼｬﾘ・しっとり・もっちり・少しAs臭有 | こけし法 | ― | 24.2 | 1.985 | 1.597 | 80 | 1022 | 19.5 | 2.026 | 100 | 1359 | 19.2 | 2.03 | 150 | 2035 | 19 | 2.02 | 200 | 2384 | 17.9 | 1.996 | 80 | 1022 | 80 | 1022 | HK-P530 | 80 |  | X4,Y6 | 486 | 630 | 0.4755382 | 1.296296 | X8,Y4 | 1401 | 1376 | 1.370841 | 0.9821556 | [25 empty] | 1030 | 55
|  | 中川 | 平成27年5月 | 260164 | (仮称)ホームセンターバロー北方店新築工事 | 岐阜県本巣郡 | 測点① 1次 | TL-3E | 600 | 粘性土 | シルト | 暗褐色 | 礫・根少量含む | ﾌｶﾌｶ・しっとり・ﾎﾟﾛﾎﾟﾛ・ﾀﾞﾏになる | 3層12回 | ― | 31.7 | 1.894 | 1.438 | 100 | 483 | 27.5 | 1.898 | 150 | 797 | 26.2 | 1.906 | 200 | 1342 | 24.6 | 1.93 |  |  |  |  | 119 | 600 | 130 | 672 | TL-3E | 130 |  | 1.C~D | 1223.7 | 1402.7 | 1.820982 | 1.146278 | 4.A | 741 | 824.7 | 1.102679 | 1.112955 | 11.F | 730.7 | 939 | 0.5971235 | 1.285069 | 11~12.B | 873.7 | 997.3 | 1.179082 | 1.141467 | [15 empty] | 1010 | 38
|  | 中川 | 平成27年5月 | 260164 | (仮称)ホームセンターバロー北方店新築工事 | 岐阜県本巣郡 | 測点② 1次 | TL-3E | 600 | 粘性土 | シルト | 灰オリーブ色 | 礫少量含む | 含水比適・ﾊﾟﾗﾊﾟﾗ・あっさり | 3層12回 | ― | 24.2 | 1.976 | 1.591 | 100 | 870 | 20.4 | 1.999 | 150 | 1295 | 19.2 | 2.006 | 200 | 1969 | 18.2 | 2 |  |  |  |  | 100 | 870 | 130 | 1125 | TL-3E | 130 |  | 1.C~D | 1223.7 | 1402.7 | 1.087733 | 1.146278 | 4.A | 741 | 824.7 | 0.6586667 | 1.112955 | 11.F | 730.7 | 939 | 0.5971235 | 1.285069 | 11~12.B | 873.7 | 997.3 | 1.179082 | 1.141467 | [15 empty] | 1010 | 38
|  | 中川 | 平成27年5月 | 260164 | (仮称)ホームセンターバロー北方店新築工事 | 岐阜県本巣郡 | 測点③ 1次 | TL-3E | 600 | 粘性土 | シルト | 暗褐色 | 礫・根少量含む | ﾎﾟﾛﾎﾟﾛ・ﾀﾞﾏになる・しっとり | 3層12回 | ― | 25.9 | 1.961 | 1.557 | 100 | 437 | 24 | 1.991 | 150 | 844 | 22.6 | 2.009 | 200 | 1204 | 21.5 | 2.021 |  |  |  |  | 121 | 600 | 130 | 682 | TL-3E | 130 |  | 1.C~D | 1223.7 | 1402.7 | 1.794282 | 1.146278 | 4.A | 741 | 824.7 | 1.08651 | 1.112955 | 11.F | 730.7 | 939 | 0.5971235 | 1.285069 | 11~12.B | 873.7 | 997.3 | 1.179082 | 1.141467 | [15 empty] | 1010 | 38
|  | 中川 | 平成27年5月 | 260164 | (仮称)ホームセンターバロー北方店新築工事 | 岐阜県本巣郡 | 測点④ 1次 | TL-3E | 600 | 粘性土 | シルト | 灰オリーブ色 | 礫・根少量含む | ﾊﾟﾗﾊﾟﾗ・あっさり・含水比適 | 3層12回 | ― | 22 | 1.98 | 1.623 | 100 | 962 | 18.9 | 2 | 150 | 1648 | 18.2 | 2.023 | 200 | 2504 | 17.5 | 2.022 |  |  |  |  | 100 | 962 | 130 | 1374 | TL-3E | 130 |  | 1.C~D | 1223.7 | 1402.7 | 0.8906114 | 1.146278 | 4.A | 741 | 824.7 | 0.5393013 | 1.112955 | 11.F | 730.7 | 939 | 0.5971235 | 1.285069 | 11~12.B | 873.7 | 997.3 | 1.179082 | 1.141467 | [15 empty] | 1010 | 38
|  | 中川 | 平成27年5月 | 260164 | (仮称)ホームセンターバロー北方店新築工事 | 岐阜県本巣郡 | 測点① 2次 | TL-3E | 600 | 粘性土 | 礫質シルト | 黒褐色 | 砂礫・根含む | 一部ｼｬﾘｼｬﾘ・ｺﾞﾛｺﾞﾛ・ｻﾞｸｻﾞｸ・ﾎﾟﾛﾎﾟﾛ・ﾀﾞﾏになる | 3層12回 | ― | 23 | 2.028 | 1.649 | 100 | 549 | 20.2 | 2.053 | 150 | 953 | 19.6 | 2.074 | 200 | 1327 | 18.2 | 2.086 |  |  |  |  | 107 | 600 | 110 | 630 | TL-3E | 110 |  | C~4 | 763 | 1230 | 1.211111 | 1.612058 | C~7 | 396 | 518 | 0.6285714 | 1.308081 | C~10 | 668 | 1730 | 0.8754915 | 2.58982 | D~12 | 613 | 781 | 1.54798 | 1.274062 | A~11 | 1097 | 2180 | 1.642216 | 1.987238 | [10 empty] | 1010 | 38
|  | 中川 | 平成27年5月 | 260164 | (仮称)ホームセンターバロー北方店新築工事 | 岐阜県本巣郡 | 測点② 2次 | TL-3E | 600 | 粘性土 | 礫質シルト | 暗褐色 | 礫多含・根少量含む | あっさり・ﾊﾟﾗﾊﾟﾗ・ﾀﾞﾏになる | 3層12回 | ― | 18.8 | 2.084 | 1.754 | 100 | 1270 | 15.8 | 2.103 | 150 | 1712 | 15.1 | 2.065 | 200 | 2242 | 14.9 | 2.042 |  |  |  |  | 100 | 1270 | 110 | 1359 | TL-3E | 110 |  | C~4 | 763 | 1230 | 0.5614422 | 1.612058 | C~7 | 396 | 518 | 0.2913907 | 1.308081 | C~10 | 668 | 1730 | 0.8754915 | 2.58982 | D~12 | 613 | 781 | 1.54798 | 1.274062 | A~11 | 1097 | 2180 | 1.642216 | 1.987238 | [10 empty] | 1010 | 38
|  | 中川 | 平成27年5月 | 260164 | (仮称)ホームセンターバロー北方店新築工事 | 岐阜県本巣郡 | 測点③ 2次 | TL-3E | 600 | 粘性土 | 礫混じりシルト | 灰オリーブ色 | 礫含む・根少量含む | ﾎﾟﾛﾎﾟﾛ・ﾊﾟﾗﾊﾟﾗ・ﾀﾞﾏになる・比較的あっさり | 3層12回 | ― | 19.9 | 2.073 | 1.728 | 100 | 793 | 17.5 | 2.099 | 150 | 1260 | 17 | 2.11 | 200 | 1791 | 16 | 2.105 |  |  |  |  | 100 | 793 | 110 | 887 | TL-3E | 110 |  | C~4 | 763 | 1230 | 0.8602029 | 1.612058 | C~7 | 396 | 518 | 0.4464487 | 1.308081 | C~10 | 668 | 1730 | 0.8754915 | 2.58982 | D~12 | 613 | 781 | 1.54798 | 1.274062 | A~11 | 1097 | 2180 | 1.642216 | 1.987238 | [10 empty] | 1010 | 38
|  | 中川 | 平成27年5月 | 260164 | (仮称)ホームセンターバロー北方店新築工事 | 岐阜県本巣郡 | 測点④ 2次 | TL-3E | 600 | 粘性土 | 礫混じりシルト | 灰オリーブ色 | 礫含む・根少量含む | ﾎﾟﾛﾎﾟﾛ・ﾊﾟﾗﾊﾟﾗ・ﾀﾞﾏになる・比較的あっさり | 3層12回 | ― | 26.3 | 1.942 | 1.538 | 100 | 520 | 22.2 | 1.975 | 150 | 928 | 21.1 | 1.984 | 200 | 1523 | 19.5 | 1.987 |  |  |  |  | 110 | 600 | 110 | 602 | TL-3E | 110 |  | C~4 | 763 | 1230 | 1.267442 | 1.612058 | C~7 | 396 | 518 | 0.6578073 | 1.308081 | C~10 | 668 | 1730 | 0.8754915 | 2.58982 | D~12 | 613 | 781 | 1.54798 | 1.274062 | A~11 | 1097 | 2180 | 1.642216 | 1.987238 | [10 empty] | 1010 | 38
|  | 弘田 | 平成27年5月 | 150134 | (株)双葉運輸倉庫・事務所棟新築工事 | 熊本県熊本市 | 1次 | GS-200 | 240 | 砂質土 | 砂 | 暗黄灰色 | 貝殻多含 | 海砂？・ｼｬﾘｼｬﾘ・ｻﾞｸｻﾞｸ・締まらない・潮の臭い | 3層12回 | ― | 15.1 | 1.791 | 1.556 | 100 | 1037 | 15.1 | 1.954 | 150 | 2890 | 13.5 | 2.002 | 200 | 3524 | 10 | 1.909 |  |  |  |  | 100 | 1037 | 100 | 1037 | GS-200 | 100 |  | X3～4,Y1～2 | 1623 | 3027 | 1.565092 | 1.865065 | [30 empty] | 1057 | 44
|  | 弘田 | 平成27年5月 | 150134 | (株)双葉運輸倉庫・事務所棟新築工事 | 熊本県熊本市 | 2次 | GS-200 | 240 | 砂質土 | 砂 | 暗黄灰色 | 貝殻多含・ｼﾙﾄ・根少量含む | 海砂？・ｼｬﾘｼｬﾘ・ｻﾞｸｻﾞｸ・締まらない・潮の臭い | 3層12回 | ― | 12.5 | 1.762 | 1.567 | 80 | 1864 | 10.4 | 1.838 | 100 | 2282 | 10.3 | 1.842 | 150 | 3281 | 9.9 | 1.86 | 200 | 5092 | 9 | 1.906 | 100 | 2282 | 100 | 2282 | GS-200 | 100 |  | X1,Y1～2 | 1540 | 2113 | 0.6748466 | 1.372078 | [30 empty] | 1057 | 44
|  | 新井 | 平成27年4月 | 140015 | (仮称)DCMホーマック倶知安店新築工事 | 北海道虻田郡 | X13,Y3 消火水槽部 | 高炉セメントB種 | 600 | 砂質土 | シルト質砂礫 | 暗褐色 | 礫多含・根含む | ｻﾞｸｻﾞｸ・ｺﾞﾛｺﾞﾛ・含水比高・水浮有 | タッピング法 | ― | 58.2 | 1.69 | 1.069 | 100 | 29 | 46.4 | 1.712 | 150 | 107 | 41.3 | 1.762 | 200 | 256 | 39 | 1.786 | 300 | 861 | 36.6 | 1.788 | 257 | 600 | [41 empty] | 52
|  | 新井 | 平成27年4月 | 140015 | (仮称)DCMホーマック倶知安店新築工事 | 北海道虻田郡 | X8,Y2 ピット | 高炉セメントB種 | 600 | 粘性土 | シルト | 暗黄灰色 | 水浮有 | ｻﾗｻﾗ・べったり・もっちり・含水比高 | タッピング法 | ― | 68.3 | 1.585 | 0.942 | 100 | 123 | 55 | 1.628 | 150 | 481 | 53.1 | 1.65 | 200 | 971 | 51.1 | 1.661 | 300 | 1926 | 44.2 | 1.706 | 163 | 600 | [41 empty] | 52
|  | 新井 | 平成27年4月 | 140015 | (仮称)DCMホーマック倶知安店新築工事 | 北海道虻田郡 | X1,Y8 1次 | 高炉セメントB種 | 600 | 粘性土 | 粘性シルト | 褐色 | 根少量含む | ﾌｶﾌｶ・しっとり・もっちり・べったり | こけし法 | ― | 72.7 | 1.567 | 0.907 | 100 | 79 | 57.3 | 1.58 | 150 | 191 | 55.4 | 1.602 | 200 | 525 | 50.9 | 1.629 | 300 | 1198 | 45.3 | 1.668 | 212 | 600 | 250 | 415 | 高炉セメントB種 | 250 |  | （X1～2、Y5） | 1317 | 2110 | 3.173494 | 1.602126 | （X6～7、Y3） | 863 | 1347 | 2.079518 | 1.560834 | （X6～7、Y3） | 444 | 779 | 0.3371298 | 1.754505 | （X13、Y3） | 1370 | 1863 | 1.587486 | 1.359854 | [16 empty] | 52
|  | 新井 | 平成27年4月 | 140015 | (仮称)DCMホーマック倶知安店新築工事 | 北海道虻田郡 | X10,Y8 1次 | 高炉セメントB種 | 600 | 砂質土 | 礫混じり砂質シルト | 暗茶色 | 水浮有 | ｻﾞｸｻﾞｸ・ｺﾞﾛｺﾞﾛ・含水比高・水浮有 | タッピング法 | ― | 50.9 | 1.707 | 1.131 | 100 | 47 | 39 | 1.747 | 150 | 57 | 38.1 | 1.75 | 200 | 81 | 36.3 | 1.775 | 300 | 148 | 32.3 | 1.803 | 175 | 600 | 250 | 77 | 高炉セメントB種 | 250 |  | （X1～2、Y5） | 1317 | 2110 | 17.1039 | 1.602126 | （X6～7、Y3） | 863 | 1347 | 11.20779 | 1.560834 | （X6～7、Y3） | 444 | 779 | 0.3371298 | 1.754505 | （X13、Y3） | 1370 | 1863 | 1.587486 | 1.359854 | [16 empty] | 52
|  | 新井 | 平成27年4月 | 140015 | (仮称)DCMホーマック倶知安店新築工事 | 北海道虻田郡 | X8,Y2 2次 | 高炉セメントB種 | 600 | 粘性土 | シルト | 暗褐色 | 礫少量含む | ﾎﾟﾛﾎﾟﾛ・ﾀﾞﾏになる・ﾌｶﾌｶ・ﾎﾞｿﾎﾞｿ | こけし法 | ― | 71.1 | 1.559 | 0.911 | 100 | 89 | 60.8 | 1.583 | 150 | 177 | 56.4 | 1.597 | 200 | 251 | 52.1 | 1.619 | 300 | 428 | 46.7 | 1.653 | [43 empty] | 52
|  | 新井 | 平成27年4月 | 140015 | (仮称)DCMホーマック倶知安店新築工事 | 北海道虻田郡 | 浄化水槽部 | 高炉セメントB種 | 600 | 砂質土 | 砂質シルト | 暗茶灰色 | 礫含む | しっとり・ｻﾞﾗｻﾞﾗ・水浮有 | タッピング法 | ― | 44.6 | 1.78 | 1.231 | 100 | 443 | 34.8 | 1.752 | 150 | 938 | 32.1 | 1.8 | 200 | 1436 | 29.4 | 1.85 | 300 | 3349 | 25.3 | 1.87 | 116 | 600 | 150 | 938 | 高炉セメントB種 | 150 |  | 浄化槽 | 1773 | 2410 | 1.890192 | 1.359278 | [31 empty] | 52
|  | 新井 | 平成27年4月 | 140015 | (仮称)DCMホーマック倶知安店新築工事 | 北海道虻田郡 | 盛土① | 高炉セメントB種 | 600 | 粘性土 | 礫混じりシルト | 褐色 | 礫含む | 含水比高・流動性有・ｻﾞﾗｻﾞﾗ | タッピング法 | ― | 60.8 | 1.632 | 1.015 | 100 | 34 | 49.9 | 1.649 | 150 | 85 | 48.9 | 1.67 | 200 | 128 | 45.8 | 1.688 | 300 | 266 | 40.5 | 1.736 | [43 empty] | 52
|  | 新井 | 平成27年4月 | 140015 | (仮称)DCMホーマック倶知安店新築工事 | 北海道虻田郡 | 盛土② | 高炉セメントB種 | 600 | 砂質土 | シルト質砂礫 | オリーブ褐色 | 礫・根含む | ﾊﾟﾗﾊﾟﾗ・ｻﾞｸｻﾞｸ | 3層12回 | ― | 39.6 | 1.71 | 1.225 | 100 | 3321 | 34.6 | 1.693 | 150 | 3836 | 32.5 | 1.691 | 200 | 4352 | 31.5 | 1.702 | 300 | 3628 | 31.5 | 1.671 | [43 empty] | 52
|  | 新井 | 平成27年4月 | 140015 | (仮称)DCMホーマック倶知安店新築工事 | 北海道虻田郡 | 盛土③ | 高炉セメントB種 | 600 | 有機質土 | 礫混じりシルト | 褐色 | 礫多含・根含む | ｺﾞﾛｺﾞﾛ・しっとり・ﾀﾞﾏになる・便の臭い | こけし法 | ― | 35 | 1.859 | 1.377 | 100 | 239 | 28.3 | 1.868 | 150 | 553 | 27.1 | 1.887 | 200 | 987 | 26.3 | 1.909 | 300 | 1560 | 23.1 | 1.946 | [43 empty] | 52
|  | 新井 | 平成27年5月 | 140005 | (仮称)田原本唐子マンション計画新築工事 | 奈良県磯城郡 | 1次 | GS-200 | 320 | 砂質土 | 礫混じり砂質シルト | 暗オリーブ褐色 | 礫・粘土含む | 含水比適・ﾊﾟﾗﾊﾟﾗ・ﾀﾞﾏになる | 3層12回 | ― | 22.7 | 2.005 | 1.633 | 100 | 901 | 19.9 | 2.035 | 150 | 1479 | 20.3 | 2.035 | 200 | 2058 | 18.2 | 2.071 |  |  |  |  | 100 | 901 | 51 | 335 | GS-200 | 51 |  | 一次改良 X4,Y4 | 237 | 324 | 0.7074627 | 1.367089 | [30 empty] | 1027 | 44
|  | 新井 | 平成27年5月 | 140005 | (仮称)田原本唐子マンション計画新築工事 | 奈良県磯城郡 | 2次 | GS-200 | 320 | 砂質土 | 礫混じり砂質シルト | 暗オリーブ褐色 | 礫・根含む | ﾊﾟﾗﾊﾟﾗ・ﾎﾟﾛﾎﾟﾛ・ﾀﾞﾏになる | 3層12回 | ― | 19.2 | 2.078 | 1.743 | 80 | 929 | 16.5 | 2.104 | 100 | 1193 | 16.1 | 2.112 | 150 | 1947 | 15.2 | 2.112 | 200 | 2470 | 14.5 | 2.111 | 80 | 929 | 36 | 349 | GS-200 | 36 |  | 二次改良 X1-Y3～Y4 | 1418 | 1893 | 4.063037 | 1.334979 | [30 empty] | 1027 | 44
|  | 新井 | 平成27年5月 | 140007 | (仮称)協栄マリンテクノロジ(株)函館営業所新築工事 | 北海道函館市 | No.1 1次 | 高炉セメントB種 | 400 | 砂質土 | シルト | 暗オリーブ褐色 | 礫・貝殻含む・根・木片少量含む | ﾊﾟﾗﾊﾟﾗ・ﾎﾟﾛﾎﾟﾛ | 3層12回 | ― | 31.8 | 1.854 | 1.407 | 100 | 1777 | 27.5 | 1.898 | 150 | 2656 | 26 | 1.92 | 200 | 3131 | 25.3 | 1.915 |  |  |  |  | 100 | 1777 | 100 | 1777 | 高炉セメントB種 | 100 |  | 一次改良 B.・1 | 690 | 960 | 0.3882949 | 1.391304 | [30 empty] | 1028 | 52
|  | 新井 | 平成27年5月 | 140007 | (仮称)協栄マリンテクノロジ(株)函館営業所新築工事 | 北海道函館市 | No.1 2次 | 高炉セメントB種 | 400 | 砂質土 | 礫混じりシルト | 暗オリーブ褐色 | 礫・貝殻多含・根少量含む | ﾊﾟﾗﾊﾟﾗ | 3層12回 | ― | 24.7 | 1.946 | 1.561 | 80 | 2228 | 21.1 | 1.963 | 100 | 2558 | 21 | 1.947 | 150 | 3374 | 19.6 | 1.937 | 200 | 4146 | 18.5 | 1.93 | 100 | 2558 | 100 | 2558 | 高炉セメントB種 | 100 |  | 二次改良 A・4 | 937 | 1173 | 0.3663018 | 1.251868 | [30 empty] | 1028 | 52
|  | 新井 | 平成27年5月 | 140007 | (仮称)協栄マリンテクノロジ(株)函館営業所新築工事 | 北海道函館市 | No.2 1次 | 高炉セメントB種 | 400 | 砂質土 | シルト | 暗オリーブ灰色 | 礫・貝殻多含 | しっとり・ﾀﾞﾏになる・ｼｬﾘｼｬﾘ・ｻﾗｻﾗ | 3層12回 | ― | 42 | 1.735 | 1.222 | 100 | 1413 | 34.5 | 1.759 | 150 | 2192 | 33.3 | 1.789 | 200 | 2699 | 30.4 | 1.818 |  |  |  |  | 100 | 1411 | 100 | 1413 | 高炉セメントB種 | 100 |  | 一次改良 B.・1 | 690 | 960 | 0.4883227 | 1.391304 | [30 empty] | 1028 | 52
|  | 新井 | 平成27年5月 | 140007 | (仮称)協栄マリンテクノロジ(株)函館営業所新築工事 | 北海道函館市 | No.2 2次 | 高炉セメントB種 | 400 | 砂質土 | 砂質シルト | 暗オリーブ褐色 | 礫・貝殻含む | ﾊﾟﾗﾊﾟﾗ・ｻﾗｻﾗ | 3層12回 | ― | 15 | 1.902 | 1.654 | 80 | 1987 | 12.3 | 1.92 | 100 | 2292 | 12.1 | 1.918 | 150 | 2790 | 11.2 | 1.906 | 200 | 3140 | 10.7 | 1.902 | 100 | 2292 | 100 | 2292 | 高炉セメントB種 | 100 |  | 二次改良 A・4 | 937 | 1173 | 0.4088133 | 1.251868 | [30 empty] | 1028 | 52
|  | 新井 | 平成27年6月 | 150127 | 函館どっく(株)造船・艦修部事務所新築工事 | 北海道函館市 | No.1 1次 | 高炉セメントB種 | 480 | 砂質土 | 砂質シルト | オリーブ褐色 | 礫・貝殻含む | ｼｬﾘｼｬﾘ・ｻｸｻｸ | 3層12回 | ― | 30.4 | 1.815 | 1.392 | 100 | 1529 | 26.8 | 1.869 | 150 | 2835 | 25.2 | 1.885 | 200 | 3950 | 23.9 | 1.907 |  |  |  |  | 100 | 1529 | 170 | 3358 | 高炉セメントB種 | 170 |  | 6,B | 1243 | 1870 | 0.3701608 | 1.504425 | [30 empty] | 1056 | 52
|  | 新井 | 平成27年6月 | 150127 | 函館どっく(株)造船・艦修部事務所新築工事 | 北海道函館市 | No.1 2次 | 高炉セメントB種 | 480 | 砂質土 | 砂質シルト | オリーブ黒色 | 礫・貝殻多含・根少量含む | ｼｬﾘｼｬﾘ・ｻｸｻｸ | 3層12回 | ― | 22.6 | 1.848 | 1.508 | 80 | 1599 | 18.9 | 1.846 | 100 | 2055 | 18.5 | 1.861 | 150 | 2796 | 17.4 | 1.824 | 200 | 3277 | 16.3 | 1.831 | 80 | 1599 | 100 | 2055 | 高炉セメントB種 | 100 |  | 7,A | 811 | 1167 | 0.3946472 | 1.438964 | [30 empty] | 1056 | 52
|  | 新井 | 平成27年6月 | 150127 | 函館どっく(株)造船・艦修部事務所新築工事 | 北海道函館市 | No.2 1次 | 高炉セメントB種 | 480 | 粘性土 | 礫混じりシルト | 黒褐色 | 礫・貝殻多含 | ﾎﾟﾛﾎﾟﾛ・ﾀﾞﾏになる・混ぜたら粘性有 | こけし法 | ― | 53.7 | 1.64 | 1.067 | 100 | 95 | 45.7 | 1.69 | 150 | 382 | 42.9 | 1.713 | 200 | 732 | 40.6 | 1.732 |  |  |  |  | 164 | 480 | 170 | 497 | 高炉セメントB種 | 170 |  | 6,B | 1243 | 1870 | 2.501006 | 1.504425 | [30 empty] | 1056 | 52
|  | 新井 | 平成27年6月 | 150127 | 函館どっく(株)造船・艦修部事務所新築工事 | 北海道函館市 | No.2 2次 | 高炉セメントB種 | 480 | 砂質土 | 礫混じりシルト質砂 | 黒褐色 | 礫・貝殻多含 | ﾊﾟﾗﾊﾟﾗ・ｻﾗｻﾗ・ｺﾞﾛｺﾞﾛ | 3層12回 | ― | 19.8 | 1.762 | 1.471 | 80 | 1572 | 16.6 | 1.758 | 100 | 2014 | 15.9 | 1.755 | 150 | 2802 | 15.5 | 1.762 | 200 | 3034 | 14.5 | 1.76 | 80 | 1572 | 100 | 2014 | 高炉セメントB種 | 100 |  | 7,A | 811 | 1167 | 0.4026812 | 1.438964 | [30 empty] | 1056 | 52
|  | 弘田 | 平成27年6月 | 150301 | (仮称)スズキショールーム橿原店新築工事 | 奈良県橿原市 | 現地盤～-400mm | GS-200 | 400 | 砂質土 | 礫質砂 | オリーブ褐色 | シルト含む・根少量含む | ﾊﾟﾗﾊﾟﾗ・ｺﾞﾛｺﾞﾛ | 3層12回 | ― | 11.6 | 2.012 | 1.804 | 80 | 1040 | 9.2 | 1.992 | 100 | 1180 | 8.9 | 2 | 150 | 1376 | 8.5 | 1.992 | 200 | 1411 | 8 | 1.977 | 80 | 1040 | 70 | 970 | GS-200 | 70 |  | X6,Y2 | 2533.3 | 3279 | 2.611649 | 1.294359 | [30 empty] | 1086 | 44
|  | 弘田 | 平成27年6月 | 150301 | (仮称)スズキショールーム橿原店新築工事 | 奈良県橿原市 | 現地盤～-1000mm | GS-200 | 400 | 砂質土 | シルト混じり礫質砂 | 暗オリーブ褐色 | シルト・礫・根含む | ﾀﾞﾏになる・ﾎﾟﾛﾎﾟﾛ | 3層12回 | 混合土 | 21.6 | 2.046 | 1.682 | 100 | 784 | 18.4 | 2.014 | 150 | 1085 | 17.4 | 2.019 | 200 | 1355 | 16.5 | 2.016 |  |  |  |  | 100 | 784 | 50 | 483 | GS-200 | 50 |  | X5-6,Y1-2 | 2903.7 | 3543.3 | 6.011801 | 1.220271 | [30 empty] | 1086 | 44
|  | 竹岡 | 平成27年6月 | 150070 | (仮称)ユニバースむつ柳町店新築工事 | 青森県むつ市 | No.1 1次 | 高炉セメントB種 | 400 | 有機質土 | 砂混じり有機質シルト | 黒褐色 | 礫少含む・砂シルト：腐＝１：１ | ｼｬﾘｼｬﾘ・ﾌｶﾌｶ・しっとり | こけし法 | ― | 99.1 | 1.451 | 0.729 | 100 | 228 | 77.7 | 1.505 | 200 | 789 | 67 | 1.557 | [8 empty] | 132 | 400 | 0 | -333 | [38 empty] | 1042 | 52
|  | 竹岡 | 平成27年6月 | 150070 | (仮称)ユニバースむつ柳町店新築工事 | 青森県むつ市 | No.1 1次 | GS-200 | 400 | 有機質土 | 砂混じり有機質シルト | 黒褐色 | 礫少含む・砂シルト：腐＝１：１ | ｼｬﾘｼｬﾘ・ﾌｶﾌｶ・しっとり | こけし法 | ― | 99.1 | 1.451 | 0.729 | 100 | 251 | 78.8 | 1.507 | 150 | 829 | 73.9 | 1.509 | 200 | 1515 | 65.3 | 1.568 |  |  |  |  | 113 | 400 | 0 | -905 | [38 empty] | 1042 | 44
|  | 竹岡 | 平成27年6月 | 150070 | (仮称)ユニバースむつ柳町店新築工事 | 青森県むつ市 | No.1 1次 | GS-225 | 400 | 有機質土 | 砂混じり有機質シルト | 黒褐色 | 礫少含む・砂シルト：腐＝１：１ | ｼｬﾘｼｬﾘ・ﾌｶﾌｶ・しっとり | こけし法 | ― | 99.1 | 1.451 | 0.729 | 100 | 452 | 73.4 | 1.516 | 150 | 1089 | 67.2 | 1.534 | 200 | 1744 | 60.7 | 1.565 |  |  |  |  | 100 | 452 | 0 | -822 | [38 empty] | 1042 | 46
|  | 竹岡 | 平成27年6月 | 150070 | (仮称)ユニバースむつ柳町店新築工事 | 青森県むつ市 | No.1 2次 | 高炉セメントB種 | 400 | 砂質土 | シルト混じり砂 | オリーブ褐色 | 礫含む・根・腐植物有 | ｼｬﾘｼｬﾘ･ｻｸｻｸ･ｻﾞﾗｻﾞﾗ | 3層12回 | ― | 26 | 1.939 | 1.539 | 80 | 332 | 21.5 | 2.15 | 100 | 547 | 20.7 | 2.035 | 150 | 1074 | 20.2 | 2.045 | 200 | 1540 | 18.3 | 2.032 | 88 | 400 | 0 | -528 | [38 empty] | 1042 | 52
|  | 竹岡 | 平成27年6月 | 150070 | (仮称)ユニバースむつ柳町店新築工事 | 青森県むつ市 | No.1 2次 | GS-200 | 400 | 砂質土 | シルト混じり砂 | オリーブ褐色 | 礫含む・根・腐植物有 | ｼｬﾘｼｬﾘ･ｻｸｻｸ･ｻﾞﾗｻﾞﾗ | 3層12回 | ― | 26 | 1.939 | 1.539 | 80 | 310 | 21 | 2.018 | 100 | 713 | 20.2 | 2.02 | 150 | 1984 | 18.9 | 2.035 | 200 | 2184 | 17.8 | 2.017 | 84 | 400 | 0 | -1302 | [38 empty] | 1042 | 44
|  | 竹岡 | 平成27年6月 | 150070 | (仮称)ユニバースむつ柳町店新築工事 | 青森県むつ市 | No.2 1次 | 高炉セメントB種 | 400 | 有機質土 | 有機質シルト | 黒褐色 | 砂含む・根・腐植物有 | ﾌｶﾌｶ･しっとり・べったり | こけし法 | ― | 102.8 | 1.441 | 0.711 | 100 | 77 | 81.3 | 1.463 | 150 | 203 | 76.6 | 1.494 | 200 | 354 | 70.1 | 1.52 | 300 | 946 | 60.5 | 1.562 | 208 | 400 | 0 | -175 | [38 empty] | 1042 | 52
|  | 竹岡 | 平成27年6月 | 150070 | (仮称)ユニバースむつ柳町店新築工事 | 青森県むつ市 | No.2 1次 | GS-200 | 400 | 有機質土 | 有機質シルト | 黒褐色 | 砂含む・根・腐植物有 | ﾌｶﾌｶ･しっとり・べったり | こけし法 | ― | 102.8 | 1.441 | 0.711 | 100 | 103 | 83.6 | 1.449 | 150 | 508 | 71.6 | 1.497 | 200 | 850 | 67.7 | 1.494 |  |  |  |  | 137 | 400 | 0 | -707 | [38 empty] | 1042 | 44
|  | 竹岡 | 平成27年6月 | 150070 | (仮称)ユニバースむつ柳町店新築工事 | 青森県むつ市 | No.2 1次 | GS-225 | 400 | 有機質土 | 有機質シルト | 黒褐色 | 砂含む・根・腐植物有 | ﾌｶﾌｶ･しっとり・べったり | こけし法 | ― | 102.8 | 1.441 | 0.711 | 100 | 206 | 80.9 | 1.474 | 150 | 660 | 70.6 | 1.489 | 200 | 1077 | 64 | 1.533 |  |  |  |  | 122 | 400 | 0 | -702 | [38 empty] | 1042 | 46
|  | 竹岡 | 平成27年6月 | 150002 | (株)やまみ関西工場第2期増築工事 | 滋賀県甲賀市 | 1次 | GS-200 | 600 | 砂質土 | シルト | 黄褐色 | 礫含む・凝固粘土有 | ﾎﾟﾛﾎﾟﾛ・ﾊﾟﾗﾊﾟﾗ・固い | 3層12回 | ― | 33.1 | 1.844 | 1.385 | 100 | 1198 | 28.2 | 1.842 | 150 | 1638 | 27.2 | 1.828 | 200 | 1812 | 25.8 | 1.809 |  |  |  |  | 100 | 1198 | 100 | 1198 | GS-200 | 100 |  | 1次改良 | 812.3 | 1169 | 0.6780467 | 1.439123 | [31 empty] | 44
|  | 竹岡 | 平成27年6月 | 150002 | (株)やまみ関西工場第2期増築工事 | 滋賀県甲賀市 | 2次 | GS-200 | 600 | 砂質土 | 礫混じり砂質シルト | オリーブ色 | 礫含む | ﾊﾟﾗﾊﾟﾗ・ｺﾞﾛｺﾞﾛ | 3層12回 | ― | 25.7 | 1.853 | 1.475 | 80 | 1552 | 22.1 | 1.821 | 100 | 1636 | 21.9 | 1.826 | 150 | 1918 | 21 | 1.824 | 200 | 2230 | 20.1 | 1.824 | 80 | 1551 | 80 | 1552 | GS-200 | 80 | [37 empty] | 44
|  | 高尾 | 平成27年6月 | 150219 | ウェルネス出雲中野店新築工事 | 島根県出雲市 | 1次 | GS-200 | 320 | 砂質土 | シルト質砂 | 暗オリーブ灰色 | 礫少含む | ｼﾞｬﾘｼﾞｬﾘ・しっとり・少しくさい | 3層12回 | ― | 32.4 | 1.856 | 1.402 | 100 | 741 | 22.7 | 1.887 | 150 | 1314 | 21.7 | 1.93 | 200 | 2425 | 20.3 | 1.941 |  |  |  |  | 100 | 741 | 100 | 741 | GS-200 | 100 |  | （X4-Y1～2） | 189 | 258 | 0.2550607 | 1.365079 | [30 empty] | 1069 | 44
|  | 高尾 | 平成27年6月 | 150219 | ウェルネス出雲中野店新築工事 | 島根県出雲市 | 2次 | GS-200 | 320 | 砂質土 | 礫混じり砂 | 暗オリーブ色 | 礫含む | ｻｸｻｸ・ﾊﾟﾗﾊﾟﾗ | 3層12回 | ― | 28.6 | 1.816 | 1.412 | 80 | 1856 | 19.5 | 1.844 | 100 | 2009 | 20.7 | 1.826 | 150 | 2564 | 19.9 | 1.826 | 200 | 2605 | 18.6 | 1.809 | 80 | 1856 | 100 | 2009 | GS-200 | 100 |  | X4～5-Y3～４） | 639 | 744 | 0.3180687 | 1.164319 | [30 empty] | 1069 | 44
|  | 高尾 | 平成27年6月 | 150058 | 日立建機日本(株)山陰営業所新築工事 | 島根県松江市 | 1次 | GS-200 | 400 | 砂質土 | 砂混じりシルト | 暗オリーブ灰色 | 礫少含む | ｼｬﾘｼｬﾘ・しっとり・粘性弱・少し油臭い | 3層12回 | ― | 35.6 | 1.809 | 1.334 | 100 | 1497 | 27.5 | 1.829 | 150 | 2574 | 27.2 | 1.874 | 200 | 2615 | 27 | 1.86 |  |  |  |  | 100 | 1497 | 100 | 1497 | GS-200 | 100 |  | X5,Y1 | 1130 | 1343 | 0.754843 | 1.188496 | [31 empty] | 44
|  | 高尾 | 平成27年6月 | 150058 | 日立建機日本(株)山陰営業所新築工事 | 島根県松江市 | 2次 | GS-200 | 400 | 砂質土 | 砂 | 黒色 | 礫少含む | ｻﾞｸｻﾞｸ・しっとり・水浮有・油臭い | 3層12回 | ― | 26.5 | 1.917 | 1.516 | 80 | 1247 | 21.5 | 1.967 | 100 | 1377 | 22.9 | 1.94 | 150 | 2007 | 21.5 | 1.945 | 200 | 3604 | 18.2 | 1.982 | 100 | 1377 | 100 | 1377 | GS-200 | 100 |  | X2,Y1～2 | 971 | 1183 | 0.7051561 | 1.218332 | [31 empty] | 44
|  | 鍜島 | 平成27年6月 | 150088 | (仮称)Vドラッグ蟹江店新築工事 | 愛知県海部郡 | 1次 | GS-200 | 400 | 砂質土 | 砂 | 暗オリーブ灰色 | 特になし | 水浮有・ﾀﾌﾟﾀﾌﾟ・ｻﾞﾗｻﾞﾗ・しっとり・べったり | タッピング法 | ― | 45.2 | 1.683 | 1.159 | 100 | 606 | 36.2 | 1.752 | 150 | 1298 | 32.2 | 1.789 | 200 | 2564 | 28.4 | 1.829 |  |  |  |  | 100 | 606 | 100 | 606 | GS-200 | 100 |  | 4,D | 1554.3 | 3179.7 | 2.564851 | 2.045744 | [30 empty] | 1045 | 44
|  | 鍜島 | 平成27年6月 | 150088 | (仮称)Vドラッグ蟹江店新築工事 | 愛知県海部郡 | 2次 | GS-200 | 400 | 砂質土 | 砂質シルト | 暗茶色 | 礫少含む | 良い土・少しﾀﾞﾏになる・ﾎﾟﾛﾎﾟﾛ | 3層12回 | ― | 24.7 | 2.015 | 1.616 | 80 | 602 | 19.7 | 2.048 | 100 | 949 | 19.7 | 2.053 | 150 | 2175 | 19 | 2.06 | 200 | 3087 | 18.3 | 2.06 | 80 | 602 | 100 | 949 | GS-200 | 100 |  | 6,C-D | 4078.7 | 5766 | 4.297893 | 1.413686 | [30 empty] | 1045 | 44
|  | 鍜島 | 平成27年6月 | 150056 | ダイハツ広島販売曙店新築計画 | 広島県広島市 | 1次 | GS-200 | 400 | 砂質土 | 砂 | 暗オリーブ色 | 礫少含む | ｻﾞｸｻﾞｸ・ｼﾞｬﾘｼﾞｬﾘ・少しﾀﾞﾏになる・少し油臭い(下が) | 3層12回 | 混合土 | 15.7 | 2.099 | 1.815 | 100 | 3548 | 13.5 | 2.122 | 150 | 5041 | 12.9 | 2.124 | 200 | 5111 | 12.3 | 2.124 |  |  |  |  | 100 | 3548 | 100 | 3548 | GS-200 | 100 |  | ショールーム棟 | 3270 | 5227 | 0.921646 | 1.598471 | 洗車場棟 | 3070 | 3943 | 0.8652762 | 1.284365 | [25 empty] | 1038 | 44
|  | 鍜島 | 平成27年6月 | 150056 | ダイハツ広島販売曙店新築計画 | 広島県広島市 | ピット部 | GS-200 | 400 | 砂質土 | 砂 | 暗オリーブ灰色 | 礫・根少含む | ｻﾞｸｻﾞｸ・ｼﾞｬﾘｼﾞｬﾘ・・ｺﾞﾛｺﾞﾛ・少しﾀﾞﾏになる・少し油臭い(下が) | 3層12回 | 混合土 | 18.9 | 2.014 | 1.693 | 150 | 3984 | 14 | 2.101 | 200 | 5093 | 13.6 | 2.1 | 250 | 5110 | 12.5 | 2.125 |  |  |  |  | 150 | 3984 | 200 | 5093 | GS-200 | 200 | [36 empty] | 1038 | 44
|  | 鍜島 | 平成27年6月 | 150056 | ダイハツ広島販売曙店新築計画 | 広島県広島市 | 2次 | GS-200 | 400 | 砂質土 | 砂 | 暗オリーブ色 | 礫含む | ｻﾞﾗｻﾞﾗ･ｻﾞｸｻﾞｸ | 3層12回 | ― | 14.7 | 2.119 | 1.848 | 100 | 3472 | 13.5 | 2.093 | 150 | 4977 | 13 | 2.082 | 200 | 5107 | 11.9 | 2.082 |  |  |  |  | 100 | 3472 | 100 | 3472 | GS-200 | 100 |  | ショールーム棟 | 5547 | 8873 | 1.597638 | 1.599603 | 洗車場棟 | 2970 | 4663 | 0.8554147 | 1.570034 | [25 empty] | 1038 | 44
|  | 原田 | 平成27年6月 | 150053 | (仮称)ヤマザワ寒河江プラザ店新築工事 | 山形県寒河江市 | No.1 1次 | GS-200 | 320 | 粘性土 | シルト混じり有機質粘土 | オリーブ黒 | 礫・根・腐植土含む | ﾌｶﾌｶ・ﾈﾊﾞﾈﾊﾞ・腐植臭有 | こけし法 | ― | 73.8 | 1.537 | 0.884 | 100 | 186 | 59.8 | 1.573 | 150 | 780 | 55.3 | 1.599 | 200 | 1478 | 51.8 | 1.611 |  |  |  |  | 112 | 320 | [41 empty] | 44
|  | 原田 | 平成27年6月 | 150053 | (仮称)ヤマザワ寒河江プラザ店新築工事 | 山形県寒河江市 | No.1 2次 | GS-200 | 320 | 砂質土 | シルト混じり砂礫 | 暗オリーブ褐色 | 礫多含・根含 |  | 3層12回 | ― | 20.4 | 2.03 | 1.686 | 80 | 599 |  |  | 100 | 740 | 19.2 | 1.977 | 150 | 1272 | 16.9 | 1.965 | 200 | 1393 | 17.7 | 1.938 | 100 | 740 | 100 | 740 | GS-200 | 100 |  | X5,Y2-3通り | 292 | 372 | 0.3945946 | 1.273973 | X2-3,Y6通り | 346 | 734 | 0.4675676 | 2.121387 | [26 empty] | 44
|  | 原田 | 平成27年6月 | 150053 | (仮称)ヤマザワ寒河江プラザ店新築工事 | 山形県寒河江市 | No.2 1次 | GS-200 | 320 | 粘性土 | 有機質土混じり粘性シルト | 暗オリーブ色 | 腐植土有 | ﾈﾊﾞﾈﾊﾞ・もっちり・しっとり・手に付きにくい・腐植臭有 |  | ― | 56.7 | 1.643 | 1.049 | 100 | 152 | 47.1 | 1.671 | 150 | 415 | 45.7 | 1.687 | 200 | 989 | 42.3 | 1.709 |  |  |  |  | 132 | 320 | [41 empty] | 44
|  | 原田 | 平成27年6月 | 150053 | (仮称)ヤマザワ寒河江プラザ店新築工事 | 山形県寒河江市 | No.2 2次 | GS-200 | 320 | 砂質土 | シルト質砂礫 | 暗オリーブ褐色 | 礫多含む・根・木片有 | ﾎﾟﾛﾎﾟﾛ・ｺﾞﾛｺﾞﾛ・ﾀﾞﾏになる | 3層12回 | ― | 24.3 | 1.983 | 1.596 | 100 | 956 | 20.5 | 1.992 | 150 | 1807 | 19.6 | 2.006 | 200 | 2307 | 17.9 | 2.019 |  |  |  |  | 100 | 956 | 100 | 956 | GS-200 | 100 |  | X5,Y2-3通り | 292 | 372 | 0.3054393 | 1.273973 | X2-3,Y6通り | 346 | 734 | 0.3619247 | 2.121387 | [26 empty] | 44
|  | 原田 | 平成27年6月 | 150053 | (仮称)ヤマザワ寒河江プラザ店新築工事 | 山形県寒河江市 | No.1 1次 | GS-225 | 320 | 粘性土 | シルト混じり有機質粘土 | オリーブ黒 | 礫・根・腐植土含む | ﾌｶﾌｶ・ﾈﾊﾞﾈﾊﾞ・腐植臭有 | こけし法 | ― | 73.8 | 1.537 | 0.884 | 100 | 498 | 51.1 | 1.565 | 150 | 1479 | 49.1 | 1.59 | [8 empty] | 100 | 498 | 110 | 695 | GS-225 | 110 |  | X6,Y2通り | 1803 | 2202 | 2.594245 | 1.221298 | X3,Y6通り | 267 | 297 | 0.3841727 | 1.11236 | [26 empty] | 46
|  | 原田 | 平成27年6月 | 150053 | (仮称)ヤマザワ寒河江プラザ店新築工事 | 山形県寒河江市 | No.1 2次 | GS-225 | 320 | 砂質土 | シルト混じり砂礫 | 暗オリーブ褐色 | 礫多含・根含 |  | 3層13回 | ― | 20.4 | 2.03 | 1.686 | 80 | 956 | 14.5 | 1.987 | 100 | 1202 | 14.1 | 1.972 | [8 empty] | 80 | 956 | [41 empty] | 46
|  | 原田 | 平成27年6月 | 150053 | (仮称)ヤマザワ寒河江プラザ店新築工事 | 山形県寒河江市 | No.2 1次 | GS-225 | 320 | 粘性土 | 有機質土混じり粘性シルト | 暗オリーブ色 | 腐植土有 | ﾈﾊﾞﾈﾊﾞ・もっちり・しっとり・手に付きにくい・腐植臭有 |  | ― | 56.7 | 1.643 | 1.049 | 100 | 288 | 42.3 | 1.646 | [12 empty] | 104 | 288 | 110 | 317 | GS-225 | 110 |  | X6,Y2通り | 1803 | 2202 | 5.687697 | 1.221298 | X3,Y6通り | 267 | 297 | 0.8422713 | 1.11236 | [26 empty] | 46
|  | 原田 | 平成27年6月 | 150053 | (仮称)ヤマザワ寒河江プラザ店新築工事 | 山形県寒河江市 | No.2 2次 | GS-225 | 320 | 砂質土 | シルト質砂礫 | 暗オリーブ褐色 | 礫多含む・根・木片有 | ﾎﾟﾛﾎﾟﾛ・ｺﾞﾛｺﾞﾛ・ﾀﾞﾏになる | 3層12回 | ― | 24.3 | 1.983 | 1.596 | 80 | 906 | 19.1 | 1.996 | 100 | 1224 | 17.1 | 2 | [8 empty] | 80 | 906 | [41 empty] | 46
|  | 竹内 | 平成27年6月 | 150216 | (仮称)吉田容器店第2立花ヤード新築工事 | 東京都墨田区 | 粉体改良 | HK-P530 | 320 | 砂質土 | 礫混じりローム質シルト | 暗褐色 | アス片・礫・粘土含 | ﾊﾟﾗﾊﾟﾗ・ﾎﾟﾛﾎﾟﾛ | 3層12回 | ― | 55.3 | 1.625 | 1.046 | 100 | 128 | 47.1 | 1.643 | 150 | 489 | 46.1 | 1.689 | 200 | 1249 | 43 | 1.694 |  |  |  |  | 127 | 320 | 130 | 345 | HK-P530 | 130 |  | X1-2,Y2-3 | 2784 | 3667 | 8.069565 | 1.31717 | [30 empty] | 1068 | 55
|  | 竹内 | 平成27年7月 | 150216 | (仮称)吉田容器店第2立花ヤード新築工事 | 東京都墨田区 | 上層(GL-2050) | HK-P530 | 320 | 火山灰質土 | ローム混じりシルト | 暗褐色 | 礫少含む | ﾌｶﾌｶ・ﾎﾟﾛﾎﾟﾛ・ﾀﾞﾏになる | 3層12回 | ― | 53.4 | 1.64 | 1.07 | 100 | 311 | 45 | 1.699 | 150 | 552 | 43.7 | 1.701 | 200 | 813 | 41.7 | 1.687 |  |  |  |  | 102 | 320 | 130 | 456 | HK-P530 | 130 |  | X1-2,Y2-3 | 2784 | 3667 | 6.105263 | 1.31717 | [30 empty] | 1068 | 55
|  | 竹内 | 平成27年7月 | 150216 | (仮称)吉田容器店第2立花ヤード新築工事 | 東京都墨田区 | 下層(GL-5550) | HK-P530 | 320 | 砂質土 | シルト混じり礫質砂 | 暗灰色 | 礫少含む | 水浮有・べったり・ｻﾞﾗｻﾞﾗ | こけし法 | ― | 59.2 | 1.579 | 0.992 | 100 | 953 | 48.6 | 1.616 | 150 | 2412 | 45.4 | 1.635 | 200 | 4016 | 40.8 | 1.662 |  |  |  |  | 100 | 953 | 100 | 953 | HK-P530 | 100 |  | X2-3,Y2 | 1725 | 2734 | 1.810073 | 1.584928 | [30 empty] | 1068 | 55
|  | 竹内 | 平成27年6月 | 150216 | (仮称)吉田容器店第2立花ヤード新築工事 | 東京都墨田区 | 粉体改良 | HK-P630 | 320 | 砂質土 | 礫混じりローム質シルト | 暗褐色 | アス片・礫・粘土含 | ﾊﾟﾗﾊﾟﾗ・ﾎﾟﾛﾎﾟﾛ | 3層12回 | ― | 55.3 | 1.625 | 1.046 | 100 | 174 | 51.5 | 1.641 | 150 | 748 | 47.5 | 1.662 | 200 | 1530 | 43.6 | 1.689 |  |  |  |  | 113 | 320 | [40 empty] | 1068 | 58
|  | 竹内 | 平成27年7月 | 150216 | (仮称)吉田容器店第2立花ヤード新築工事 | 東京都墨田区 | 上層(GL-2050) | HK-P630 | 320 | 火山灰質土 | ローム混じりシルト | 暗褐色 | 礫少含む | ﾌｶﾌｶ・ﾎﾟﾛﾎﾟﾛ・ﾀﾞﾏになる | 3層12回 | ― | 53.4 | 1.64 | 1.07 | 100 | 430 | 43.5 | 1.684 | 150 | 806 | 41.3 | 1.701 | 200 | 1211 | 39.8 | 1.697 |  |  |  |  | 100 | 430 | [40 empty] | 1068 | 58
|  | 竹内 | 平成27年7月 | 150216 | (仮称)吉田容器店第2立花ヤード新築工事 | 東京都墨田区 | 下層(GL-5550) | HK-P630 | 320 | 砂質土 | シルト混じり礫質砂 | 暗灰色 | 礫少含む | 水浮有・べったり・ｻﾞﾗｻﾞﾗ | こけし法 | ― | 59.2 | 1.579 | 0.992 | 100 | 1047 | 52.5 | 1.61 | 150 | 1997 | 48.3 | 1.632 | 200 | 3036 | 45 | 1.654 |  |  |  |  | 100 | 1047 | [40 empty] | 1068 | 58
|  | 高尾 | 平成27年6月 | 150033 | 正覚寺納骨堂新築工事 | 兵庫県神戸市 | 1次 | GS-200 | 320 | 有機質土 | 有機質粘性シルト | オリーブ黒 | 礫極少含む | べったり・しっとり・もっちり・腐植臭有 | 3層12回 | ― | 30.3 | 1.898 | 1.456 | 100 | 506 | 26.2 | 1.918 | 150 | 1710 | 24.7 | 1.945 | 200 | 3036 | 23.2 | 1.947 |  |  |  |  | 100 | 506 | 100 | 506 | GS-200 | 100 |  | X9 ,Y6 | 3070 | 5497 | 6.067194 | 1.790554 | [30 empty] | 1037 | 44
|  | 高尾 | 平成27年6月 | 150033 | 正覚寺納骨堂新築工事 | 兵庫県神戸市 | 2次 | GS-200 | 320 | 砂質土 | シルト質砂 | 暗黄灰色 | 礫含む・根極少含む | ﾎﾟﾛﾎﾟﾛ・ﾊﾟﾗﾊﾟﾗ・あっさりしている | 3層12回 | ― | 20.4 | 2.032 | 1.687 | 80 | 1317 | 17 | 2.036 | 100 | 1651 | 17 | 2.043 | 150 | 2470 | 16 | 2.055 | 200 | 2357 | 15.1 | 2.078 | 100 | 1651 | 100 | 1651 | GS-200 | 100 |  | X10 ,Y4 | 2737 | 3783 | 1.657783 | 1.38217 | [30 empty] | 1037 | 44
|  | 鍜島 | 平成27年6月 | 150295 | (仮称)中部薬品長島店新築工事 | 三重県桑名市 | 1次 | GS-200 | 320 | 砂質土 | 砂質シルト | オリーブ褐色 | 礫少含む | ｻﾗｻﾗ・ﾊﾟﾗﾊﾟﾗ・ﾎﾟﾛﾎﾟﾛ | 3層12回 | ― | 31.4 | 1.854 | 1.411 | 100 | 412 | 26.5 | 1.891 | 150 | 703 | 25.1 | 1.905 | 200 | 952 | 23.8 | 1.909 |  |  |  |  | 100 | 412 | [41 empty] | 44
|  | 鍜島 | 平成27年6月 | 150295 | (仮称)中部薬品長島店新築工事 | 三重県桑名市 | 2次 | GS-200 | 320 | 砂質土 | 砂質礫 | オリーブ黄色 | 礫多含む | ｻﾗｻﾗ・ｺﾞﾛｺﾞﾛ・ﾊﾞｻﾊﾞｻ・含水比低 | 3層12回 | ― | 2.7 | 1.903 | 1.852 | 80 | 917 | 6.3 | 2.072 | 100 | 1021 | 8.3 | 2.146 | 150 | 1072 | 7.3 | 2.147 | 200 | 2034 | 5.9 | 2.177 | 80 | 917 | [41 empty] | 44
|  | 中川 | 平成27年6月 | 150118 | (仮称)バロー安城ショッピングセンター新築工事 | 愛知県安城市 | 3～4,C 深層部 | GS-200 | 600 | 砂質土 | シルト混じり礫質砂 | にぶい黄褐色 | 礫多含む | ｻﾞﾗｻﾞﾗ・ﾀﾞﾏ有・しっとり・ﾊﾟﾗﾊﾟﾗ | 3層12回 | ― | 16.9 | 2.092 | 1.79 | 100 | 2518 | 14.5 | 2.132 | 150 | 3987 | 14.3 | 2.141 | 200 | 5099 | 13.3 | 2.126 |  |  |  |  | 100 | 2518 | 100 | 2518 | GS-200 | 100 |  | 4,D | 1554 | 3180 | 0.6171565 | 2.046332 | [30 empty] | 1053 | 44
|  | 中川 | 平成27年6月 | 150118 | (仮称)バロー安城ショッピングセンター新築工事 | 愛知県安城市 | 3～4,C 1次 | GS-200 | 600 | 砂質土 | 礫混じりシルト質砂 | にぶい黄褐色 | 礫多含む | ｻﾞﾗｻﾞﾗ・ﾀﾞﾏ有・ﾊﾟﾗﾊﾟﾗ・ﾎﾟﾛﾎﾟﾛ | 3層12回 | ― | 19.5 | 2.07 | 1.733 | 100 | 1889 | 18 | 2.076 | 150 | 3022 | 17.2 | 2.086 | 200 | 3898 | 16.2 | 2.081 |  |  |  |  | 100 | 1889 | 100 | 1889 | GS-200 | 100 |  | 4,D | 1554 | 3180 | 0.8226575 | 2.046332 | [30 empty] | 1053 | 44
|  | 中川 | 平成27年6月 | 150118 | (仮称)バロー安城ショッピングセンター新築工事 | 愛知県安城市 | 3～4,C 2次 | GS-200 | 600 | 砂質土 | シルト混じり礫質砂 | 褐色 | 礫含む | ﾊﾟﾗﾊﾟﾗ・ｻﾗｻﾗ・ｺﾞﾛｺﾞﾛ | 3層12回 | ― | 16.8 | 1.948 | 1.668 | 80 | 2029 | 15.4 | 1.939 | 100 | 2776 | 14.8 | 1.947 | 150 | 3413 | 14.2 | 1.93 | 200 | 3675 | 13.2 | 1.911 | 80 | 2029 | 80 | 2029 | GS-200 | 80 |  | 6,C-D | 4079 | 5766 | 2.01035 | 1.413582 | [30 empty] | 1053 | 44
|  | 中川 | 平成27年6月 | 150118 | (仮称)バロー安城ショッピングセンター新築工事 | 愛知県安城市 | 2,F～G 1次 | GS-200 | 600 | 砂質土 | 礫質砂 | 褐色 | 礫含む | ｻﾞﾗｻﾞﾗ・ﾊﾟﾗﾊﾟﾗ・ｺﾞﾛｺﾞﾛ |  | ― | 12.8 | 1.853 | 1.593 | 100 | 2140 | 11.5 | 1.864 | 150 | 2535 | 10.8 | 1.867 | 200 | 2537 | 10.1 | 1.887 |  |  |  |  | 100 | 2140 | 100 | 2140 | GS-200 | 100 |  | 4,D | 1554 | 3180 | 0.7261682 | 2.046332 | [30 empty] | 1053 | 44
|  | 中川 | 平成27年6月 | 150118 | (仮称)バロー安城ショッピングセンター新築工事 | 愛知県安城市 | 2,F～G 2次 | GS-200 | 600 | 砂質土 | 礫質砂 | 褐色 | 礫含む | ｻﾞﾗｻﾞﾗ・ｺﾞﾛｺﾞﾛ・ﾊﾞｻﾊﾞｻ |  | ― | 16.3 | 1.838 | 1.629 | 80 | 2036 | 11.4 | 1.825 | 100 | 1874 | 11.1 | 1.826 | 150 | 2354 | 10.9 | 1.826 | 200 | 2364 | 11 | 1.84 | 80 | 2036 | 80 | 2036 | GS-200 | 80 |  | 6,C-D | 4079 | 5766 | 2.003438 | 1.413582 | [30 empty] | 1053 | 44
|  | 鍜島 | 平成27年6月 | 250161 | 京滋マツダ大津店第2期工事 D棟 | 滋賀県大津市 | 1次 | GS-200 | 400 | 砂質土 | 砂 | 黄褐色 | シルト含む | ｼｬﾘｼｬﾘ・水浮有・セメント混ぜると粘性有 | タッピング法 | ― | 32.1 | 1.862 | 1.409 | 100 | 854 | 26.5 | 1.886 | 150 | 2165 | 25.4 | 1.908 | 200 | 4123 | 23.7 | 1.912 |  |  |  |  | 100 | 854 | 100 | 854 | GS-200 | 100 |  | X1-Y1～Y2 | 519 | 697 | 0.6077283 | 1.342967 | [30 empty] | 922 | 44
|  | 鍜島 | 平成27年6月 | 250161 | 京滋マツダ大津店第2期工事 D棟 | 滋賀県大津市 | 2次 | GS-200 | 400 | 砂質土 | 礫混じり砂質シルト | オリーブ褐色 | 礫含む・根やや多含む | ｻﾞｸｻﾞｸ・ﾎﾟﾛﾎﾟﾛ・ﾊﾟﾗﾊﾟﾗ・セメント混ぜると異臭有 | 3層12回 | ― | 16.8 | 2.084 | 1.784 | 80 | 1864 | 13.2 | 2.102 | 100 | 2482 | 13.3 | 2.087 | 150 | 4243 | 12.6 | 2.099 | 200 | 5094 | 11.5 | 2.105 | 80 | 1864 | 80 | 1864 | GS-200 | 80 |  | X3～X4-Y1～Y2 | 899 | 961 | 0.4822961 | 1.068966 | [30 empty] | 922 | 44
|  | 鍜島 | 平成27年6月 | 150155 | (仮称)ジョーシン射水店新築工事 | 富山県射水市 | 1次 | GS-200 | 400 | 砂質土 | 砂質シルト | 暗灰色 | 特になし | ｼｬﾘｼｬﾘ・しっとり・ﾀﾞﾏになっている | 3層12回 | ― | 39.8 | 1.749 | 1.251 | 100 | 811 | 29.6 | 1.8 | 150 | 1506 | 29.6 | 1.797 | 200 | 2514 | 26.1 | 1.813 |  |  |  |  | 100 | 811 | 100 | 811 | GS-200 | 100 |  | 5~6,A | 911 | 1127 | 1.123305 | 1.237102 | 2,D-E | 508 | 652 | 0.6263872 | 1.283465 | [25 empty] | 1061 | 44
|  | 鍜島 | 平成27年6月 | 150155 | (仮称)ジョーシン射水店新築工事 | 富山県射水市 | 盛土 | GS-200 | 400 | 砂質土 | シルト混じり砂 | 褐色 | 礫含む | ｼｬﾘｼｬﾘ・ｻﾗｻﾗ・ﾊﾟﾗﾊﾟﾗ | 3層12回 | ― | 18.9 | 1.758 | 1.479 | 80 | 554 | 16 | 1.77 | 100 | 776 | 15.1 | 1.777 | 150 | 1263 | 14.1 | 1.771 | 200 | 1426 | 13.3 | 1.765 | 100 | 776 | 100 | 776 | GS-200 | 100 |  | 5~6,A | 4190 | 4863 | 5.399485 | 1.160621 | 2,D-E | 2390 | 3683 | 3.079897 | 1.541004 | [25 empty] | 1061 | 44
|  | 高尾 | 平成27年6月 | 150091 | 内村電機工務店倉庫新築工事 | 島根県出雲市 | 1次 | GS-200 | 400 | 粘性土 | シルト質粘土 | 灰色 | 特になし | ﾍﾞﾀﾍﾞﾀ・もっちり | こけし法 | ― | 73.6 | 1.551 | 0.894 | 100 | 189 | 71.2 | 1.566 | 150 | 697 | 66.5 | 1.581 | 200 | 1524 | 58.7 | 1.62 |  |  |  |  | 121 | 400 | 130 | 494 | GS-200 | 130 |  | X4,Y4 | 237 | 324 | 0.4797571 | 1.367089 | [30 empty] | 1047 | 44
|  | 高尾 | 平成27年6月 | 150091 | 内村電機工務店倉庫新築工事 | 島根県出雲市 | 2次 | GS-200 | 400 | 砂質土 | シルト混じり砂 | 褐灰色 | 礫少含む | ﾊﾟﾗﾊﾟﾗ･ｻﾞﾗｻﾞﾗ | 3層12回 | ― | 21.1 | 1.992 | 1.644 | 80 | 1027 | 18 | 2.053 | 100 | 1596 | 17.9 | 2.063 | 150 | 2584 | 16.9 | 2.074 | 200 | 3699 | 15 | 2.078 | 80 | 1027 | 100 | 1596 | GS-200 | 100 |  | X1-Y3～Y4 | 1418 | 1893 | 0.8884712 | 1.334979 | [30 empty] | 1047 | 44
|  | 高尾 | 平成27年6月 | 150091 | 内村電機工務店倉庫新築工事 | 島根県出雲市 | 1次・2次同時改良 | GS-200 | 400 | 粘性土 | 砂混じり粘性シルト | 灰色 | 礫少含む | ｻﾞﾗｻﾞﾗ・1次のみより粘性有・腐植臭小有 | こけし法 | 混合土 | 40.5 | 1.767 | 1.257 | 100 | 533 | 33.3 | 1.793 | 150 | 1600 | 31.2 | 1.805 | 200 | 2971 | 28.6 | 1.841 |  |  |  |  | 100 | 533 | [40 empty] | 1047 | 44
|  | 鍜島 | 平成27年7月 | 150057 | (仮称)バロー守山小島店新築工事 | 滋賀県守山市 | 1次 | GS-200 | 400 | 砂質土 | 砂混じりシルト | オリーブ色 | 礫含む・一部粘土含 | しっとり・ﾀﾞﾏになる・ﾎﾟﾛﾎﾟﾛ | 3層12回 | ― | 33.5 | 1.847 | 1.384 | 100 | 1155 | 25.5 | 1.842 | 150 | 1970 | 25.1 | 1.873 | 200 | 2643 | 24.2 | 1.885 |  |  |  |  | 100 | 1155 | 100 | 1155 | GS-200 | 100 | [37 empty] | 44
|  | 鍜島 | 平成27年7月 | 150057 | (仮称)バロー守山小島店新築工事 | 滋賀県守山市 | 2次 | GS-200 | 400 | 砂質土 | 砂礫シルト | オリーブ灰色 | 礫含む | しっとり・ﾀﾞﾏになる・ﾎﾟﾛﾎﾟﾛ・少し土臭い | 3層12回 | ― | 40.4 | 1.771 | 1.261 | 80 | 533 | 37.7 | 1.78 | 100 | 802 | 36.1 | 1.783 | 150 | 1569 | 33.8 | 1.809 | 200 | 2169 | 31.9 | 1.838 | 100 | 802 | 100 | 802 | GS-200 | 100 | [37 empty] | 44
|  | 原田 | 平成27年7月 | 150126 | (仮称)館山OCEAN GATE 102新築工事 | 千葉県館山市 | 1次 | HK-P530 | 480 | 砂質土 | 砂 | 暗茶色 | 根少含・礫含む(玉石)・貝殻含む・比較的粒均一 | しっとり・ｼｬﾘｼｬﾘ・水浮有 | 3層12回 | ― | 23.7 | 1.886 | 1.525 | 100 | 1108 | 16.5 | 2.054 | 150 | 1770 | 15 | 2.067 | 200 | 2956 | 13.9 | 2.097 |  |  |  |  | 100 | 1108 | 100 | 1108 | HK-P530 | 100 |  | A1通り～B1通り | 927 | 892 | 0.8366426 | 0.9622438 | [30 empty] | 1055 | 55
|  | 原田 | 平成27年7月 | 150126 | (仮称)館山OCEAN GATE 103新築工事 | 千葉県館山市 | 2次 | HK-P530 | 480 | 砂質土 | 礫混じり砂 | オリーブ褐色 | 根含む・礫含む(砕石・玉石)・比較的粒均一 | ｼｬﾘｼｬﾘ | 3層12回 | ― | 8.3 | 1.701 | 1.571 | 80 | 1059 | 6.1 | 1.754 | 100 | 1160 | 6 | 1.754 | 150 | 1429 | 5.8 | 1.776 | 200 | 1737 | 5.6 | 1.794 | 80 | 1059 | 100 | 1160 | HK-P530 | 100 |  | A1通り～Y1-Y2通り | 688 | 1190 | 0.5931034 | 1.729651 | [30 empty] | 1055 | 55
|  | 中川 | 平成27年7月 | 150253 | マルハン新発田店新築工事 | 新潟県新発田市 | 1次 | GS-200 | 400 | 砂質土 | シルト混じり砂 | 暗オリーブ灰色 | 特になし | ｻﾞｸｻﾞｸ･ｼﾞｬﾘｼﾞｬﾘ・水浮有 | 3層12回 | ― | 27.6 | 1.922 | 1.507 | 100 | 527 | 18.3 | 1.938 | 150 | 1106 | 17.5 | 1.927 | 200 | 2000 | 16.9 | 1.949 |  |  |  |  | 100 | 527 | 100 | 527 | GS-200 | 100 |  | Y5.X4~5 | 616.7 | 1009 | 1.170209 | 1.636128 | [30 empty] | 1075 | 44
|  | 中川 | 平成27年7月 | 150253 | マルハン新発田店新築工事 | 新潟県新発田市 | 2次 | GS-200 | 400 | 砂質土 | 砂 | 暗オリーブ色 | シルト・礫含む | ｼｬﾘｼｬﾘ･ﾊﾟﾗﾊﾟﾗ | 3層12回 | ― | 15.9 | 1.631 | 1.407 | 80 | 736 | 10.7 | 1.72 | 100 | 983 | 10.5 | 1.729 | 150 | 1678 | 9.6 | 1.762 | 200 | 2832 | 8.8 | 1.792 | 100 | 982 | 100 | 983 | GS-200 | 100 |  | X4.Y4~5 | 2639 | 4051.3 | 2.684639 | 1.535165 | [30 empty] | 1075 | 44
|  | 竹岡 | 平成27年7月 | 140004 | 阿賀マリノポリス地区上屋建設工事 | 広島県呉市 | BrNo.1 1次 | 高炉セメントB種 | 400 | 砂質土 | 砂礫 | 暗オリーブ色 | 礫含む | ｻﾞｸｻﾞｸ・水少ない・ｻﾗｻﾗ | 3層12回 | ― | 8 | 2.133 | 1.976 | 100 | 3022 | 5.3 | 2.085 | 150 | 3660 | 5.4 | 2.066 | 200 | 3641 | 4.8 | 2.048 |  |  |  |  | 100 | 3022 | 100 | 3022 | 高炉セメントB種 | 100 |  | 12,A | 1172 | 1650 | 0.3878226 | 1.40785 | 6～7,B | 1547 | 1767 | 0.5119126 | 1.142211 | 1,C | 4783 | 7387 | 4.081058 | 1.544428 | [21 empty] | 52
|  | 竹岡 | 平成27年7月 | 140004 | 阿賀マリノポリス地区上屋建設工事 | 広島県呉市 | BrNo.1 2次 | 高炉セメントB種 | 400 | 砂質土 | 砂礫 | 褐色 | 礫含む | ｻﾞｸｻﾞｸ・水少ない・ｻﾗｻﾗ | 3層12回 | ― | 6.4 | 1.989 | 1.869 | 80 | 2220 | 3.6 | 1.978 | 100 | 2579 | 3.6 | 1.978 | 150 | 2982 | 4 | 1.985 | 200 | 3235 | 1.988 | 4 | 80 | 2220 | 80 | 2220 | 高炉セメントB種 | 80 |  | 12,A | 1018 | 1430 | 0.4585586 | 1.404715 | 6～7,B | 979 | 894 | 0.440991 | 0.9131767 | 1,C | 2017 | 3220 | 1.981336 | 1.59643 | [21 empty] | 52
|  | 竹岡 | 平成27年7月 | 140004 | 阿賀マリノポリス地区上屋建設工事 | 広島県呉市 | BrNo.3 1次 | 高炉セメントB種 | 400 | 砂質土 | 礫混じり砂 | 褐色 | 礫含む | ｻﾞｸｻﾞｸ･ﾊﾟﾗﾊﾟﾗ・しっとり | 3層12回 | ― | 15.3 | 2.134 | 1.851 | 100 | 2485 | 10.9 | 2.141 | 150 | 3840 | 11.1 | 2.162 | 200 | 5075 | 10.6 | 2.164 |  |  |  |  | 100 | 2485 | 100 | 2485 | 高炉セメントB種 | 100 |  | 12,A | 1172 | 1650 | 0.4716298 | 1.40785 | 6～7,B | 1547 | 1767 | 0.6225352 | 1.142211 | 1,C | 4783 | 7387 | 4.081058 | 1.544428 | [21 empty] | 52
|  | 竹岡 | 平成27年7月 | 140004 | 阿賀マリノポリス地区上屋建設工事 | 広島県呉市 | BrNo.3 2次 | 高炉セメントB種 | 400 | 砂質土 | 礫混じり砂 | 褐色 | 礫含む | ｻﾞｸｻﾞｸ･ﾊﾟﾗﾊﾟﾗ・ややしっとり | 3層12回 | ― | 12.9 | 2.095 | 1.855 | 80 | 2706 | 9 | 2.124 | 100 | 3052 | 9.4 | 2.11 | 150 | 4866 | 9.8 | 2.136 | 200 | 5075 | 8.9 | 2.143 | 80 | 2706 | 80 | 2706 | 高炉セメントB種 | 80 |  | 12,A | 1018 | 1430 | 0.376201 | 1.404715 | 6～7,B | 979 | 894 | 0.3617886 | 0.9131767 | 1,C | 2017 | 3220 | 1.981336 | 1.59643 | [21 empty] | 52
|  | 竹岡 | 平成27年7月 | 140004 | 阿賀マリノポリス地区上屋建設工事 | 広島県呉市 | BrNo.4 1次 | 高炉セメントB種 | 400 | 砂質土 | 砂質礫 | 暗オリーブ色 | 礫含む | ｻﾞﾗｻﾞﾗ･ｻﾞｸｻﾞｸ | 3層12回 | ― | 9.7 | 2.216 | 2.02 | 100 | 3451 | 8.1 | 2.132 | 150 | 3339 | 7.2 | 2.104 | 200 | 4282 | 7.2 | 2.092 |  |  |  |  | 100 | 3451 | 100 | 3451 | 高炉セメントB種 | 100 |  | 12,A | 1172 | 1650 | 0.3396117 | 1.40785 | 6～7,B | 1547 | 1767 | 0.4482759 | 1.142211 | 1,C | 4783 | 7387 | 4.081058 | 1.544428 | [21 empty] | 52
|  | 竹岡 | 平成27年7月 | 140004 | 阿賀マリノポリス地区上屋建設工事 | 広島県呉市 | BrNo.4 2次 | 高炉セメントB種 | 400 | 砂質土 | 砂礫 | 褐色 | 礫含む | ｻﾞﾗｻﾞﾗ･ｻﾞｸｻﾞｸ | 3層12回 | ― | 8.1 | 2 | 1.85 | 80 | 2633 | 6.2 | 2.019 | 100 | 3127 | 5.7 | 2.014 | 150 | 3999 | 5.3 | 2.021 | 200 | 4753 | 4.9 | 2.027 | 80 | 2633 | 80 | 2633 | 高炉セメントB種 | 80 |  | 12,A | 1018 | 1430 | 0.3866312 | 1.404715 | 6～7,B | 979 | 894 | 0.3718192 | 0.9131767 | 1,C | 2017 | 3220 | 1.981336 | 1.59643 | [21 empty] | 52
|  | 原田 | 平成27年7月 | 150270 | (仮称)ルネスマンション足立区千住旭町(勝様)新築工事 | 東京都足立区 | 1次 | HK-P530 | 560 | 砂質土 | 砂 | 暗灰色 | 礫含む・貝殻多含む | ｼﾞｬﾘｼﾞｬﾘ・流動性有・ﾀﾌﾟﾀﾌﾟ | タッピング法 | ― | 29.8 | 1.876 | 1.445 | 100 | 778 | 22 | 1.912 | 150 | 1428 | 20.7 | 1.936 | 200 | 2137 | 19.1 | 1.942 |  |  |  |  | 100 | 778 | 100 | 778 | HK-P530 | 100 |  | 一次二次同時改良X5,Y5 | 2703.7 | 3978 | 3.475193 | 1.471317 | [30 empty] | 1078 | 55
|  | 原田 | 平成27年7月 | 150270 | (仮称)ルネスマンション足立区千住旭町(勝様)新築工事 | 東京都足立区 | 2次 | HK-P530 | 560 | 砂質土 | 砂 | 暗灰色 | 礫含む・貝殻多含む | ｼﾞｬﾘｼﾞｬﾘ・しっとり | 3層12回 | ― | 25.3 | 1.998 | 1.594 | 80 | 1037 | 20.7 | 2.011 | 100 | 1288 | 19.6 | 2.009 | 150 | 2199 | 17.7 | 1.994 | 200 | 3138 | 16.3 | 2.001 | 100 | 1288 | 100 | 1288 | HK-P530 | 100 |  | 二次改良X3,Y4 | 2179 | 2528 | 1.69177 | 1.160165 | [30 empty] | 1078 | 55
|  | 竹内 | 平成27年7月 | 150151 | 株式会社大森 新社屋新築工事 | 宮城県気仙沼市 | 1次 | GS-200 | 600 | 砂質土 | 礫質シルト | 赤褐～褐色 | 礫多含む | ｺﾞﾛｺﾞﾛ･ﾊﾟﾗﾊﾟﾗ･ﾎﾟﾛﾎﾟﾛ | 3層12回 | ― | 20.8 | 2.035 | 1.684 | 100 | 1058 | 19.7 | 1.952 | 150 | 1628 | 19 | 1.951 | 200 | 1872 | 18.2 | 1.928 |  |  |  |  | 100 | 1058 | 100 | 1058 | GS-200 | 100 |  | １次改良Ｘ0、Ｙ1通り | 2057 | 1989 | 1.944234 | 0.9669421 | [30 empty] | 1060 | 44
|  | 竹内 | 平成27年7月 | 150151 | 株式会社大森 新社屋新築工事 | 宮城県気仙沼市 | 2次 | GS-200 | 600 | 砂質土 | 礫質シルト | 黄褐～褐色 | 礫多含む | ｺﾞﾛｺﾞﾛ･ﾊﾟﾗﾊﾟﾗ･転圧が効きにくい | 3層12回 | ― | 18.3 | 1.928 | 1.629 | 80 | 854 | 16.3 | 1.911 | 100 | 1045 | 16.5 | 1.911 | 150 | 1285 | 15.2 | 1.911 | 200 | 1229 | 14.8 | 1.901 | 100 | 1045 | 100 | 1045 | GS-200 | 100 |  | ２次改良Ｘ4-5、Ｙ1通り | 2037 | 2468 | 1.949282 | 1.211586 | [30 empty] | 1060 | 44
|  | 竹内 | 平成27年7月 | 140009 | 社会福祉法人龍心会(仮称)エンヂェルハート保育園新築工事 | 千葉県印西市 | 1次 | HK-P530 | 80 | 粘性土 | 礫混じり粘性シルト | 暗褐色 | 礫含む | ﾌｶﾌｶ・しっとり・もっちり・ｺﾞﾛｺﾞﾛ | 3層12回 | ― | 46.5 | 1.724 | 1.177 | 100 | 151 | 42.9 | 1.757 | 150 | 551 | 41.5 | 1.778 | 200 | 1955 | 37.8 | 1.799 |  |  |  |  | 100 | 151 | 100 | 151 | HK-P530 | 100 |  | X22,Y26 | 450 | 593 | 2.980132 | 1.317778 | [30 empty] | 1029 | 55
|  | 竹内 | 平成27年7月 | 140009 | 社会福祉法人龍心会(仮称)エンヂェルハート保育園新築工事 | 千葉県印西市 | 2次 | HK-P530 | 80 | 砂質土 | 礫混じりシルト | 暗褐色 | 礫・木片・根・含む | ﾎﾟﾛﾎﾟﾛ･ﾀﾞﾏになる | 3層12回 | ― | 39.8 | 1.798 | 1.286 | 80 | 161 | 36.2 | 1.809 | 100 | 247 | 35.4 | 1.811 | 150 | 659 | 32.9 | 1.84 | 200 | 1504 | 31.5 | 1.858 | 100 | 247 | 100 | 247 | HK-P530 | 100 |  | X12-X13,Y23-Y24 | 693 | 942 | 2.805668 | 1.359307 | [30 empty] | 1029 | 55
|  | 竹内 | 平成27年8月 | 150097 | (仮称)第2みさとしらゆり保育園計画新築工事 | 埼玉県三郷市 | 1次 | HK-P530 | 120 | 有機質土 | 有機質シルト | オリーブ黒色 | 腐植土有 | ﾀﾞﾏになる・しっとり・手に付かない・粘性弱 | こけし法 | ― | 84.1 | 1.518 | 0.824 | 100 | 101 | 62.8 | 1.551 | 150 | 568 | 54.6 | 1.576 | 200 | 1672 | 51.6 | 1.599 |  |  |  |  | 103 | 120 | 110 | 195 | HK-P530 | 110 |  | X1-Y11 | 426 | 213 | 2.184615 | 0.5 | [30 empty] | 1048 | 55
|  | 竹内 | 平成27年8月 | 150097 | (仮称)第2みさとしらゆり保育園計画新築工事 | 埼玉県三郷市 | 2次 | HK-P530 | 120 | 砂質土 | シルト | オリーブ褐色 | 礫・根少含む | ﾊﾟﾗﾊﾟﾗ･ﾎﾟﾛﾎﾟﾛ・ﾀﾞﾏになる | 3層12回 | ― | 38.3 | 1.769 | 1.279 | 100 | 493 | 31.4 | 1.761 | 150 | 760 | 29.1 | 1.741 | 200 | 894 | 27.5 | 1.711 |  |  |  |  | 100 | 493 | 100 | 493 | HK-P530 | 100 |  | X1-Y11 | 1120 | 1440 | 2.271805 | 1.285714 | [30 empty] | 1048 | 55
|  | 原田 | 平成27年7月 | 150013 | Honda Cars南北海道函館亀田支店新築工事 | 北海道函館市 | 1次 | 高炉セメントB種 | 600 | 砂質土 | シルト混じり砂 | 暗褐色 | 礫・シルト含む | ｻﾗｻﾗ・ﾊﾟﾗﾊﾟﾗ | 3層12回 | ― | 22.7 | 1.678 | 1.368 | 100 | 553 | 18.3 | 1.764 | 150 | 1193 | 17.4 | 1.768 | 200 | 1787 | 17 | 1.795 |  |  |  |  | 104 | 600 | 110 | 681 | 高炉セメントB種 | 110 |  | X1,Y3 | 1120 | 1557 | 1.64464 | 1.390179 | [30 empty] | 1036 | 52
|  | 原田 | 平成27年7月 | 150013 | Honda Cars南北海道函館亀田支店新築工事 | 北海道函館市 | 2次 | 高炉セメントB種 | 600 | 砂質土 | シルト混じり砂 | 暗オリーブ色 | 礫含む | ｻﾗｻﾗ・ﾊﾟﾗﾊﾟﾗ・ﾎﾟﾛﾎﾟﾛ・ｼﾙﾄがﾀﾞﾏになる | 3層12回 | ― | 22.9 | 1.829 | 1.489 | 80 | 840 | 17.4 | 1.888 | 100 | 1147 | 18.4 | 1.907 | 150 | 1860 | 16.5 | 1.908 | 200 | 2524 | 15.4 | 1.897 | 100 | 1147 | 100 | 1147 | 高炉セメントB種 | 100 |  | X6-X7,Y6 | 1437 | 2007 | 1.252833 | 1.39666 | [30 empty] | 1036 | 52
|  | 原田 | 平成27年7月 | 150013 | Honda Cars南北海道函館亀田支店新築工事 | 北海道函館市 | ピット部 | 高炉セメントB種 | 600 | 砂質土 | シルト混じり砂 | オリーブ黒色 | 礫・腐植物少含む | ｻﾗｻﾗ・しっとり・水浮有 | 3層12回 | ― | 32.4 | 1.733 | 1.309 | 100 | 521 | 24.1 | 1.783 | 150 | 968 | 22.3 | 1.824 | 200 | 1084 | 20.9 | 1.803 |  |  |  |  | 109 | 600 | 110 | 611 | 高炉セメントB種 | 110 |  | X1,Y3 | 1120 | 1557 | 1.833061 | 1.390179 | [30 empty] | 1036 | 52
|  | 中川 | 平成27年8月 | 150116 | (仮称)千種新西店舖新築工事 | 愛知県名古屋市千種区 | 1次(BM-1050～-2550) | GS-200 | 600 | 砂質土 | 礫混じりシルト質砂 | にぶい黄褐色 | 礫・玉石含む・粘土極少含む | ｻﾞｸｻﾞｸ・ﾀﾞﾏになる・しっとり | 3層12回 | 混合土 | 14.9 | 2.139 | 1.862 | 100 | 1846 | 11.5 | 2.175 | 150 | 2895 | 10.7 | 2.177 | 200 | 3530 | 10.3 | 2.171 |  |  |  |  | 100 | 1846 | 100 | 1846 | GS-200 | 100 |  | 3,D | 3928 | 4710.3 | 2.127844 | 1.19916 | [30 empty] | 1052 | 44
|  | 中川 | 平成27年8月 | 150116 | (仮称)千種新西店舖新築工事 | 愛知県名古屋市千種区 | 1次(BM-1050～-4250) | GS-200 | 600 | 砂質土 | シルト混じり礫質砂 | にぶい黄褐色 | 礫・玉石含む・粘土極少含む | ｻﾞｸｻﾞｸ・ﾀﾞﾏになる・しっとり・ｻﾞﾗｻﾞﾗ | 3層12回 | 混合土 | 10 | 2.014 | 1.831 | 100 | 2717 | 8.1 | 2.079 | 150 | 3831 | 7.3 | 2.094 | 200 | 3845 | 6.9 | 2.046 |  |  |  |  | 100 | 2717 | 100 | 2717 | GS-200 | 100 |  | 3,D | 3928 | 4710.3 | 1.445712 | 1.19916 | [30 empty] | 1052 | 44
|  | 中川 | 平成27年8月 | 150116 | (仮称)千種新西店舖新築工事 | 愛知県名古屋市千種区 | 2次 | GS-200 | 600 | 砂質土 | 礫混じり砂質シルト | にぶい黄褐色 | 粘土含む | ﾀﾞﾏになる・ﾎﾟﾛﾎﾟﾛ | 3層12回 | ― | 22.2 | 2.003 | 1.639 | 80 | 1766 | 17.8 | 2.028 | 100 | 2125 | 17.2 | 2.021 | 150 | 2838 | 16.5 | 2.033 | 200 | 3704 | 15.5 | 2.043 | 80 | 1766 | 80 | 1766 | GS-200 | 80 |  | 9,F | 3781.3 | 5670.3 | 2.141166 | 1.499564 | [30 empty] | 1052 | 44
|  | 中川 | 平成27年8月 | 150116 | (仮称)千種新西店舖新築工事 | 愛知県名古屋市千種区 | 1次(BM-2550～-4250) | GS-200 | 600 | 砂質土 | 礫質砂 | にぶい黄褐色 | 特になし | ﾊﾟｻﾊﾟｻ・ｻﾗｻﾗ | 3層12回 | ― | 8.2 | 1.902 | 1.758 | 100 | 3154 | 5.7 | 1.966 | [54 empty] | 1052 | 44
|  | 竹内 | 平成27年8月 | 150125 | 福島県買取型公営住宅整備事業(関船団地1号棟)新築工事 | 福島県いわき市 | X6-7,Y3 1次 | GS-200 | 400 | 砂質土 | 礫混じり砂質シルト | オリーブ黒色 | 粘土含む・水多め | ｼﾞｬﾘｼﾞｬﾘ・しっとり・べったり・ｾﾒﾝﾄ入れるとﾊﾟﾗﾊﾟﾗ・あっさり | 3層12回 | ― | 26.5 | 1.916 | 1.515 | 100 | 1702 | 20.5 | 1.965 | 150 | 2265 | 20 | 1.986 | 200 | 2631 | 18.8 | 1.989 |  |  |  |  | 100 | 1702 | 100 | 1702 | GS-200 | 100 |  | 一次改良X3,Y4(6) | 1107 | 1802 | 0.6504113 | 1.627823 | [30 empty] | 1054 | 44
|  | 竹内 | 平成27年8月 | 150125 | 福島県買取型公営住宅整備事業(関船団地1号棟)新築工事 | 福島県いわき市 | X6-7,Y3 2次 | GS-200 | 400 | 砂質土 | 礫混じり砂質シルト | 暗オリーブ色褐色 | 礫含む | ｼｬﾘｼｬﾘ・ﾎﾟﾛﾎﾟﾛ・ﾊﾟﾗﾊﾟﾗ・ﾀﾞﾏがある・ｾﾒﾝﾄ入れるとあっさり | 3層12回 | ― | 22.8 | 1.978 | 1.611 | 80 | 891 | 18 | 1.923 | 100 | 1103 | 17.7 | 1.921 | 150 | 1434 | 16.6 | 1.909 | 200 | 1451 | 15.5 | 1.887 | 80 | 891 | 100 | 1103 | GS-200 | 100 |  | 二次改良X5,Y4(13) | 2294 | 2827 | 2.079782 | 1.232345 | [30 empty] | 1054 | 44
|  | 竹内 | 平成27年8月 | 150125 | 福島県買取型公営住宅整備事業(関船団地2号棟)新築工事 | 福島県いわき市 | X4,Y3 1次 | GS-200 | 400 | 粘性土 | 礫混じり粘性シルト | オリーブ黒色 | 礫多含む | べったり・しっとり・もっちり | 3層12回 | ― | 50.2 | 1.679 | 1.118 | 100 | 973 | 40.3 | 1.718 | 150 | 1695 | 38.5 | 1.734 | 200 | 3026 | 36.3 | 1.759 |  |  |  |  | 100 | 973 | 100 | 973 | GS-200 | 100 |  | 一次改良X4,Y3(20) | 1935 | 2629 | 1.988695 | 1.358656 | [30 empty] | 1054 | 44
|  | 竹内 | 平成27年8月 | 150125 | 福島県買取型公営住宅整備事業(関船団地2号棟)新築工事 | 福島県いわき市 | X4,Y3 2次 | GS-200 | 400 | 砂質土 | 礫質シルト | 灰オリーブ色 | 砂含む | ﾎﾟﾛﾎﾟﾛ・ﾀﾞﾏになる・粘性無し | 3層12回 | ― | 44.1 | 1.735 | 1.204 | 80 | 735 | 33.9 | 1.734 | 100 | 875 | 34.2 | 1.735 | 150 | 1292 | 31 | 1.75 | 200 | 1533 | 29.3 | 1.739 | 80 | 735 | 100 | 875 | GS-200 | 100 |  | 二次改良X6,Y6(3) | 1744 | 1970 | 1.993143 | 1.129587 | [30 empty] | 1054 | 44
|  | 鍜島 | 平成27年8月 | 150090 | グッディーウシオ大田店移転新築工事 | 島根県大田市 | 1次 | GS-200 | 400 | 砂質土 | 砂混じりシルト | 暗オリーブ色 | 礫含む | ﾈﾊﾞﾈﾊﾞ・もっちり・べったり・ｻﾞﾗｻﾞﾗ・土臭い | こけし法 | ― | 32.9 | 1.857 | 1.398 | 100 | 642 | 27.2 | 1.883 | 150 | 2060 | 25.7 | 1.906 | 200 | 3454 | 24.5 | 1.917 |  |  |  |  | 100 | 642 | 100 | 642 | GS-200 | 100 |  | X6-Y5 | 884 |  | 1.376947 | [31 empty] | 1046 | 44
|  | 鍜島 | 平成27年8月 | 150090 | グッディーウシオ大田店移転新築工事 | 島根県大田市 | 2次 | GS-200 | 400 | 砂質土 | 礫混じりシルト質砂 | 灰オリーブ色 | 礫(砕石)含む | しっとり・ｻﾞﾗｻﾞﾗ・少し土臭い | 3層12回 | ― | 30.3 | 1.866 | 1.432 | 80 | 493 | 26.2 | 1.865 | 100 | 619 | 25.8 | 1.857 | 150 | 1371 | 25.4 | 1.881 | 200 | 2097 | 23.5 | 1.905 | 100 | 619 | 100 | 619 | GS-200 | 100 |  | X5-Y5 | 3283 |  | 5.303716 | [31 empty] | 1046 | 44
|  | 新井 | 平成27年8月 | 150321 | (仮称)ジョイフィット津桜橋新築工事 | 三重県津市 | 1次 | GS-200 | 600 | 砂質土 | 礫混じり砂質シルト | オリーブ黒色 | 礫・根含む | ﾎﾟﾛﾎﾟﾛ・ｻﾞﾗｻﾞﾗ・ｺﾞﾛｺﾞﾛ・ﾀﾞﾏになる | 3層12回 | ― | 24.1 | 1.971 | 1.589 | 100 | 1321 | 20.5 | 2.005 | 150 | 2179 | 19.6 | 2.012 | 200 | 2390 | 18.7 | 2.031 |  |  |  |  | 100 | 1321 | 100 | 1321 | GS-200 | 100 |  | （C,1） | 999 |  | 0.7562453 | [31 empty] | 1089 | 44
|  | 新井 | 平成27年8月 | 150321 | (仮称)ジョイフィット津桜橋新築工事 | 三重県津市 | 2次 | GS-200 | 600 | 砂質土 | 礫混じりシルト質砂 | 暗オリーブ色 | 礫・根含む | ﾎﾟﾛﾎﾟﾛ・ﾊﾟﾗﾊﾟﾗ・あっさりしている | 3層12回 | ― | 18.9 | 2.054 | 1.728 | 80 | 1597 | 16.5 | 2.067 | 100 | 2344 | 16.2 | 2.076 | 150 | 2878 | 15.5 | 2.076 | 200 | 3361 | 14.8 | 2.052 | 80 | 1597 | 80 | 1597 | GS-200 | 80 |  | （B～C,1～2) | 947 |  | 0.5929869 | [31 empty] | 1089 | 44
|  | 竹岡 | 平成27年8月 | 150228 | (仮称)スズキショールーム豊岡店増改築工事 | 兵庫県豊岡市 | 1次 | GS-200 | 400 | 粘性土 | 腐植土混じりシルト | 黒褐色 | 根多含 | しっとり・ﾎﾟﾛﾎﾟﾛ・ﾀﾞﾏになる・手に付かない | こけし法 | ― | 50.2 | 1.653 | 1.101 | 100 | 149 | 35.8 | 1.685 | 150 | 676 | 34.9 | 1.722 | 200 | 1773 | 32.8 | 1.73 |  |  |  |  | 124 | 400 | 130 | 466 | GS-200 | 130 |  | X6～7,Y5 | 1253 | 1873 | 2.688841 | 1.494812 | [30 empty] | 1070 | 44
|  | 竹岡 | 平成27年8月 | 150228 | (仮称)スズキショールーム豊岡店増改築工事 | 兵庫県豊岡市 | 2次 | GS-200 | 400 | 砂質土 | シルト質砂礫 | オリーブ色 | 根多含 | ｻﾗｻﾗ・ﾊﾟｻﾊﾟｻ・低含水・ｺﾞﾛｺﾞﾛ | 3層12回 | ― | 11.9 | 1.73 | 1.546 | 80 | 247 | 8.1 | 1.78 | 100 | 331 | 8.1 | 1.792 | 150 | 563 | 8.5 | 1.867 | 200 | 674 | 8.9 | 1.845 | 115 | 400 | 120 | 415 | GS-200 | 120 |  | X6～7,Y3 | 1567 | 1940 | 3.775904 | 1.238034 | [30 empty] | 1070 | 44
|  | 竹岡 | 平成27年8月 | 150360 | (仮称)マルハン赤穂店新築工事 | 兵庫県赤穂市 | 1次 | GS-200 | 400 | 砂質土 | 砂質シルト | オリーブ色 | 礫含む | ｼｬﾘｼｬﾘ・しっとり・ｻﾗｻﾗ | 3層12回 | ― | 32.3 | 1.869 | 1.413 | 100 | 1044 | 21.9 | 1.901 | 150 | 1800 | 21 | 1.917 | 200 | 1751 | 19.1 | 1.908 |  |  |  |  | 100 | 1044 | 100 | 1044 | GS-200 | 100 |  | X5,Y5 | 1443 | 1860 | 1.382184 | 1.288981 | [30 empty] | 1098 | 44
|  | 竹岡 | 平成27年8月 | 150360 | (仮称)マルハン赤穂店新築工事 | 兵庫県赤穂市 | 2次 | GS-200 | 400 | 砂質土 | 礫質砂 | 暗オリーブ灰色 | 礫・根含む | ｼｬﾘｼｬﾘ・ｻﾞｸｻﾞｸ | 3層12回 | ― | 17.4 | 2.017 | 1.719 | 80 | 2393 | 11 | 2.053 | 100 | 2763 | 11.6 | 2.047 | 150 | 3809 | 11.4 | 2.037 | 200 | 4609 | 10.2 | 2.022 | 80 | 2303 | 80 | 2393 | GS-200 | 80 |  | X6,Y2 | 523 | 1153 | 0.2185541 | 2.204589 | [30 empty] | 1098 | 44
|  | 竹内 | 平成27年8月 | 150068 | (株)扇工業様新社屋新築工事 | 東京都足立区 | 1次 | HK-P530 | 200 | 砂質土 | 砂 | 暗灰色 | 特になし | 海砂？・ｻﾗｻﾗ・しっとり | 3層12回 | ― | 33.7 | 1.826 | 1.366 | 100 | 1018 | 26 | 1.844 | 150 | 1721 | 23.1 | 1.887 | 200 | 2625 | 21.8 | 1.872 |  |  |  |  | 100 | 1018 | 100 | 1018 | HK-P530 | 100 |  | X3、Y1~2 | 976 | 928 | 0.9587426 | 0.9508197 | [30 empty] | 1041 | 55
|  | 竹内 | 平成27年8月 | 150068 | (株)扇工業様新社屋新築工事 | 東京都足立区 | 2次 | HK-P530 | 200 | 砂質土 | シルト混じり砂 | 灰オリーブ色 | 粘土含む | ｻﾗｻﾗ・ﾀﾞﾏになる | 3層12回 | ― | 33.9 | 1.814 | 1.355 | 80 | 352 | 29.7 | 1.845 | 100 | 942 | 30.1 | 1.876 | 150 | 2615 | 27.3 | 1.882 | 200 | 2640 | 25.3 | 1.882 | 100 | 942 | 100 | 942 | HK-P530 | 100 |  | X3、Y3 | 477 | 379 | 0.5063694 | 0.7945493 | [30 empty] | 1041 | 55
|  | 高尾 | 平成27年9月 | 150289 | ダイナム山口宇部港町店新築工事 | 山口県宇部市 | 1次 | 高炉セメントB種 | 320 | 砂質土 | 礫混じり細砂 | 黒褐色 | 特になし | ﾎﾟﾛﾎﾟﾛ・ｻﾞﾗｻﾞﾗ | 3層12回 | ― | 22 | 1.779 | 1.467 | 100 | 846 | 21.4 | 1.777 | 150 | 1150 | 18.6 | 1.759 | 200 | 1208 | 17.6 | 1.777 |  |  |  |  | 100 | 846 | 0 | 238 |  |  |  | X8,Y2 | 1373 | 1783 | 5.768908 | 1.298616 | [30 empty] | 1085 | 52
|  | 高尾 | 平成27年9月 | 150289 | ダイナム山口宇部港町店新築工事 | 山口県宇部市 | 2次 | 高炉セメントB種 | 320 | 砂質土 | 礫混じり砂質シルト | 黒褐色 | 特になし | ﾊﾟﾗﾊﾟﾗ・茸臭い | 3層12回 | ― | 30.7 | 1.672 | 1.291 | 80 | 406 | 27.1 | 1.614 | 100 | 406 | 26.4 | 1.626 | 150 | 551 | 24 | 1.611 | 200 | 653 | 21.9 | 1.611 | 80 | 406 | 0 | 406 |  |  |  | X8,Y2 | 1327 | 1627 | 3.268473 | 1.226074 | [30 empty] | 1085 | 52
|  | 高尾 | 平成27年10月 | 150289 | ダイナム山口宇部港町店新築工事 | 山口県宇部市 | １次・2次同時 | 高炉セメントB種 | 320 | 砂質土 | シルト | 黒褐色 | 礫含む | ﾎﾟﾛﾎﾟﾛ・ﾊﾟﾗﾊﾟﾗ | 3層12回 | ― | 33.7 | 1.719 | 1.286 | 100 | 363 | 36.1 | 1.67 | [14 empty] | 0 | 0 | [38 empty] | 1085 | 52
|  | 新井 | 平成27年8月 | 150157 | (有)ケーアイ・オギワラ9・10号棟新築工事 | 長野県中野市 | 9号棟No.1 1次 | GS-225 | 320 | 有機質土 | 有機質シルト | 黒褐色 | 根多含 | 腐植臭有・ﾌｶﾌｶ・べったり | こけし法 | ― | 188.7 | 1.264 | 0.438 | 100 | 205 | 126.8 | 1.308 | 150 | 451 | 115.3 | 1.349 | 200 | 650 | 104.7 | 1.365 | 250 | 1109 | 92.1 | 1.406 |  | 320 | 130 | 353 | GS-225 | 130 |  | 6,D | 508 | 1023 | 1.439093 | 2.01378 | 9-10 ,B | 552 | 731 | 1.086614 | 1.324275 | [25 empty] | 1062 | 46
|  | 新井 | 平成27年8月 | 150157 | (有)ケーアイ・オギワラ9・10号棟新築工事 | 長野県中野市 | 9号棟No.2 1次 | GS-225 | 320 | 有機質土 | 有機質シルト | 黒褐色 | 根多含 | 腐植臭有・ﾌｶﾌｶ・べったり | こけし法 | ― | 119.5 | 1.374 | 0.626 | 100 | 307 | 85.6 | 1.415 | 150 | 645 | 80.6 | 1.438 | 200 | 1046 | 76.2 | 1.465 | 250 | 1543 | 69.9 | 1.496 | [42 empty] | 1062 | 46
|  | 新井 | 平成27年8月 | 150157 | (有)ケーアイ・オギワラ9・10号棟新築工事 | 長野県中野市 | 10号棟 1次 | GS-225 | 320 | 有機質土 | 有機質シルト | 黒褐色 | 根多含 | 腐植臭有・ﾌｶﾌｶ・べったり | こけし法 | ― | 134.9 | 1.327 | 0.565 | 100 | 218 | 106.8 | 1.37 | 150 | 581 | 99.5 | 1.392 | 200 | 1052 | 87.9 | 1.423 | 250 | 1418 | 63 | 1.449 |  | 320 | 130 | 436 | GS-225 | 130 |  | X7-Y1 | 275 | 339 | 0.6307339 | 1.232727 | [30 empty] | 1062 | 46
|  | 新井 | 平成27年8月 | 150157 | (有)ケーアイ・オギワラ9・10号棟新築工事 | 長野県中野市 | 9号棟No.1 2次 | GS-200 | 320 | 粘性土 | 粘土混じりシルト | 暗褐色 | 特になし | 手に付かない・もっちり・固め・ダマになる | 3層12回 | ― | 62.2 | 1.601 | 0.987 | 100 | 133 | 51.9 | 1.636 | 150 | 341 | 46.7 | 1.669 | 200 | 645 | 42.4 | 1.681 | [5 empty] | 320 | 150 | 341 | GS-200 | 150 |  | 12,D | 1060 | 1343 | 3.108504 | 1.266981 | 4-5,C | 1593 | 1987 | 1.50283 | 1.247332 | [25 empty] | 1062 | 44
|  | 新井 | 平成27年8月 | 150157 | (有)ケーアイ・オギワラ9・10号棟新築工事 | 長野県中野市 | 9号棟No.2 2次 | GS-200 | 320 | 粘性土 | 粘土混じりシルト | 暗褐色 | 特になし | 手に付かない・もっちり・ｾﾒﾝﾄ混ぜたらﾎﾟﾛﾎﾟﾛ・ﾀﾞﾏになる | 3層12回 | ― | 51.2 | 1.698 | 1.123 | 100 | 148 | 40.4 | 1.714 | 150 | 560 | 37 | 1.737 | 200 | 1164 | 34.9 | 1.746 | [46 empty] | 1062 | 44
|  | 新井 | 平成27年8月 | 150157 | (有)ケーアイ・オギワラ9・10号棟新築工事 | 長野県中野市 | 10号棟 2次 | GS-200 | 320 | 粘性土 | 粘性シルト | 茶褐色 | 根少量含む | もっちり | こけし法 | ― | 56.2 | 1.688 | 1.081 | 100 | 172 | 50 | 1.678 | 150 | 734 | 44.7 | 1.696 | 200 | 1633 | 40.4 | 1.728 | [5 empty] | 320 | 125 | 453 | GS-200 | 125 |  | X6,Y2-Y3 | 1052 | 1790 | 2.322296 | 1.701521 | [30 empty] | 1062 | 44
|  | 新井 | 平成27年8月 | 150157 | (有)ケーアイ・オギワラ9・10号棟新築工事 | 長野県中野市 | 9号棟No.1 1次 | US-20 | 320 | 有機質土 | 有機質シルト | 黒褐色 | 根多含 | 腐植臭有・フカフカ・べったり | こけし法 | ― | 188.7 | 1.264 | 0.438 | 100 | 158 | 97.4 | 1.43 | 150 | 829 | 84.9 | 1.471 | 200 | 1638 | 78.2 | 1.49 | 250 | 2444 | 71 | 1.514 | [42 empty] | 1062 | 32
|  | 中川 | 平成27年8月 | 140018 | (仮称)ケーズデンキ東生駒店新築工事 | 奈良県生駒市 | 1次① | GS-200 | 600 | 砂質土 | 砂礫混じりシルト | 灰オリーブ色 | 根少量含む | ﾎﾟﾛﾎﾟﾛ・ﾀﾞﾏになる･粘性無 | 3層12回 | ― | 23.5 | 1.998 | 1.618 | 100 | 2182 | 19.5 | 1.999 | 150 | 3203 | 18.9 | 2.017 | 200 | 4252 | 17.8 | 2.031 |  |  |  |  | 100 | 2182 | 100 | 2182 | GS-200 | 100 |  | X2,Y5 | 3436.3 |  | 1.57484 |  | X6,Y5 | 3947.3 |  | 1.148706 | [27 empty] | 44
|  | 中川 | 平成27年8月 | 140018 | (仮称)ケーズデンキ東生駒店新築工事 | 奈良県生駒市 | 2次① | GS-200 | 600 | 砂質土 | 砂質シルト | 灰オリーブ色 | 根少量含む | ｻﾞﾗｻﾞﾗ・ﾀﾞﾏになる・しっとり・粘性無 | 3層12回 | ― | 20.4 | 2.054 | 1.707 | 80 | 1976 | 17.6 | 2.054 | 100 | 2598 | 16.5 | 2.065 | 150 | 4454 | 15.7 | 2.073 | 200 | 5096 | 14.8 | 2.081 | 80 | 1976 | 80 | 1976 | GS-200 | 80 |  | X2,Y8 | 3456 |  | 1.748988 |  | X8,Y5~Y6 | 1770.3 |  | 0.5122396 | [27 empty] | 44
|  | 中川 | 平成27年8月 | 140018 | (仮称)ケーズデンキ東生駒店新築工事 | 奈良県生駒市 | 1次② | GS-200 | 600 | 砂質土 | 砂礫質シルト | 暗赤色 | 礫・ゴミ類多含 | ｻﾞｸｻﾞｸ・ｺﾞﾛｺﾞﾛ・しっとり・粘性弱 | 3層12回 | 混合土 | 22 | 2.023 | 1.659 | 100 | 1911 | 19.4 | 2.067 | 150 | 3393 | 18.2 | 2.072 | 200 | 5093 | 17.2 | 2.096 |  |  |  |  | 100 | 1911 | 100 | 1911 | GS-200 | 100 |  | X2,Y5 | 3436.3 |  | 1.798168 |  | X6,Y5 | 3947.3 |  | 1.148706 | [27 empty] | 44
|  | 中川 | 平成27年8月 | 140018 | (仮称)ケーズデンキ東生駒店新築工事 | 奈良県生駒市 | 2次② | GS-200 | 600 | 砂質土 | 砂質シルト | 黄灰色 | 礫・粘土含む | しっとり・粘性弱・ﾎﾟﾛﾎﾟﾛ・ﾀﾞﾏになる | 3層12回 | ― | 20 | 2.051 | 1.709 | 80 | 1731 | 16.8 | 2.046 | 100 | 2415 | 16.5 | 2.063 | 150 | 3471 | 15.7 | 2.076 | 200 | 4411 | 14.9 | 2.083 | 80 | 1731 | 80 | 1731 | GS-200 | 80 |  | X2,Y8 | 3456 |  | 1.996534 |  | X8,Y5~Y6 | 1770.3 |  | 0.5122396 | [27 empty] | 44
室内ソイル |  | 竹内 | 平成27年9月 | 150192 | （仮称）十和田東十一番町SS新築工事 | 青森県十和田市 | [71 empty] | 1067
室内ソイル |  | 竹内 | 平成27年9月 | 150192 | （仮称）十和田東十一番町SS新築工事 | 青森県十和田市 | [71 empty] | 1067
室内ソイル |  | 竹内 | 平成27年9月 | 150192 | （仮称）十和田東十一番町SS新築工事 | 青森県十和田市 | [71 empty] | 1067
試験施工 |  | 竹内 | 平成27年9月 | 150192 | （仮称）十和田東十一番町SS新築工事 | 青森県十和田市 | 1次 | GS-200 | 300 | [10 empty] | 150 | 733 | 47.1 | 1.67 | 200 | 270 | 58.6 | 1.613 | 250 | 538 | 65.7 | 1.548 |  |  |  |  | 150 | 733 | 160 | 641 | GS-200 | 160 |  | X15,Y14 | 478 | 879 | 0.7457098 | 1.838912 | X13,Y5 | 1203 | 1600 | 2.516736 | 1.330008 | [25 empty] | 1067 | 44
試験施工 |  | 竹内 | 平成27年9月 | 150192 | （仮称）十和田東十一番町SS新築工事 | 青森県十和田市 | 2次 | GS-200 | 300 | [10 empty] | 100 | 2812 | 21.8 | 1.751 | 150 | 2818 | 22.4 | 1.929 | [8 empty] | 100 | 2812 | 200 | 2824 | GS-200 | 200 |  | X13,Y11 | 547 | 529 | 0.1936969 | 0.9670932 | X14,Y5 | 553 | 1071 | 1.010969 | 1.936709 | [25 empty] | 1067 | 44
試験施工 |  | 竹内 | 平成27年9月 | 150192 | （仮称）十和田東十一番町SS新築工事 | 青森県十和田市 | ピット部 | GS-200 | 300 | [10 empty] | 200 | 1065 | 47.3 | 1.649 | 300 | 1903 | 42.9 | 1.682 | [8 empty] | 200 | 1065 | 100 | 227 | GS-200 | 100 | [36 empty] | 1067 | 44
試験施工 |  | 竹内 | 平成27年9月 | 150192 | （仮称）十和田東十一番町SS新築工事 | 青森県十和田市 | ピット部 | GS-225 | 300 | [10 empty] | 200 | 3094 | 45.9 | 1.658 | 300 | 4831 | 44.9 | 1.643 | [8 empty] | 200 | 3094 | 0 | -380 | [38 empty] | 1067 | 46
試験施工 |  | 竹内 | 平成27年9月 | 150192 | （仮称）十和田東十一番町SS新築工事 | 青森県十和田市 | 1次 | GS-200 | 300 | [10 empty] | 150 | 904 | 47.1 | 1.678 | 200 | 306 | 60.1 | 1.604 | 250 | 657 | 68.5 | 1.546 |  |  |  |  | 150 | 904 | 160 | 785 | GS-200 | 160 |  | X15,Y14 | 478 | 879 | 0.6089172 | 1.838912 | X13,Y5 | 1203 | 1600 | 2.516736 | 1.330008 | [25 empty] | 1067 | 44
試験施工 |  | 竹内 | 平成27年9月 | 150192 | （仮称）十和田東十一番町SS新築工事 | 青森県十和田市 | 2次 | GS-200 | 300 | [10 empty] | 100 | 2984 | 24.5 | 1.92 | 150 | 2934 | 25.4 | 1.922 | [8 empty] | 100 | 2984 | 200 | 2884 | GS-200 | 200 |  | X13,Y11 | 547 | 529 | 0.1896671 | 0.9670932 | X14,Y5 | 553 | 1071 | 1.010969 | 1.936709 | [25 empty] | 1067 | 44
試験施工 |  | 竹内 | 平成27年9月 | 150192 | （仮称）十和田東十一番町SS新築工事 | 青森県十和田市 | ピット部 | GS-200 | 300 | [10 empty] | 200 | 1255 | 50.3 | 1.65 | 300 | 2297 | 46.1 | 1.68 | [8 empty] | 200 | 1255 | 100 | 213 | GS-200 | 100 | [36 empty] | 1067 | 44
試験施工 |  | 竹内 | 平成27年9月 | 150192 | （仮称）十和田東十一番町SS新築工事 | 青森県十和田市 | ピット部 | GS-225 | 300 | [10 empty] | 200 | 3414 | 49.7 | 1.661 | 300 | 4996 | 49.4 | 1.65 | [8 empty] | 200 | 3414 | 0 | 250 | [38 empty] | 1067 | 46
|  | 竹内 | 平成27年9月 | 150409 | (仮称)遠藤商事新野菜工場新築工事 | 山形県天童市 | X4,Y3 1次 | GS-200 | 400 | 砂質土 | 砂質礫 | 暗褐色 | 根含む | ｺﾞﾛｺﾞﾛ・ｻﾞﾗｻﾞﾗ・ｼﾞｬﾘｼﾞｬﾘ | 3層12回 | ― | 10.1 | 1.913 | 1.737 | 80 | 1260 | 10.1 | 1.85 | 100 | 1485 | 9.6 | 1.848 | 150 | 1685 | 9.4 | 1.866 | 200 | 1781 | 8.9 | 1.872 | 100 | 1485 | 100 | 1485 | GS-200 | 100 |  | X3,Y2通り | 383 | 2699 | 0.2579125 | 7.046997 | [30 empty] | 1105 | 44
|  | 竹内 | 平成27年9月 | 150409 | (仮称)遠藤商事新野菜工場新築工事 | 山形県天童市 | X1,Y4 2次 | GS-200 | 400 | 砂質土 | 礫質砂 | 暗褐色 | シルト含む | ｺﾞﾛｺﾞﾛ | 3層12回 | ― | 19.6 | 2.065 | 1.727 | 80 | 735 | 17.6 | 2.078 | 100 | 1319 | 16.5 | 2.084 | 150 | 3038 | 16.3 | 2.097 | 200 | 4425 | 15.8 | 2.103 | 100 | 1319 | 100 | 1319 | GS-200 | 100 |  | X1-2,Y4-5通り | 765 | 1256 | 0.5799848 | 1.64183 | [30 empty] | 1105 | 44
|  | 竹内 | 平成27年9月 | 150409 | (仮称)遠藤商事新野菜工場新築工事 | 山形県天童市 | X1,Y4 ピット部 | GS-200 | 400 | 砂質土 | 砂質礫 | 暗褐色 | 礫多含 | ｺﾞﾛｺﾞﾛ・しっとり・ｻﾞﾗｻﾞﾗ | 3層12回 | ― | 11.9 | 2.007 | 1.793 | 100 | 3051 | 11.4 | 2.085 | 150 | 5117 | 10.3 | 2.118 | 200 | 5115 | 10.3 | 2.101 |  |  |  |  | 100 | 3051 | 0 | -1081 | [38 empty] | 1105 | 44
|  | 竹内 | 平成27年9月 | 150329 | 中川保育園改築工事 | 青森県五所川原市 | 1次 | GS-200 | 400 | 粘性土 | 砂混じり粘性シルト | 灰色 | 木片・根含む・礫極少含む | 腐植臭有・しっとり・べたべた・ｻﾞﾗｻﾞﾗ | こけし法 | ― | 72.3 | 1.517 | 0.88 | 100 | 167 | 61.3 | 1.551 | 150 | 1032 | 56.7 | 1.582 | 200 | 2319 | 52.3 | 1.609 |  |  |  |  | 114 | 400 | 120 | 513 | 400 | 120 |  | X3,Y1通り | 322 | 459 | 0.6276803 | 1.425466 | [30 empty] | 1092 | 44
|  | 竹内 | 平成27年9月 | 150329 | 中川保育園改築工事 | 青森県五所川原市 | 2次 | GS-200 | 400 | 砂質土 | シルト質細砂 | 灰オリーブ色 | 木片・根・礫極少含む | 一部腐植臭有・しっとり・ｻﾗｻﾗ・ﾀﾞﾏになる | 3層12回 | ― | 31.9 | 1.86 | 1.41 | 80 | 406 | 25.7 | 1.869 | 100 | 770 | 27.2 | 1.877 | 150 | 1659 | 26.1 | 1.894 | 200 | 2716 | 24.8 | 1.905 | 100 | 770 | 100 | 770 | 400 | 100 |  | X5,Y3通り | 1310 | 1585 | 1.701299 | 1.209924 | [30 empty] | 1092 | 44
|  | 竹内 | 平成27年9月 | 150259 | 大川魚店泉店新築工事 | 福島県いわき市 | 1次 | GS-200 | 400 | 粘性土 | 砂混じり礫質粘土 | 暗オリーブ色 | 礫含む | しっとり・一部粘土性 | 3層12回 | ― | 43.6 | 1.7441 | 1.215 | 100 | 1226 | 34.2 | 1.779 | 150 | 2511 | 32.8 | 1.787 | 200 | 3394 | 31.2 | 1.796 |  |  |  |  | 100 | 1226 | 100 | 1226 | GS-200 | 100 |  | 一次改良X4,Y1 | 770 | 1377 | 0.6280587 | 1.788312 | [30 empty] | 1077 | 44
|  | 竹内 | 平成27年9月 | 150259 | 大川魚店泉店新築工事 | 福島県いわき市 | 2次 | GS-200 | 400 | 砂質土 | 粘土混じり礫質砂 | オリーブ褐色 | 植物根含む | パラパラ・少しダマになる・ゴロゴロ・良い土 | 3層12回 | ― | 34.2 | 1.849 | 1.378 | 80 | 868 | 26.7 | 1.8 | 100 | 1255 | 26.3 | 1.79 | 150 | 2023 | 25.7 | 1.805 | 200 | 2423 | 23.9 | 1.803 | 100 | 1255 | 100 | 1255 | GS-200 | 100 |  | 二次改良X1,Y3 | 798 | 2118 | 0.6358566 | 2.654135 | [30 empty] | 1077 | 44
サーバーに無い | 20 | 竹岡 | 平成27年9月 | 150082 | (仮称)三井造船(株)大分事業所様ブラスト工場新築工事 | 大分県大分市 | 1次 | 高炉セメントB種 | 480 | 砂質土 | 礫混じり砂 | オリーブ黒色 | 礫・貝殻含む | ｼｬﾘｼｬﾘ・水浮有 | タッピング法 | ― | 37.5 | 1.873 | 1.363 | 100 | 418 | 29.4 | 1.912 | 150 | 735 | 28.3 | 1.891 | 200 | 1198 | 26.3 | 1.916 |  |  |  |  | 110 | 480 | 110 | 481.4 | 高炉セメントB種 | 110 | 平成27年11月 | (X1～2,Y2～3) |  | 1120 |  |  | (X2,Y2～3) | 469 | 839 |  | 1.788913 | [25 empty] | 1044 | 52
サーバーに無い | 20 | 竹岡 | 平成27年9月 | 150082 | (仮称)三井造船(株)大分事業所様ブラスト工場新築工事 | 大分県大分市 | 2次 | 高炉セメントB種 | 480 | 砂質土 | 礫混じり砂 | オリーブ灰色 | 礫・貝殻含む | ｼｬﾘｼｬﾘ・しっとり | 3層12回 | ― | 24.1 | 1.686 | 1.359 | 80 | 899 | 16.7 | 1.745 | 100 | 1130 | 19 | 1.796 | 150 | 1795 | 17.8 | 1.826 | 200 | 2583 | 16 | 1.836 | 80 | 899 | 100 | 1130 | 高炉セメントB種 | 100 | 平成27年11月 | (X7,Y2～3) | 427 | 833 | 0.3778761 | 1.95082 | (X4,Y2～3) | 922 | 1770 | 2.159251 | 1.91974 | (X1～2,Y3) | 1987 | 2877 | 2.155098 | 1.447911 | [20 empty] | 1044 | 52
| 20 | 新井・反町 | 平成27年9月 | 150248 | (仮称)プラスワン長野店新築工事 | 長野県長野市北長池 | X1,Y6 1次 | GS-200 | 400 | 有機質土 | 有機質粘性シルト | オリーブ黒色 | 特になし | 腐植臭有・ﾍﾞﾀﾍﾞﾀ・しつこい・やや硬め粘土 | こけし法 | ― | 57.3 | 1.66 | 1.055 | 100 | 469 | 41.9 | 1.663 | 150 | 1563 | 40 | 1.695 | 200 | 2571 | 36.6 | 1.727 |  |  |  |  | 100 | 469 | 100 | 469 | GS-200 | 100 |  | X2.Y1 | 344 | 459 | 0.7334755 | 1.334302 | X4.Y4~Y5 | 222 | 333.7 | 0.6453488 | 1.503153 | X6.Y7 | 487.7 | 674 | 2.196847 | 1.381997 | [20 empty] | 1074 | 44
| 20 | 新井・反町 | 平成27年9月 | 150248 | (仮称)プラスワン長野店新築工事 | 長野県長野市北長池 | X1,Y6 2次 | GS-200 | 400 | 粘性土 | 粘性シルト | 暗オリーブ灰色 | 礫・根含む | 腐植臭有・ﾍﾞﾀﾍﾞﾀ・やや硬め粘土・手に付く | 3層12回 | ― | 43.1 | 1.745 | 1.22 | 100 | 492 | 37.1 | 1.777 | 150 | 1299 | 34.6 | 1.795 | 200 | 2374 | 32.1 | 1.826 |  |  |  |  | 100 | 492 | 100 | 492 | GS-200 | 100 |  | X2.Y2 | 1765 | 3526.3 | 3.587398 | 1.997904 | X3~X4.Y4 | 2561.7 | 3327 | 1.451388 | 1.298747 | X2.Y6 | 1715.7 | 2277 | 0.6697506 | 1.327155 | [20 empty] | 1074 | 44
| 20 | 新井・反町 | 平成27年9月 | 150248 | (仮称)プラスワン長野店新築工事 | 長野県長野市北長池 | X6,Y2 1次 | GS-200 | 400 | 粘性土 | 粘性シルト | 暗オリーブ色 | 特になし | 一部粘性と腐植臭有・比較的あっさり | 3層12回 | ― | 55.9 | 1.675 | 1.075 | 100 | 530 | 41.8 | 1.705 | 150 | 1595 | 39.7 | 1.735 | 200 | 2538 | 37.6 | 1.746 |  |  |  |  | 100 | 530 | 100 | 530 | GS-200 | 100 |  | X2.Y1 | 344 | 459 | 0.7334755 | 1.334302 | X4.Y4~Y5 | 222 | 333.7 | 0.6453488 | 1.503153 | X6.Y7 | 487.7 | 674 | 2.196847 | 1.381997 | [20 empty] | 1074 | 44
| 20 | 新井・反町 | 平成27年9月 | 150248 | (仮称)プラスワン長野店新築工事 | 長野県長野市北長池 | X6,Y2 2次 | GS-200 | 400 | 粘性土 | 礫混じりシルト | 暗オリーブ色 | 礫・根含む | 一部粘性有・比較的あっさり | 3層12回 | ― | 30.6 | 1.935 | 1.481 | 100 | 837 | 27.6 | 1.928 | 150 | 1306 | 25.6 | 1.913 | 200 | 1481 | 24.4 | 1.966 |  |  |  |  | 100 | 837 | 100 | 837 | GS-200 | 100 |  | X2.Y2 | 1765 | 3526.3 | 3.587398 | 1.997904 | X3~X4.Y4 | 2561.7 | 3327 | 1.451388 | 1.298747 | X2.Y6 | 1715.7 | 2277 | 0.6697506 | 1.327155 | [20 empty] | 1074 | 44
| 20 | 竹内 | 平成27年9月 | 150410 | 御所野物流センター増築工事 | 秋田県秋田市御所野 | プラコン棟 1次 | 高炉セメントB種 | 400 | 粘性土 | 粘性シルト | 灰オリーブ色 | 特になし | 固化材混合後粘性有 | 3層12回 | ― | 45.4 | 1.738 | 1.195 | 100 | 754 | 35.7 | 1.767 | 150 | 1117 | 33.5 | 1.783 | 200 | 1395 | 31.6 | 1.788 |  |  |  |  | 100 | 754 | 100 | 754 | 高炉セメントB種 | 100 | 平成27年10月 | E1,EA 1次 | 575 | 933 | 0.7625995 | 1.622609 | [30 empty] | 1106 | 52
| 20 | 竹内 | 平成27年9月 | 150410 | 御所野物流センター増築工事 | 秋田県秋田市御所野 | プラコン棟 2次 | 高炉セメントB種 | 400 | 粘性土 | 礫混じりシルト | 暗オリーブ褐色 | 礫・根含む | ﾎﾟﾛﾎﾟﾛ・硬い粘土 | 3層12回 | ― | 34.3 | 1.861 | 1.386 | 80 | 370 | 28.7 | 1.871 | 100 | 471 | 28.4 | 1.88 | 150 | 665 | 26.6 | 1.859 | 200 | 810 | 25.5 | 1.849 | 86 | 400 | 100 | 471 | 高炉セメントB種 | 100 | 平成27年10月 | E2,EB 2次 | 708 | 936 | 1.503185 | 1.322034 | [30 empty] | 1106 | 52
| 20 | 竹内 | 平成27年9月 | 150410 | 御所野物流センター増築工事 | 秋田県秋田市御所野 | 倉庫棟 1次 | 高炉セメントB種 | 400 | 粘性土 | 粘土混じりシルト | オリーブ色 | 砂含む | 硬い粘土・土臭い | 3層12回 | ― | 50.1 | 1.697 | 1.131 | 100 | 640 | 42.1 | 1.727 | 150 | 1179 | 40.2 | 1.746 | 200 | 1380 | 38.3 | 1.746 |  |  |  |  | 100 | 640 | 100 | 640 | 高炉セメントB種 | 100 | 平成27年10月 | AC,A10 1次 | 623 | 1231 | 0.9734375 | 1.975923 | [30 empty] | 1106 | 52
| 20 | 竹内 | 平成27年9月 | 150410 | 御所野物流センター増築工事 | 秋田県秋田市御所野 | 倉庫棟 2次 | 高炉セメントB種 | 400 | 粘性土 | 礫混じりシルト | オリーブ色 | 礫含む | ﾊﾟﾗﾊﾟﾗ・ｺﾞﾛｺﾞﾛ・土臭い | 3層12回 | ― | 38.3 | 1.62 | 1.172 | 80 | 903 | 34.7 | 1.638 | 100 | 1089 | 34.6 | 1.663 | 150 | 1150 | 31.5 | 1.662 | 200 | 994 | 30.8 | 1.627 | 80 | 903 | 100 | 1089 | 高炉セメントB種 | 100 | 平成27年10月 | AC,A10 2次 | 393 | 957 | 0.3608815 | 2.435115 | [30 empty] | 1106 | 52
| 20 | 鍜島 | 平成27年9月 | 150431 | 中部薬品武豊店新築工事 | 愛知県知多郡武豊町 | 1次 | GS-200 | 400 | 砂質土 | 礫混じり砂 | オリーブ色 | 礫・シルト含む | 異臭有・ｼﾞｬﾘｼﾞｬﾘ・ｻﾞｸｻﾞｸ・水浮有 | こけし法 | ― | 26.6 | 1.927 | 1.522 | 100 | 1737 | 22.1 | 1.95 | 150 | 4048 | 21.6 | 1.983 | 200 | 4133 | 21 | 1.974 |  |  |  |  | 100 | 1737 | 100 | 1737 | GS-200 | 100 | 平成27年10月 | 3,F 1次 | 2154 | 4302 | 1.240069 | 1.997214 | [30 empty] | 1107 | 44
| 20 | 鍜島 | 平成27年9月 | 150431 | 中部薬品武豊店新築工事 | 愛知県知多郡武豊町 | 2次 | GS-200 | 400 | 砂質土 | 礫混じり砂 | 暗オリーブ色 | 礫含む | 異臭有・ｼﾞｬﾘｼﾞｬﾘ・ｻﾞｸｻﾞｸ | 3層12回 | ― | 40.4 | 1.822 | 1.298 | 100 | 83 | 32.4 | 1.811 | 150 | 93 | 30.3 | 1.839 | 200 | 112 | 29.1 | 1.851 |  |  |  |  | 958 | 400 | [40 empty] | 1107 | 44
| 20 | 鍜島 | 平成27年10月 | 150431 | 中部薬品武豊店新築工事 | 愛知県知多郡武豊町 | C,4 2次 | GS-200 | 400 | 砂質土 | 礫混じりシルト | オリーブ褐色 | ゴミ多含 礫・根含む | 油臭い・ｼｬﾘｼｬﾘ・ｺﾞﾛｺﾞﾛ・しっとり | 3層12回 | ― | 23 | 1.983 | 1.612 | 100 | 2086 | 18.2 | 2 | 150 | 3073 | 17.8 | 2.02 | 200 | 4697 | 16.9 | 2.032 |  |  |  |  | 100 | 2086 | 100 | 2086 | GS-200 | 100 | 平成27年10月 | 4,D 2次 | 1639 | 2574 | 0.7857143 | 1.57047 | [30 empty] | 1107 | 44
| 20 | 竹岡 | 平成27年10月 | 150240 | 石巻商工信用組合本店建設工事 | 宮城県石巻市 | 1次 | GS-200 | 320 | 有機質土 | 礫混じり有機質シルト | オリーブ黒色 | 礫・木片・根含む | ﾌｶﾌｶ・ベチャベチャ・腐植臭有 | こけし法 | ― | 58.6 | 1.654 | 1.043 | 100 | 131 | 53 | 1.654 | 150 | 735 | 48.1 | 1.708 | 200 | 1431 | 43.9 | 1.716 |  |  |  |  | 116 | 320 | 120 | 372.6 | GS-200 | 120 | 平成27年11月 | X6,Y1-2 1次 | 461 | 824 | 1.237252 | 1.787419 | [30 empty] | 1072 | 44
| 20 | 竹岡 | 平成27年10月 | 150240 | 石巻商工信用組合本店建設工事 | 宮城県石巻市 | 1次 | GS-225 | 320 | 有機質土 | 礫混じり有機質シルト | オリーブ黒色 | 礫・木片・根含む | ﾌｶﾌｶ・ベチャベチャ・腐植臭有 | こけし法 | ― | 58.6 | 1.654 | 1.043 | 100 | 432 | 48.6 | 1.656 | 150 | 1099 | 44.1 | 1.68 | 200 | 1905 | 39.2 | 1.717 |  |  |  |  | 100 | 432 | [40 empty] | 1072 | 46
| 20 | 竹岡 | 平成27年10月 | 150240 | 石巻商工信用組合本店建設工事 | 宮城県石巻市 | 2次 | GS-200 | 320 | 砂質土 | 砂礫混じりシルト | 暗オリーブ色 | 礫含む | ｺﾞﾛｺﾞﾛ・ﾎﾟﾛﾎﾟﾛ・ﾊﾟﾗﾊﾟﾗ | 3層12回 | ― | 21.1 | 2.044 | 1.688 | 100 | 1301 | 20.2 | 2.065 | 150 | 2168 | 18.3 | 2.066 | 200 | 2840 | 17.3 | 2.094 |  |  |  |  | 100 | 1301 | 100 | 1301 | GS-200 | 100 | 平成27年11月 | X1-2,Y2 2次 | 2016 | 2878 | 1.549577 | 1.427579 | [30 empty] | 1072 | 44
| 20 | 竹内 | 平成27年10月 | 150364 | (仮称)ドラッグセイムス吉川さくら通り店新築工事 | 埼玉県吉川市 | 1次 | HK-P530 | 400 | 有機質土 | 礫混じり有機質シルト | オリーブ黒色 | 礫・木片・根含む | ﾌｶﾌｶ・腐植臭有 | こけし法 | ― | 72.4 | 1.528 | 0.886 | 100 | 203 | 57.3 | 1.573 | 150 | 791 | 54.6 | 1.598 | 200 | 2014 | 50.5 | 1.629 |  |  |  |  | 117 | 400 | 120 | 438.2 | HK-P530 | 120 | 平成27年11月 | C,5 1次 | 1526 |  | 3.482428 | 0 | [30 empty] | 1099 | 55
| 20 | 竹内 | 平成27年10月 | 150364 | (仮称)ドラッグセイムス吉川さくら通り店新築工事 | 埼玉県吉川市 | 1次 | GS-200 | 400 | 有機質土 | 礫混じり有機質シルト | オリーブ黒色 | 礫・木片・根含む | ﾌｶﾌｶ・腐植臭有 | こけし法 | ― | 72.4 | 1.528 | 0.886 | 100 | 116 |  |  | 150 | 624 | [10 empty] | 128 | 400 | [40 empty] | 1099 | 44
| 20 | 竹内 | 平成27年10月 | 150364 | (仮称)ドラッグセイムス吉川さくら通り店新築工事 | 埼玉県吉川市 | 2次 | HK-P530 | 400 | 火山灰質土 | 火山灰質シルト | 茶褐色 | 礫・木片・根含む | ﾌｶﾌｶ | 3層12回 | ― | 53.3 | 1.677 | 1.094 | 100 | 206 | 49.8 | 1.718 | 150 | 459 | 46.8 | 1.743 | 200 | 909 | 43.6 | 1.762 |  |  |  |  | 139 | 400 | 140 | 408.4 | HK-P530 | 140 | 平成27年11月 | B,4 2次 | 1928 |  | 4.720862 | 0 | [30 empty] | 1099 | 55
| 20 | 竹内 | 平成27年10月 | 150364 | (仮称)ドラッグセイムス吉川さくら通り店新築工事 | 埼玉県吉川市 | 2次 | GS-200 | 400 | 火山灰質土 | 火山灰質シルト | 茶褐色 | 礫・木片・根含む | ﾌｶﾌｶ | 3層12回 | ― | 53.3 | 1.677 | 1.094 | 100 | 187 |  |  | 150 | 351 | [10 empty] | 165 | 400 | [40 empty] | 1099 | 44
| 20 | 鍜島 | 平成27年10月 | 150237 | 中部工業(株)工場新築工事 | 愛知県名古屋市南区 | 2次 | GS-200 | 400 | 砂質土 | 礫混じり砂質シルト | 暗灰色 | ゴミ・礫・木片多含 | しっとり・ﾀﾞﾏになる・ｺﾞﾛｺﾞﾛ・ｻﾞﾗｻﾞﾗ | 3層12回 | ― | 22.3 | 1.996 | 1.634 | 80 | 1691 | 17.7 | 2.015 | 100 | 2470 | 17.7 | 2.015 | 150 | 3389 | 19.1 | 2.032 | 200 | 3741 | 18.6 | 2.047 | 80 | 1691 | 100 | 2470 | GS-200 | 100 | 平成27年10月 | X2-3,Y2 2次 | 713 | 879 | 0.288664 | 1.232819 | [30 empty] | 1071 | 44
| 20 | 鍜島 | 平成27年10月 | 150237 | 中部工業(株)工場新築工事 | 愛知県名古屋市南区 | 1次 | GS-200 | 400 | 砂質土 | シルト | 暗オリーブ灰色 | 礫含む | ｻﾞﾗｻﾞﾗ・しっとり・ﾀﾞﾏになる | 3層12回 | ― | 19.3 | 2.072 | 1.736 | 100 | 1572 | 15.6 | 2.058 | 150 | 2386 | 15.1 | 2.076 | 200 | 2669 | 14.4 | 2.099 |  |  |  |  | 100 | 1572 | 100 | 1572 | GS-200 | 100 | 平成27年10月 | X1-2,Y2 1次 | 1530 | 2180 | 0.9732824 | 1.424837 | [30 empty] | 1071 | 44
| 20 | 鍜島 | 平成27年10月 | 150237 | 中部工業(株)工場新築工事 | 愛知県名古屋市南区 | ピット部 | GS-200 | 400 | 砂質土 | 礫混じり砂 | 暗オリーブ灰色 | 礫含む | ｻﾞﾗｻﾞﾗ・水浮弱・ﾀﾞﾏになる | 3層12回 | ― | 16.3 | 2.116 | 1.82 | 100 | 2148 | 13.1 | 2.013 | 150 | 3554 | 12.4 | 2.144 | 200 | 4951 | 11.9 | 2.156 |  |  |  |  | 100 | 2148 | 100 | 2148 | GS-200 | 100 | 平成27年10月 | X1-2,Y2 1次 | 1530 | 2180 | 0.7122905 | 1.424837 | [30 empty] | 1071 | 44
| 20 | 鍜島 | 平成27年10月 | 150287 | (仮称)益田自動車工業新築工事 | 島根県益田市有明町 | 1次 | 高炉セメントB種 | 400 | 粘性土 | 砂質シルト | オリーブ灰色 | 礫含む | しっとり・粘性弱・油臭い | こけし法 | ― | 37.6 | 1.83 | 1.331 | 100 | 265 | 32.3 | 1.844 | 150 | 501 | 30.3 | 1.866 | 200 | 845 | 28.4 | 1.888 |  |  |  |  | 129 | 400 | [40 empty] | 1084 | 52
| 20 | 鍜島 | 平成27年10月 | 150287 | (仮称)益田自動車工業新築工事 | 島根県益田市有明町 | 1次 | GS-200 | 400 | 粘性土 | 砂質シルト | オリーブ灰色 | 礫含む | しっとり・粘性弱・油臭い | こけし法 | ― | 36.1 | 1.834 | 1.347 | 100 | 643 | 30.7 | 1.851 | 150 | 1541 | 29.1 | 1.867 | [8 empty] | 87 | 400 | 100 | 643 | GS-200 | 100 | 平成27年11月 | X3,Y1-2 1次 | 553 | 717 | 0.8600311 | 1.296564 | [30 empty] | 1084 | 44
| 20 | 鍜島 | 平成27年10月 | 150287 | (仮称)益田自動車工業新築工事 | 島根県益田市有明町 | 2次 | 高炉セメントB種 | 400 | 砂質土 | シルト質砂礫 | 黒色 | 礫・鉱さい多含 | ｼﾞｬﾘｼﾞｬﾘ・しっとり・ﾀﾞﾏになる・ｻﾞﾗｻﾞﾗ・油臭い | 3層12回 | ― | 57.5 | 1.641 | 1.042 | 80 | 99 | 47.5 | 1.637 | 100 | 158 | 43.6 | 1.645 | 150 | 360 | 40.8 | 1.668 | 200 | 614 | 38.3 | 1.685 | 158 | 400 | [40 empty] | 1084 | 52
| 20 | 鍜島 | 平成27年10月 | 150287 | (仮称)益田自動車工業新築工事 | 島根県益田市有明町 | 2次 | GS-200 | 400 | 砂質土 | シルト質砂礫 | 黒色 | 礫・鉱さい多含 | ｼﾞｬﾘｼﾞｬﾘ・しっとり・ﾀﾞﾏになる・ｻﾞﾗｻﾞﾗ・油臭い | 3層12回 | ― | 56 | 1.622 | 1.04 | 100 | 329 | 43 | 1.647 | 150 | 965 | 39.4 | 1.662 | [8 empty] | 106 | 400 | 110 | 456.2 | GS-200 | 110 | 平成27年11月 | X4,Y1-2 2次 | 4233 | 6297 | 9.278825 | 1.487597 | [30 empty] | 1084 | 44
| 20 | 竹内 | 平成27年10月 | 150191 | ダイナム宮城角田店新築工事 | 宮城県角田市 | X1,Y1 1次 | GS-200 | 320 | 粘性土 | シルト | オリーブ黒色 | 礫少量含む | 粘性有・しっとり・もっちり・腐植臭有 | こけし法 | ― | 71.2 | 1.624 | 0.949 | 100 | 341 | 50.2 | 1.644 | 150 | 1021 | 47.7 | 1.669 | 200 | 1990 | 44.7 | 1.694 |  |  |  |  | 100 | 341 | 110 | 477 | GS-200 | 110 | 平成27年11月 | X9,Y3-4 1次 | 381 | 324 | 0.7987421 | 0.8503937 | 看板下 | 372 | 694 | 0.7798742 | 1.865591 | [25 empty] | 1066 | 44
| 20 | 竹内 | 平成27年10月 | 150191 | ダイナム宮城角田店新築工事 | 宮城県角田市 | X1,Y1 2次 | GS-200 | 320 | 粘性土 | 礫混じり粘性シルト | オリーブ黒色 | 礫・砂・根含む | ﾍﾞﾀﾍﾞﾀ・もっちり・一部ｼｬﾘｼｬﾘ・腐植臭有 | こけし法 | ― | 37.6 | 1.894 | 1.377 | 100 | 864 | 29.8 | 1.84 | 150 | 1825 | 29.6 | 1.849 | 200 | 2323 | 26.7 | 1.874 |  |  |  |  | 100 | 864 | 100 | 864 | GS-200 | 100 | 平成27年11月 | X9,Y4 2次 | 564 | 933 | 0.6527778 | 1.654255 | [30 empty] | 1066 | 44
| 20 | 竹内 | 平成27年10月 | 150191 | ダイナム宮城角田店新築工事 | 宮城県角田市 | X9,Y4 1次 | GS-200 | 320 | 粘性土 | シルト質粘土 | オリーブ黒色 | 木片・根含む | しっとり・ﾍﾞﾀﾍﾞﾀ・粘性有・腐植臭有 | こけし法 | ― | 76 | 1.528 | 0.868 | 100 | 239 | 61.8 | 1.54 | 150 | 993 | 55.1 | 1.572 | 200 | 2012 | 51.8 | 1.591 |  |  |  |  | 106 | 320 | 110 | 389.8 | GS-200 | 110 | 平成27年11月 | X9,Y3-4 1次 | 381 | 324 | 0.9774243 | 0.8503937 | 看板下 | 372 | 694 | 0.9543356 | 1.865591 | [25 empty] | 1066 | 44
| 20 | 鍜島 | 平成27年10月 | 140061 | (仮称)小野原東店舗新築工事 | 大阪府箕面市小野原東 | 1次 | GS-200 | 400 | 粘性土 | シルト質粘土 | 赤橙色 | 礫含む | ｼｬﾘｼｬﾘ・べったり | 3層12回 | ― | 28.7 | 1.942 | 1.51 | 100 | 2567 | 22.8 | 1.941 | 150 | 4018 | 20.9 | 1.938 | 200 | 3514 | 20.4 | 1.906 |  |  |  |  | 100 | 2567 | 100 | 2567 | GS-200 | 100 | 平成27年11月 | X4,Y6 1次 | 4303 | 7527 | 1.676276 | 1.749245 | [30 empty] | 1035 | 44
| 20 | 鍜島 | 平成27年10月 | 140061 | (仮称)小野原東店舗新築工事 | 大阪府箕面市小野原東 | 2次 | GS-200 | 400 | 砂質土 | シルト混じり砂 | 灰オリーブ色 | 粘土・礫含む | ｼｬﾘｼｬﾘ | 3層12回 | ― | 19.1 | 1.93 | 1.621 | 80 | 2371 | 15.8 | 1.992 | 100 | 2905 | 15.6 | 1.977 | 150 | 4002 | 15.2 | 1.964 | 200 | 5003 | 14.5 | 1.97 | 80 | 2371 | 80 | 2371 | GS-200 | 80 | 平成27年11月 | X8,Y2 2次 | 1360 | 1663 | 0.5735976 | 1.222794 | [30 empty] | 1035 | 44
| 20 | 鍜島 | 平成27年10月 | 150278 | (仮称)アートコーポレーション(株)港支店新築工事 | 大阪府大阪市港区 | 1次 | GS-200 | 480 | 砂質土 | 細砂 | オリーブ黒色 | シルト少量含む | 水浮有・ﾀﾞﾏになる | タッピング法 | ― | 31.7 | 1.811 | 1.375 | 100 | 992 | 22.8 | 1.867 | 150 | 1804 | 21.9 | 1.898 | 200 | 2914 | 20.1 | 1.902 |  |  |  |  | 100 | 992 | 100 | 992 | GS-200 | 100 | 平成27年11月 | X3-4,Y3 1次 | 1377 | 2970 | 1.388105 | 2.156863 | [30 empty] | 1081 | 44
| 20 | 鍜島 | 平成27年10月 | 150278 | (仮称)アートコーポレーション(株)港支店新築工事 | 大阪府大阪市港区 | 2次 | GS-200 | 480 | 砂質土 | 礫混じり砂 | オリーブ黒色 | 礫・シルト含む | ﾊﾟﾗﾊﾟﾗ・ｻﾗｻﾗ | 3層12回 | ― | 13 | 1.914 | 1.694 | 80 | 2252 | 11.4 | 1.915 | 100 | 2451 | 11.2 | 1.904 | 150 | 3300 | 10.9 | 1.913 | 200 | 3723 | 10.5 | 1.948 | 80 | 2252 | 80 | 2252 | GS-200 | 80 | 平成27年11月 | X3-Y2 2次 | 2447 | 3187 | 1.08659 | 1.302411 | [30 empty] | 1081 | 44
| 20 | 竹岡 | 平成27年10月 | 150286 | ほのぼの会厨房棟新築工事 | 島根県出雲市万田町 | 1次 | GS-200 | 240 | 粘性土 | 粘性シルト | 灰色 | 特になし | ｻﾗｻﾗ・粘性有・200kg/m3はﾊﾟﾗﾊﾟﾗ | こけし法 | ― | 40.4 | 1.813 | 1.291 | 100 | 719 | 34.7 | 1.829 | 150 | 1814 | 32.3 | 1.859 | 200 | 2929 | 30.4 | 1.886 |  |  |  |  | 100 | 719 | 100 | 719 | GS-200 | 100 | 平成27年11月 | X2-3,Y0-1 1次 | 694 | 930 | 0.9652295 | 1.340058 | [30 empty] | 1083 | 44
| 20 | 竹岡 | 平成27年10月 | 150286 | ほのぼの会厨房棟新築工事 | 島根県出雲市万田町 | 2次 | GS-200 | 240 | 砂質土 | シルト質礫 | 暗オリーブ褐色 | 礫含む | ﾎﾟﾛﾎﾟﾛ・ｺﾞﾛｺﾞﾛ・あっさり | 3層12回 | ― | 11.9 | 2.032 | 1.816 | 80 | 2124 | 11.3 | 1.995 | 100 | 2493 | 10.9 | 2.007 | 150 | 3047 | 10.4 | 1.992 | 200 | 2631 | 10.2 | 1.963 | 80 | 2124 | 80 | 2124 | GS-200 | 80 | 平成27年11月 | X4,Y1-2 2次 | 1547 | 2160 | 0.7283427 | 1.396251 | [30 empty] | 1083 | 44
| 20 | 鍜島 | 平成27年10月 | 150327 | 関西トランスウェイ岸和田物流センター | 大阪府岸和田市岸之浦 | 1次 | GS-200 | 400 | 砂質土 | 礫混じり砂質シルト | 暗褐灰色 | 礫含む | ｻﾗｻﾗ・軟らかい・しっとり・ﾍﾞﾀﾍﾞﾀ | こけし法 | ― | 22.9 | 2.057 | 1.674 | 100 | 2725 | 16.4 | 2.065 | 150 | 3975 | 16.8 | 2.065 | 200 | 5010 | 15.9 | 2.081 |  |  |  |  | 100 | 2725 | 100 | 2725 | GS-200 | 100 |  | X11,Y5 | 4862.7 | 6509.3 | 1.784477 | 1.338618 | X6,Y3 | 2972.3 | 4217.7 | 1.090752 | 1.419002 | X2,Y1 | 3498.3 | 5526 | 1.28378 | 1.579624 | [20 empty] | 1090 | 44
| 20 | 鍜島 | 平成27年10月 | 150327 | 関西トランスウェイ岸和田物流センター | 大阪府岸和田市岸之浦 | 2次 | GS-200 | 400 | 砂質土 | 礫混じりシルト質細砂 | 黄褐色 | 根少量含む | ﾎﾟﾛﾎﾟﾛ・ｺﾞﾛｺﾞﾛ・含水比やや低め | 3層12回 | 混合土 | 11.2 | 2.091 | 1.881 | 80 | 2376 | 9.4 | 2.085 | 100 | 2472 | 8.7 | 2.07 | 150 | 3021 | 8.5 | 2.077 | 200 | 3669 | 7.8 | 2.068 | 80 | 2376 | 80 | 2376 | GS-200 | 80 |  | X11,Y1 | 1919 | 2597 | 0.8076599 | 1.353309 | X7～8,Y2 | 2723.3 | 3537 | 1.14617 | 1.298792 | X4～5,Y5 | 3884.7 | 5262.3 | 1.634975 | 1.354622 | [20 empty] | 1090 | 44
| 20 | 原田 | 平成27年10月 | 150524 | (仮称)ベルクス浮間舟渡計画 | 東京都板橋区 | 1次 | HK-P530 | 600 | 砂質土 | 礫混じり砂質シルト | オリーブ黒色 | 礫含む | ｻﾗｻﾗ・軟らかい・やや高含水比 | こけし法 | ― | 39.4 | 1.82 | 1.306 | 100 | 2222 | 31.9 | 1.84 | 150 | 3534 | 29.9 | 1.861 | 200 | 4666 | 28.5 | 1.887 |  |  |  |  | 100 | 2222 | [41 empty] | 55
| 20 | 原田 | 平成27年10月 | 150524 | (仮称)ベルクス浮間舟渡計画 | 東京都板橋区 | 2次 | HK-P530 | 600 | 砂質土 | 礫質シルト | 暗褐色 | 礫多含 | ﾊﾟﾗﾊﾟﾗ・ｺﾞﾛｺﾞﾛ・ﾀﾞﾏになる | 3層12回 | ― | 36.5 | 1.906 | 1.396 | 100 | 2242 | 32.4 | 1.915 | 150 | 3289 | 30.1 | 1.93 | 200 | 4653 | 28.2 | 1.951 |  |  |  |  | 100 | 2242 | [41 empty] | 55
| 20 | 原田 | 平成27年10月 | 150524 | (仮称)ベルクス浮間舟渡計画 | 東京都板橋区 | 深層部 | HK-P530 | 600 | 砂質土 | 砂質シルト | オリーブ黒色 | 礫・貝殻・粘土含む | ｻﾗｻﾗ・やや高含水比・粘性弱 | こけし法 | ― | 46.4 | 1.751 | 1.197 | 100 | 2277 | 35.2 | 1.787 | 150 | 4113 | 34.2 | 1.799 | 200 | 5009 | 32.2 | 1.828 |  |  |  |  | 100 | 2277 | [41 empty] | 55
| アートン | 原田 | 平成27年10月 | 150524 | (仮称)ベルクス浮間舟渡計画 | 東京都板橋区 | 1次 | HK-P530 | 600 | 砂質土 | 礫混じり砂 | ― | ― | ― | ― | ― | 34.1 | 1.832 | 1.366 | 100 | 2107 | 31.1 | 1.858 | 150 | 4001 | 28 | 1.898 | 200 | 5657 | 28 | 1.896 |  |  |  |  | 100 | 2107 | [41 empty] | 55
| アートン | 原田 | 平成27年10月 | 150524 | (仮称)ベルクス浮間舟渡計画 | 東京都板橋区 | 2次 | HK-P530 | 600 | 砂質土 | シルト質砂礫 | ― | ― | ― | ― | ― | 30.3 | 1.877 | 1.441 | 100 | 2045 | 24.8 | 1.936 | 150 | 2622 | 25.5 | 1.926 | 200 | 4775 | 22.8 | 1.98 |  |  |  |  | 100 | 2045 | [41 empty] | 55
| 20 | 竹岡 | 平成27年10月 | 150076 | 中通倉庫(株)冷蔵倉庫新築工事 | 広島県竹原市港町 | 1次 | 高炉セメントB種 | 320 | 砂質土 | 礫混じり砂 | 黒褐色 | 礫含む | ﾎﾟﾛﾎﾟﾛ・ｻﾞﾗｻﾞﾗ・ややしっとり | 3層12回 | ― | 18.1 | 2.089 | 1.769 | 100 | 2976 | 12.1 | 2.127 | 150 | 4840 | 11.3 | 2.095 | 200 | 5016 | 10.3 | 2.087 |  |  |  |  | 100 | 2976 | 100 | 2976 | 高炉セメントB種 | 100 | 平成27年12月 | X7-8,Y1 1次 | 1729 |  | 0.5809812 | 0 | [30 empty] | 1043 | 52
| 20 | 竹岡 | 平成27年10月 | 150076 | 中通倉庫(株)冷蔵倉庫新築工事 | 広島県竹原市港町 | 2次 | 高炉セメントB種 | 320 | 砂質土 | 礫混じり砂 | 黒褐色 | 礫・炭ガラ含む | ﾊﾟﾗﾊﾟﾗ・ｻﾞﾗｻﾞﾗ・低含水比 | 3層12回 | ― | 8.8 | 1.637 | 1.505 | 80 | 949 | 6.7 | 1.702 | 100 | 1018 | 6.3 | 1.696 | 150 | 1235 | 6 | 1.706 | 200 | 1339 | 5.7 | 1.726 | 80 | 949 | 80 | 949 | 高炉セメントB種 | 80 | 平成27年12月 | X3,Y1-2 2次 | 694 |  | 0.7312961 | 0 | [30 empty] | 1043 | 52
| 20 | 竹岡 | 平成27年10月 | 150076 | 中通倉庫(株)冷蔵倉庫新築工事 | 広島県竹原市港町 | 2次★加水 | 高炉セメントB種 | 320 | 砂質土 | 礫混じり砂 | 黒褐色 | 礫・炭ガラ含む | ﾊﾟﾗﾊﾟﾗ・ｻﾞﾗｻﾞﾗ・低含水比 | 3層12回 | 加水 | 9.8 | 1.669 | 1.52 | 80 | 1433 | 7.4 | 1.711 | 100 | 1342 | 7.4 | 1.721 | 150 | 1833 | 6.8 | 1.744 | 200 | 2376 | 6.4 | 1.764 | 80 | 1433 | 80 | 1433 | 高炉セメントB種 | 80 | 平成27年12月 | X3,Y1-2 2次 | 694 |  | 0.4842987 | 0 | [30 empty] | 1043 | 52
| 20 | 鍜島 | 平成27年10月 | 150241 | 関西マツダ住之江店新築工事 | 大阪府大阪市住之江区 | 展示場棟 1次 | GS-200 | 400 | 砂質土 | 礫質砂 | オリーブ黒色 | 礫含む | しっとり・あっさり・転圧良好 | 3層12回 | ― | 14.5 | 1.799 | 1.572 | 100 | 2457 | 10.8 | 1.861 | 150 | 3867 | 10.3 | 1.885 | 200 | 5004 | 10.1 | 1.924 |  |  |  |  | 100 | 2457 | 100 | 2457 | GS-200 | 100 | 平成27年11月 | A棟X4,Y2 1次 | 2443 | 3850 | 0.994302 | 1.575931 | 展示場X5-6,Y2A 1次 | 1447 | 2897 | 0.5889296 | 2.002073 | [25 empty] | 1073 | 44
| 20 | 鍜島 | 平成27年10月 | 150241 | 関西マツダ住之江店新築工事 | 大阪府大阪市住之江区 | 展示場棟 2次 | GS-200 | 400 | 砂質土 | 礫質砂 | オリーブ黒色 | 礫含む | あっさり・転圧良好 | 3層12回 | ― | 14.4 | 1.821 | 1.592 | 80 | 2137 | 11 | 1.847 | 100 | 2637 | 11.3 | 1.852 | 150 | 3340 | 10.9 | 1.851 | 200 | 3296 | 10.3 | 1.848 | 80 | 2137 | 80 | 2137 | GS-200 | 80 | 平成27年11月 | A棟X3,Y5 2次 | 1283 | 1857 | 0.6003744 | 1.447389 | 展示場X7,Y1A 2次 | 1820 | 2817 | 0.8516612 | 1.547802 | [25 empty] | 1073 | 44
| 20 | 鍜島 | 平成27年10月 | 150241 | 関西マツダ住之江店新築工事 | 大阪府大阪市住之江区 | B棟 1次 | GS-200 | 400 | 砂質土 | 礫質砂 | 暗褐色 | 礫含む | ﾊﾟﾗﾊﾟﾗ | 3層12回 | ― | 18.2 | 2.005 | 1.696 | 100 | 1063 | 14.6 | 2.069 | 150 | 2686 | 14.2 | 2.088 | 200 | 4775 | 12.8 | 2.102 |  |  |  |  | 100 | 1063 | 100 | 1063 | GS-200 | 100 | 平成27年11月 | A棟X4,Y2 1次 | 2443 | 3850 | 2.298213 | 1.575931 | 展示場X5-6,Y2A 1次 | 1447 | 2897 | 1.361242 | 2.002073 | [25 empty] | 1073 | 44
| 20 | 鍜島 | 平成27年10月 | 150241 | 関西マツダ住之江店新築工事 | 大阪府大阪市住之江区 | B棟 2次 | GS-200 | 400 | 砂質土 | 礫質砂 | オリーブ黒色 | 礫・As片含む | しっとり・あっさり・転圧良好 | 3層12回 | ― | 16.8 | 1.985 | 1.7 | 80 | 1610 | 18.4 | 1.995 | 100 | 1961 | 13 | 1.974 | 150 | 2957 | 12.4 | 1.993 | 200 | 3704 | 11.5 | 1.973 | 80 | 1610 | 80 | 1610 | GS-200 | 80 | 平成27年11月 | A棟X3,Y5 2次 | 1283 | 1857 | 0.7968944 | 1.447389 | 展示場X7,Y1A 2次 | 1820 | 2817 | 1.130435 | 1.547802 | [25 empty] | 1073 | 44
| ソイル | 鍜島 | 平成27年10月 | 150490 | (仮称)中部薬品越前店新築工事 | 福井県丹生郡越前町 | 1次 | GS-200 | 400 | [7 empty] | 38 | 1.809 | 1.31 | 100 | 241 |  |  | 150 | 760 |  |  | 200 | 1300 | [6 empty] | 116 | 400 | 120 | 448.6 | GS-200 | 120 | 平成27年11月 | 2,C 1次 | 272 | 484 | 0.6063308 | 1.779412 | [30 empty] | 1116 | 44
| ソイル | 鍜島 | 平成27年10月 | 150490 | (仮称)中部薬品越前店新築工事 | 福井県丹生郡越前町 | 2次 | GS-200 | 400 | [7 empty] | 24.8 | 1.958 | 1.569 | 80 | 373 |  |  | 100 | 514 |  |  | 120 | 873 | [6 empty] | 84 | 400 | 100 | 514 | GS-200 | 100 | 平成27年11月 | 6,E 2次 | 1088 | 1670 | 2.116732 | 1.534926 | [30 empty] | 1116 | 44
| 20 | 原田 | 平成27年11月 | 150273 | 浪岡配送センター新築工事 | 青森県青森市浪岡町 | X6,Y2 1次 | GS-200 | 400 | 有機質土 | 有機質土 | 黒色 | 木片・根含む | ﾌｶﾌｶ・ﾍﾞﾀﾍﾞﾀ・軟らかい・腐植臭有 | こけし＋タッピング法 | ― | 92.2 | 1.453 | 0.756 | 100 | 171 | 66.7 | 1.495 | 150 | 849 | 62.4 | 1.527 | 200 | 1491 | 61.8 | 1.54 |  |  |  |  | 117 | 400 | 110 | 306.6 | [38 empty] | 1080 | 44
| 20 | 原田 | 平成27年11月 | 150273 | 浪岡配送センター新築工事 | 青森県青森市浪岡町 | X6,Y2 1次 | GS-225 | 400 | 有機質土 | 有機質土 | 黒色 | 木片・根含む | ﾌｶﾌｶ・ﾍﾞﾀﾍﾞﾀ・軟らかい・腐植臭有 | こけし＋タッピング法 | ― | 92.2 | 1.453 | 0.756 | 100 | 446 | 72.9 | 1.51 | 150 | 1158 | 62.2 | 1.532 | 200 | 1607 | 61.1 | 1.536 |  |  |  |  | 100 | 446 | 110 | 588.4 | GS-225 | 110 | 平成27年12月 | X5,Y2 1次 | 2285 |  | 3.883413 | 0 | X6,Y1 1次 | 4733 |  | 8.043848 | 0 | X10,Y2 1次 | 651 |  | 1.10639 | 0 | [20 empty] | 1080 | 46
| 20 | 原田 | 平成27年11月 | 150273 | 浪岡配送センター新築工事 | 青森県青森市浪岡町 | X6,Y2 2次 | GS-200 | 400 | 有機質土 | 有機質シルト | 暗褐色 | 礫・木片・根含む | しっとり・軟らかい・粘性無し | こけし法 | ― | 100.3 | 1.415 | 0.706 | 100 | 98 | 72.3 | 1.463 | 150 | 395 | 67.8 | 1.493 | 200 | 937 | 68.9 | 1.519 |  |  |  |  | 151 | 400 | 120 | 216.8 | [38 empty] | 1080 | 44
| 20 | 原田 | 平成27年11月 | 150273 | 浪岡配送センター新築工事 | 青森県青森市浪岡町 | X6,Y2 2次 | GS-225 | 400 | 有機質土 | 有機質シルト | 暗褐色 | 礫・木片・根含む | しっとり・軟らかい・粘性無し | こけし法 | ― | 100.3 | 1.415 | 0.706 | 100 | 265 | 75.6 | 1.475 | 150 | 774 | 74.5 | 1.513 | 200 | 1513 | 63.7 | 1.537 |  |  |  |  | 114 | 400 | 120 | 468.6 | GS-225 | 120 | 平成27年12月 | X6,Y1 2次 | 3084 |  | 6.581306 | 0 | X10,Y2~3 2次 | 753 |  | 1.606914 | 0 | [25 empty] | 1080 | 46
| 20 | 原田 | 平成27年11月 | 150273 | 浪岡配送センター新築工事 | 青森県青森市浪岡町 | X1,Y2 1次 | GS-200 | 400 | 有機質土 | 有機質シルト | 黒色 | 木片・根含む | ﾍﾞﾀﾍﾞﾀ・しっとり・軟らかい・腐植臭有 | こけし法 | ― | 101.1 | 1.435 | 0.714 | 100 | 92 | 81.7 | 1.438 | 150 | 633 | 73.1 | 1.487 | 200 | 1493 | 73.4 | 1.498 |  |  |  |  | 129 | 400 | 110 | 200.2 | [38 empty] | 1080 | 44
| 20 | 原田 | 平成27年11月 | 150273 | 浪岡配送センター新築工事 | 青森県青森市浪岡町 | X1,Y2 1次 | GS-225 | 400 | 有機質土 | 有機質シルト | 黒色 | 木片・根含む | ﾍﾞﾀﾍﾞﾀ・しっとり・軟らかい・腐植臭有 | こけし法 | ― | 101.1 | 1.435 | 0.714 | 100 | 312 | 78 | 1.452 | 150 | 1355 | 69.6 | 1.491 | 200 | 2939 | 62.6 | 1.539 |  |  |  |  | 105 | 400 | 110 | 520.6 | GS-225 | 110 | 平成27年12月 | X5,Y2 1次 | 2285 |  | 4.389166 | 0 | X6,Y1 1次 | 4733 |  | 9.091433 | 0 | X10,Y2 1次 | 651 |  | 1.25048 | 0 | [20 empty] | 1080 | 46
| 20 | 原田 | 平成27年11月 | 150273 | 浪岡配送センター新築工事 | 青森県青森市浪岡町 | X1,Y2 2次 | GS-200 | 400 | 粘性土 | 礫混じりシルト | 暗オリーブ灰色 | 粘土含む・腐植土無し | ﾎﾟﾛﾎﾟﾛ・ｻﾞﾗｻﾞﾗ・混ぜるとダマになる | こけし法 | ― | 59.2 | 1.657 | 1.041 | 100 | 249 | 45.3 | 1.658 | 150 | 931 | 41.8 | 1.686 | 200 | 2119 | 40.4 | 1.703 |  |  |  |  | 112 | 400 | 120 | 521.8 | [38 empty] | 1080 | 44
| 20 | 原田 | 平成27年11月 | 150273 | 浪岡配送センター新築工事 | 青森県青森市浪岡町 | X1,Y2 2次 | GS-225 | 400 | 粘性土 | 礫混じりシルト | 暗オリーブ灰色 | 粘土含む・腐植土無し | ﾎﾟﾛﾎﾟﾛ・ｻﾞﾗｻﾞﾗ・混ぜるとダマになる | こけし法 | ― | 59.2 | 1.657 | 1.041 | 100 | 582 | 40.5 | 1.673 | 150 | 1980 | 38 | 1.693 | 200 | 3574 | 36.2 | 1.72 |  |  |  |  | 100 | 582 | 120 | 1141.2 | GS-225 | 120 | 平成27年12月 | X6,Y1 2次 | 3084 |  | 2.702419 | 0 | X10,Y2~3 2次 | 753 |  | 0.6598318 | 0 | [25 empty] | 1080 | 46
| アートン | 原田 | 平成27年11月 | 150273 | 浪岡配送センター新築工事 | 青森県青森市浪岡町 | X6,Y2 1次 | GS-200 | 400 | 有機質土 | 有機質粘性土 | ― | ― | ― | ― | ― | 78.5 | 1.476 | 0.827 | 100 | 135 | 64.6 | 1.545 | 150 | 773 | 61.1 | 1.561 | 200 | 1472 | 59.4 | 1.566 |  |  |  |  | 121 | 400 | [40 empty] | 1080 | 44
| アートン | 原田 | 平成27年11月 | 150273 | 浪岡配送センター新築工事 | 青森県青森市浪岡町 | X1,Y2 2次 | GS-200 | 400 | 粘性土 | 礫混じり粘性土 | ― | ― | ― | ― | ― | 53.5 | 1.577 | 1.027 | 100 | 103 | 46.3 | 1.61 | 150 | 282 | 43.4 | 1.634 | 200 | 590 | 40.5 | 1.665 |  |  |  |  | 170 | 400 | [40 empty] | 1080 | 44
試験施工するかも | 20 | 新井 | 平成27年11月 | 150387 | (仮称)カインズ静岡清水店新築工事 | 静岡県静岡市清水区 | 測点①深層部 | GS-200 | 520 | 有機質土 | 有機混じりシルト | 黒色 | 木片・根多含 | ｻﾞﾗｻﾞﾗ・ﾍﾞﾀﾍﾞﾀ | こけし法 | ― | 46.5 | 1.748 | 1.193 | 100 | 1074 | 35.5 | 1.757 | 150 | 2287 | 33.8 | 1.773 | 200 | 3596 | 33.5 | 1.8 |  |  |  |  | 100 | 1074 | カインズ清水試験施工するかも | [39 empty] | 1102 | 44
試験施工するかも | 20 | 新井 | 平成27年11月 | 150387 | (仮称)カインズ静岡清水店新築工事 | 静岡県静岡市清水区 | 測点①深層部 | GS-225 | 520 | 有機質土 | 有機混じりシルト | 黒色 | 木片・根多含 | ｻﾞﾗｻﾞﾗ・ﾍﾞﾀﾍﾞﾀ | こけし法 | ― | 46.5 | 1.748 | 1.193 | 100 | 1536 | 35.3 | 1.753 | 150 | 2555 | 33.1 | 1.788 | [8 empty] | 100 | 1536 | カインズ清水試験施工するかも | [39 empty] | 1102 | 46
試験施工するかも | 20 | 新井 | 平成27年11月 | 150387 | (仮称)カインズ静岡清水店新築工事 | 静岡県静岡市清水区 | 測点①1次 | GS-200 | 520 | 有機質土 | 有機質土 | オリーブ黒色 | 木片・根多含 | ｻﾗｻﾗ・ﾍﾞﾀﾍﾞﾀ・しっとり・腐植臭有 | こけし法 | ― | 283.7 | 1.209 | 0.315 | 100 | 140 | 143.1 | 1.258 | 150 | 362 | 129.1 | 1.284 | 200 | 541 | 118.1 | 1.3 | 300 | 996 | 99.4 | 1.362 | 195 | 520 | カインズ清水試験施工するかも | [39 empty] | 1102 | 44
試験施工するかも | 20 | 新井 | 平成27年11月 | 150387 | (仮称)カインズ静岡清水店新築工事 | 静岡県静岡市清水区 | 測点①1次 | GS-225 | 520 | 有機質土 | 有機質土 | オリーブ黒色 | 木片・根多含 | ｻﾗｻﾗ・ﾍﾞﾀﾍﾞﾀ・しっとり・腐植臭有 | こけし法 | ― | 283.7 | 1.209 | 0.315 | 100 | 223 | 176.7 | 1.255 | 150 | 403 | 153 | 1.304 | 200 | 627 | 132.4 | 1.333 |  |  |  |  | 177 | 520 | カインズ清水試験施工するかも | [39 empty] | 1102 | 46
試験施工するかも | 20 | 新井 | 平成27年11月 | 150387 | (仮称)カインズ静岡清水店新築工事 | 静岡県静岡市清水区 | 測点②1次 | GS-200 | 520 | 有機質土 | 有機質シルト | オリーブ黒色 | 木片・根多含 礫含む | ｻﾗｻﾗ・しっとり・軟らかい | こけし法 | ― | 151.7 | 1.357 | 0.539 | 100 | 132 | 103.7 | 1.402 | 150 | 430 | 98.2 | 1.417 | 200 | 772 | 89 | 1.448 | 300 | 1608 | 74.3 | 1.509 | 164 | 520 | カインズ清水試験施工するかも | [39 empty] | 1102 | 44
試験施工するかも | 20 | 新井 | 平成27年11月 | 150387 | (仮称)カインズ静岡清水店新築工事 | 静岡県静岡市清水区 | 測点②1次 | GS-225 | 520 | 有機質土 | 有機質シルト | オリーブ黒色 | 木片・根多含 礫含む | ｻﾗｻﾗ・しっとり・軟らかい | こけし法 | ― | 151.7 | 1.357 | 0.539 | 100 | 288 | 99.6 | 1.405 | 150 | 693 | 92.5 | 1.416 | 200 | 1086 | 81.3 | 1.454 |  |  |  |  | 129 | 520 | カインズ清水試験施工するかも | [39 empty] | 1102 | 46
試験施工するかも | 20 | 新井 | 平成27年11月 | 150387 | (仮称)カインズ静岡清水店新築工事 | 静岡県静岡市清水区 | 測点③1次 | GS-200 | 520 | 砂質土 | 礫質シルト | 灰色 | 礫含む | ﾎﾟﾛﾎﾟﾛ・ﾊﾟﾗﾊﾟﾗ・ｺﾞﾛｺﾞﾛ | こけし法 | ― | 21.3 | 2.101 | 1.731 | 100 | 3756 | 17.7 | 2.131 | 200 | 5009 | 16.2 | 2.157 | [8 empty] | 100 | 3756 | カインズ清水試験施工するかも | [39 empty] | 1102 | 44
試験施工するかも | 20 | 新井 | 平成27年11月 | 150387 | (仮称)カインズ静岡清水店新築工事 | 静岡県静岡市清水区 | 測点③1次 | GS-225 | 520 | 砂質土 | 礫質シルト | 灰色 | 礫含む | ﾎﾟﾛﾎﾟﾛ・ﾊﾟﾗﾊﾟﾗ・ｺﾞﾛｺﾞﾛ | こけし法 | ― | 21.3 | 2.101 | 1.731 | 100 | 4166 | 19.1 | 2.128 | 200 | 5017 | 16 | 2.162 | [8 empty] | 100 | 4166 | カインズ清水試験施工するかも | [39 empty] | 1102 | 46
試験施工するかも | 20 | 新井 | 平成27年11月 | 150387 | (仮称)カインズ静岡清水店新築工事 | 静岡県静岡市清水区 | 測点①2次 | GS-200 | 520 | 有機質土 | 有機質シルト | オリーブ黒色 | 礫含む | ｻﾞﾗｻﾞﾗ・ｾﾒﾝﾄ混合後やや硬め | こけし法 | ― | 61.2 | 1.626 | 1.009 | 80 | 218 | 52 | 1.652 | 100 | 442 | 51.1 | 1.655 | 150 | 1269 | 45.3 | 1.691 | 200 | 2054 | 40.4 | 1.717 | 105 | 520 | カインズ清水試験施工するかも | [39 empty] | 1102 | 44
試験施工するかも | 20 | 新井 | 平成27年11月 | 150387 | (仮称)カインズ静岡清水店新築工事 | 静岡県静岡市清水区 | 測点①2次 | GS-225 | 520 | 有機質土 | 有機質シルト | オリーブ黒色 | 礫含む | ｻﾞﾗｻﾞﾗ・ｾﾒﾝﾄ混合後やや硬め | こけし法 | ― | 61.2 | 1.626 | 1.009 | 80 | 425 | 52.5 | 1.641 | 100 | 685 | 51 | 1.638 | 150 | 1411 | 46.4 | 1.682 | 200 | 2039 | 43.3 | 1.695 | 100 | 685 | カインズ清水試験施工するかも | [39 empty] | 1102 | 46
試験施工するかも | 20 | 新井 | 平成27年11月 | 150387 | (仮称)カインズ静岡清水店新築工事 | 静岡県静岡市清水区 | 測点②2次 | GS-200 | 520 | 砂質土 | 礫質シルト | 黒褐色 | ゴミ含む | ﾎﾟﾛﾎﾟﾛ・しっとり・転圧良好 | 3層12回 | ― | 25.1 | 1.979 | 1.582 | 100 | 1714 | 24.1 | 2.031 | 150 | 2975 | 23.4 | 2.038 | 200 | 4470 | 21.4 | 2.058 |  |  |  |  | 100 | 1714 | カインズ清水試験施工するかも | [39 empty] | 1102 | 44
試験施工するかも | 20 | 新井 | 平成27年11月 | 150387 | (仮称)カインズ静岡清水店新築工事 | 静岡県静岡市清水区 | 測点②2次 | GS-225 | 520 | 砂質土 | 礫質シルト | 黒褐色 | ゴミ含む | ﾎﾟﾛﾎﾟﾛ・しっとり・転圧良好 | 3層12回 | ― | 25.1 | 1.979 | 1.582 | 100 | 2214 | 24.5 | 2.028 | 150 | 3408 | 24.7 | 2.042 | 200 | 3855 | 23.5 | 2.059 |  |  |  |  | 100 | 2214 | カインズ清水試験施工するかも | [39 empty] | 1102 | 46
試験施工するかも | 20 | 新井 | 平成27年11月 | 150387 | (仮称)カインズ静岡清水店新築工事 | 静岡県静岡市清水区 | 測点③2次 | GS-200 | 520 | 砂質土 | 礫質シルト | 黒褐色 | ゴミ含む・根少量含む | ﾎﾟﾛﾎﾟﾛ・しっとり・転圧良好 | 3層12回 | ― | 16.3 | 2.045 | 1.759 | 100 | 4512 | 16 | 2.081 | 150 | 5001 | 15.3 | 2.078 | 200 | 4867 | 14.4 | 1.994 |  |  |  |  | 100 | 4512 | カインズ清水試験施工するかも | [39 empty] | 1102 | 44
試験施工するかも | 20 | 新井 | 平成27年11月 | 150387 | (仮称)カインズ静岡清水店新築工事 | 静岡県静岡市清水区 | 測点③2次 | GS-225 | 520 | 砂質土 | 礫質シルト | 黒褐色 | ゴミ含む・根少量含む | ﾎﾟﾛﾎﾟﾛ・しっとり・転圧良好 | 3層12回 | ― | 16.3 | 2.045 | 1.759 | 100 | 4575 | 15.3 | 2.073 | 150 | 5002 | 14.5 | 2.036 | 200 | 4438 | 13.6 | 1.989 |  |  |  |  | 100 | 4575 | カインズ清水試験施工するかも | [39 empty] | 1102 | 46
| 20 | 原田 | 平成27年10月 | 150035 | 株式会社ホリ・コーポレーション新築工事 | 山形県酒田市 | X3,Y2 1次 | GS-200 | 480 | 砂質土 | 砂 | 灰褐色 | 礫・シルト・木片・根含む | ｼｬﾘｼｬﾘ・しっとり | 3層12回 | ― | 18.2 | 2.03 | 1.717 | 100 | 2428 | 13.4 | 2.104 | 150 | 3565 | 12.8 | 2.094 | 200 | 4991 | 12.8 | 2.127 |  |  |  |  | 100 | 2428 | 100 | 2428 | [39 empty] | 44
| 20 | 原田 | 平成27年10月 | 150035 | 株式会社ホリ・コーポレーション新築工事 | 山形県酒田市 | X3,Y2 1次 | 高炉セメントB種 | 480 | 砂質土 | 砂 | 灰褐色 | 礫・シルト・木片・根含む | ｼｬﾘｼｬﾘ・しっとり | 3層12回 | ― | 18.2 | 2.03 | 1.717 | 100 | 977 | 13 | 2.098 | 150 | 1651 | 12.8 | 2.105 | [8 empty] | 100 | 977 | 100 | 977 | 高炉セメントB種 | 100 | 平成27年12月 | X3,Y2 1次 | 372 |  | 0.3807574 | 0 | X11,Y2 1次 | 1076 |  | 1.101331 | 0 | [26 empty] | 52
| 20 | 原田 | 平成27年11月 | 150035 | 株式会社ホリ・コーポレーション新築工事 | 山形県酒田市 | X10,Y2 1次 | GS-200 | 480 | 砂質土 | シルト混じり砂 | 黒褐色 | 礫・木片・根含む | ｼｬﾘｼｬﾘ・しっとり | 3層12回 | ― | 19.4 | 2.022 | 1.693 | 100 | 1152 | 15.1 | 2.095 | 150 | 2284 | 15.3 | 2.103 | 200 | 3138 | 14.9 | 2.106 |  |  |  |  | 100 | 1152 | 100 | 1152 | [39 empty] | 44
| 20 | 原田 | 平成27年11月 | 150035 | 株式会社ホリ・コーポレーション新築工事 | 山形県酒田市 | X10,Y2 1次 | 高炉セメントB種 | 480 | 砂質土 | シルト混じり砂 | 黒褐色 | 礫・木片・根含む | ｼｬﾘｼｬﾘ・しっとり | 3層12回 | ― | 19.4 | 2.022 | 1.693 | 100 | 589 | 15.6 | 2.092 | 150 | 1088 | 14.8 | 2.095 | [8 empty] | 100 | 589 | 100 | 589 | 高炉セメントB種 | 100 | 平成27年12月 | X3,Y2 1次 | 372 |  | 0.6315789 | 0 | X11,Y2 1次 | 1076 |  | 1.826825 | 0 | [26 empty] | 52
| 20 | 原田 | 平成27年11月 | 150035 | 株式会社ホリ・コーポレーション新築工事 | 山形県酒田市 | 2次(客土) ★加水 | GS-200 | 480 | 砂質土 | 砂 | オリーブ黒色 | 木片・根少量含む | ﾊﾟﾗﾊﾟﾗ・低含水比・ザラザラ | 3層12回 | 加水 | 7.6 | 1.707 | 1.586 | 80 | 1319 | 5.2 | 1.758 | 100 | 1738 | 5.4 | 1.758 | 150 | 2194 | 4.9 | 1.761 | 200 | 2174 | 5.2 | 1.776 | 80 | 1319 | 80 | 1319 | [39 empty] | 44
| 20 | 原田 | 平成27年11月 | 150035 | 株式会社ホリ・コーポレーション新築工事 | 山形県酒田市 | 2次(客土) ★加水 | 高炉セメントB種 | 480 | 砂質土 | 砂 | オリーブ黒色 | 木片・根少量含む | ﾊﾟﾗﾊﾟﾗ・低含水比・ザラザラ | 3層12回 | 加水 | 7.6 | 1.707 | 1.586 | 80 | 1139 | 4.9 | 1.753 | 100 | 1809 | 4.8 | 1.763 | [8 empty] | 80 | 1139 | 80 | 1139 | 高炉セメントB種 | 80 | 平成27年12月 |  |  |  | 0 | #DIV/0! |  |  |  | 0 | #DIV/0! | [26 empty] | 52
| 20 | 原田 | 平成27年11月 | 150035 | 株式会社ホリ・コーポレーション新築工事 | 山形県酒田市 | 2次(客土) | GS-200 | 480 | 砂質土 | 砂 | オリーブ黒色 | 木片・根少量含む | ﾊﾟﾗﾊﾟﾗ・低含水比・ザラザラ | 3層12回 | ― | 6.8 | 1.669 | 1.563 | 100 | 1073 | 4.8 | 1.715 | 150 | 1048 | 4.7 | 1.725 | 200 | 1354 | 4.7 | 1.77 |  |  |  |  | 100 | 1073 | 100 | 1073 | [39 empty] | 44
| アートン | 原田 | 平成27年11月 | 150035 | 株式会社ホリ・コーポレーション新築工事 | 山形県酒田市 | X10,Y2 1次 | GS-200 | 480 | 砂質土 | 砂質土 | ― | ― | ― | ― | ― | 16.8 | 2 | 1.712 | 100 | 1342 | 14.5 | 2.004 | 150 | 2950 | 13.5 | 2.095 | 200 | 3362 | 13.2 | 2.103 |  |  |  |  | 100 | 1342 | 100 | 1342 | [39 empty] | 44
| アートン | 原田 | 平成27年11月 | 150035 | 株式会社ホリ・コーポレーション新築工事 | 山形県酒田市 | 2次(客土) ★加水 | GS-200 | 480 | 砂質土 | 砂質土 | ― | ― | ― | ― | 加水 | 6.3 | 1.721 | 1.634 | 100 | 1221 | 4.2 | 1.701 | 150 | 1872 | 3.9 | 1.735 | 200 | 2002 | 4 | 1.791 |  |  |  |  | 100 | 1221 | 100 | 1221